## CP II-F
[9 empty] | TIPO / CLASSE : |  |  | CP II-F-32
RELATÓRIO DE ENSAIOS DE CIMENTO | [18 empty] | PERÍODO : |  | 2012-06-01
[19 empty] | EMISSÃO : |  | 2012-07-30
| Químicos | [9 empty] | Físicos
Data | Al2O3 | SiO2 | Fe2O3 | CaO | MgO | SO3 | Perda | CaO | Resíd. | Equiv. | Exp. | Tempo de Pega |  | Cons. | Blaine | # 200 | # 325 | Resistência à Compressão
[7 empty] | Fogo | Livre | Insol. | Alcal. | Quente | Início | Fim | Normal |  |  |  | 1 dia | 3 dias | 7 dias | 28 dias
| % | % | % | % | % | % | % | % | % | % | mm | h : min | h : min | % | cm2/g | % | % | MPa | MPa | MPa | MPa
04 | 4.1 | 19.38 | 2.57 | 60.72 | 4.69 | 2.73 | 5.68 | 1.63 | 1.8 | 0.61 | 0.5 | 03:30 | 04:30 | 25.5 | 3620 | 2.2 | 13 | 14.08 | 26.59 | 33.82 | 40.26
06 | 4.17 | 19.46 | 2.57 | 60.58 | 4.5 | 2.72 | 5.3 | 1.6 | 2.21 | 0.6 | 0 | 03:25 | 04:15 | 25.6 | 3530 | 2.3 | 10.9 | 14.14 | 28.38 | 35.1 | 42.39
11 | 4.08 | 19.26 | 2.57 | 60.67 | 4.8 | 2.72 | 5.75 | 1.54 | 1.52 | 0.62 | 0.5 | 03:30 | 04:30 | 26.2 | 3600 | 2.6 | 13.2 | 12.8 | 27.31 | 32.66 | 40.16
13 | 4.17 | 19.43 | 2.56 | 60.7 | 4.57 | 2.7 | 5.52 | 1.26 | 1.23 | 0.61 | 0 | 03:30 | 04:30 | 26.3 | 3580 | 2.3 | 12.5 | 14.18 | 28.3 | 35.37 | 41
15 | 4.09 | 19.27 | 2.55 | 60.65 | 4.7 | 2.74 | 5.4 | 1.71 | 1.24 | 0.61 | 1 | 03:45 | 04:45 | 26.3 | 3590 | 2.3 | 13 | 14.72 | 28.46 | 35.22 | 41.9
19 | 4.12 | 19.41 | 2.57 | 60.67 | 4.77 | 2.74 | 4.8 | 1.04 | 1.01 | 0.6 | 0.5 | 03:50 | 04:45 | 26.1 | 3230 | 3 | 13 | 14.05 | 26.74 | 32.24 | 39.9
21 | 4.05 | 19.3 | 2.55 | 60.74 | 4.78 | 2.74 | 5.25 | 1.4 | 1.28 | 0.6 | 0 | 03:50 | 04:30 | 26 | 3390 | 2.1 | 9.9 | 12.98 | 25.54 | 34.52 | 41.7
25 | 4.08 | 19.36 | 2.57 | 60.71 | 4.85 | 2.55 | 4.95 | 1.6 | 1.92 | 0.62 | 1 | 03:40 | 04:30 | 26.2 | 3310 | 2.5 | 12.6 | 14.25 | 26.58 | 32.06 | 40.1
27 | 4.08 | 19.41 | 2.57 | 60.68 | 4.79 | 2.59 | 5.14 | 1.91 | 1.59 | 0.61 | 0.5 | 03:40 | 04:30 | 26 | 3280 | 3.1 | 12.6 | 13.1 | 27.87 | 33.21 | 40.5
29 | 4.1 | 19.4 | 2.57 | 60.66 | 4.82 | 2.56 | 5.01 | 1.35 | 1.51 | 0.62 | 0.5 | 03:50 | 04:45 | 26.3 | 3320 | 2.9 | 13.3 | 11.94 | 26.94 | 31.82 | 39.9
Média | 4.104 | 19.368 | 2.565 | 60.678 | 4.727 | 2.679 | 5.28 | 1.504 | 1.531 | 0.61 | 0.45 | 3:39 | 4:33 | 26.05 | 3445 | 2.53 | 12.4 | 13.624 | 27.271 | 33.602 | 40.8
Sd | 0.03921451 | 0.06908931 | 0.008498366 | 0.04467164 | 0.1135341 | 0.07908505 | 0.3137586 | 0.2477095 | 0.3649186 | 0.008164966 | 0.3689324 | 0:10 | 0:09 | 0.2877113 | 153.279 | 0.3560587 | 1.111555 | 0.8667974 | 0.9656253 | 1.387538 | 0.9
Min | 4.05 | 19.26 | 2.55 | 60.58 | 4.5 | 2.55 | 4.8 | 1.04 | 1.01 | 0.6 | 0 | 3:25 | 4:15 | 25.5 | 3230 | 2.1 | 9.9 | 11.94 | 25.54 | 31.82 | 39.9
Max | 4.17 | 19.46 | 2.57 | 60.74 | 4.85 | 2.74 | 5.75 | 1.91 | 2.21 | 0.62 | 1 | 3:50 | 4:45 | 26.3 | 3620 | 3.1 | 13.3 | 14.72 | 28.46 | 35.37 | 42.39
Obs.: | A Norma da ABNT não prevê a determinação da Resistência à Compressão a um dia para o CP II-F-32.
A massa específica média do CP II-F-32 ITAMBÉ é 3,11 g/cm3 (NBR NM 23).
As datas do relatório se referem ao dia de expedição do cimento.
carimbo/assinatura
[18 empty] | 1° | 3 | 7 | 28
[17 empty] | Valores Mínimos - NBR 11578 |  | 10 | 20 | 32
[17 empty] | Valores Médios CP II-F-32 ITAMBÉ | 13.624 | 27.271 | 33.602 | 40.8

## CP II-Z
[9 empty] | TIPO / CLASSE : |  |  | CP II-Z-32
RELATÓRIO DE ENSAIOS DE CIMENTO | [18 empty] | PERÍODO : |  | 2012-06-01
[19 empty] | EMISSÃO : |  | 2012-07-30
| Químicos | [9 empty] | Físicos
Data | Al2O3 | SiO2 | Fe2O3 | CaO | MgO | SO3 | Perda | CaO | Resíd. | Equiv. | Exp. | Tempo de Pega |  | Cons. | Blaine | # 200 | # 325 | Resistência à Compressão
[7 empty] | Fogo | Livre | Insol. | Alcal. | Quente | Início | Fim | Normal |  |  |  | 1 dia | 3 dias | 7 dias | 28 dias
| % | % | % | % | % | % | % | % | % | % | mm | h : min | h : min | % | cm2/g | % | % | MPa | MPa | MPa | MPa
01 | 6.21 | 21.66 | 2.87 | 54.07 | 3.09 | 2.54 | 5.67 | 1.96 | 11.02 | 0.62 | 0 | 03:20 | 04:15 | 28.5 | 3730 | 1.6 | 10.6 | 14.17 | 27.64 | 34.08 | 42.63
05 | 6.35 | 22.55 | 2.91 | 55.26 | 3.01 | 2.59 | 5.82 | 2.13 | 9.77 | 0.6 | 0.5 | 03:30 | 04:15 | 27.2 | 3720 | 1.8 | 10.8 | 12.59 | 24.54 | 31.76 | 41.02
08 | 6.27 | 22.38 | 2.9 | 53.32 | 3.03 | 2.76 | 5.4 | 1.51 | 11.57 | 0.59 | 0.5 | 03:35 | 04:15 | 27.2 | 3700 | 1.7 | 10.7 | 13.41 | 25.73 | 32.61 | 42.4
12 | 6.44 | 22.53 | 2.89 | 54.05 | 3.47 | 2.57 | 5.33 | 1.46 | 11.27 | 0.54 | 0 | 03:10 | 04:00 | 27.2 | 3690 | 1.8 | 7.8 | 14 | 25.39 | 32.54 | 41.8
14 | 6.47 | 22.4 | 2.92 | 53.78 | 3.26 | 2.65 | 5.22 | 1.43 | 10.65 | 0.6 | 0.5 | 03:20 | 04:15 | 27.4 | 3800 | 1.7 | 9.6 | 13.54 | 25.27 | 33.86 | 41.87
18 | 6.3 | 21.9 | 2.9 | 53.76 | 3.48 | 2.76 | 5.72 | 1.32 | 10.23 | 0.69 | 0.5 | 03:15 | 04:15 | 27.2 | 3810 | 2.1 | 9.3 | 14.48 | 26.1 | 32.73 | 41
20 | 6.43 | 22.36 | 2.92 | 53.61 | 3.47 | 2.79 | 5.82 | 1.01 | 10.98 | 0.69 | 0 | 03:10 | 04:00 | 27.3 | 3800 | 2.1 | 11.2 | 15.25 | 26.66 | 33.1 | 42.8
22 | 6.18 | 22.26 | 2.88 | 53.97 | 3.46 | 2.62 | 5.5 | 1.21 | 9.95 | 0.65 | 0.5 | 03:15 | 04:00 | 27.5 | 3830 | 2.5 | 13.4 | 12.72 | 26.55 | 33.75 | 41.7
26 | 6.4 | 22.7 | 2.96 | 53.23 | 3.45 | 2.89 | 5.32 | 1.21 | 11.55 | 0.62 | 0 | 03:30 | 04:30 | 27.6 | 3570 | 2.4 | 12.1 | 9.58 | 24.53 | 31.18 | 40.1
28 | 6.38 | 22.15 | 2.92 | 53.98 | 3.39 | 2.56 | 5.63 | 1.37 | 10.67 | 0.58 | 0 | 03:10 | 04:00 | 27.4 | 3700 | 1.9 | 10 | 13.11 | 25.21 | 32.14 | 41.4
Média | 6.343 | 22.289 | 2.907 | 53.903 | 3.311 | 2.673 | 5.543 | 1.461 | 10.766 | 0.618 | 0.25 | 3:20 | 4:11 | 27.45 | 3735 | 1.96 | 10.55 | 13.285 | 25.762 | 32.775 | 41.7
Sd | 0.09956014 | 0.3140931 | 0.02540779 | 0.559326 | 0.1966073 | 0.1188884 | 0.2186347 | 0.3427811 | 0.6318614 | 0.04756282 | 0.2635231 | 0:09 | 0:10 | 0.395109 | 78.20912 | 0.3062316 | 1.540743 | 1.535659 | 0.9869009 | 0.9427177 | 0.8
Min | 6.18 | 21.66 | 2.87 | 53.23 | 3.01 | 2.54 | 5.22 | 1.01 | 9.77 | 0.54 | 0 | 3:10 | 4:00 | 27.2 | 3570 | 1.6 | 7.8 | 9.58 | 24.53 | 31.18 | 40.1
Max | 6.47 | 22.7 | 2.96 | 55.26 | 3.48 | 2.89 | 5.82 | 2.13 | 11.57 | 0.69 | 0.5 | 3:35 | 4:30 | 28.5 | 3830 | 2.5 | 13.4 | 15.25 | 27.64 | 34.08 | 42.8
Obs.: | A Norma da ABNT não prevê a determinação da Resistência à Compressão a um dia para o CP II-Z-32.
A massa específica média do CP II-Z-32 ITAMBÉ é 2,96 g/cm3 (NBR NM 23).
As datas do relatório se referem ao dia de expedição do cimento.
carimbo/assinatura
[18 empty] | 1° | 3 | 7 | 28
[17 empty] | Valores Mínimos - NBR 11578 |  | 10 | 20 | 32
[17 empty] | Valores Médios CP II-Z-32 ITAMBÉ | 13.285 | 25.762 | 32.775 | 41.7

## CP IV
[9 empty] | TIPO / CLASSE : |  |  | CP IV-32
RELATÓRIO DE ENSAIOS DE CIMENTO | [18 empty] | PERÍODO : |  | 2012-06-01
[19 empty] | EMISSÃO : |  | 2012-07-30
| Químicos | [9 empty] | Físicos
Data | Al2O3 | SiO2 | Fe2O3 | CaO | MgO | SO3 | Perda | CaO | Resíd. | Equiv. | Exp. | Tempo de Pega |  | Cons. | Blaine | # 200 | # 325 | Resistência à Compressão
[7 empty] | Fogo | Livre | Insol. | Alcal. | Quente | Início | Fim | Normal |  |  |  | 1 dia | 3 dias | 7 dias | 28 dias
| % | % | % | % | % | % | % | % | % | % | mm | h : min | h : min | % | cm2/g | % | % | MPa | MPa | MPa | MPa
04 | 10.52 | 29.54 | 3.58 | 45.29 | 1.64 | 2.36 | 3.76 | 1.32 | 24.5 | 1.28 | 0 | 03:45 | 04:30 | 30.3 | 4340 | 0.2 | 2.1 | 13.64 | 26.19 | 33.39 | 45.07
06 | 10.33 | 28.83 | 3.56 | 45.52 | 1.7 | 2.35 | 3.84 | 1.29 | 24.54 | 1.28 | 0 | 03:45 | 04:30 | 30.4 | 4300 | 0.2 | 1.6 | 13.44 | 26.3 | 33.43 | 45.88
11 | 10.38 | 29.63 | 3.58 | 44.87 | 1.86 | 2.3 | 3.63 | 1.32 | 24.74 | 1.29 | 0.5 | 03:30 | 04:45 | 30.8 | 4300 | 0.3 | 1.6 | 12.07 | 24.81 | 32.36 | 43.67
13 | 10.23 | 29.06 | 3.54 | 46.08 | 1.95 | 2.34 | 3.71 | 1.65 | 24.4 | 1.3 | 0 | 03:25 | 04:30 | 30.9 | 4420 | 0.4 | 2 | 14.66 | 26.55 | 32.62 | 45.79
15 | 10.28 | 28.24 | 3.57 | 45.24 | 1.91 | 2.29 | 4.02 | 1.26 | 24.78 | 1.28 | 0 | 03:45 | 04:30 | 30.9 | 4510 | 0.6 | 2.5 | 15.04 | 26.87 | 33.48 | 45.6
19 | 10.69 | 29.47 | 3.62 | 44.24 | 2.04 | 2.27 | 3.73 | 0.93 | 27.08 | 1.27 | 0 | 03:50 | 04:45 | 30.6 | 4500 | 0.9 | 3.9 | 13.6 | 25.39 | 32 | 44.8
21 | 10.34 | 29.37 | 3.59 | 44.67 | 1.97 | 2.29 | 3.71 | 1.09 | 26.52 | 1.28 | 0 | 04:00 | 05:00 | 30 | 4380 | 1 | 3.4 | 13.16 | 24.28 | 31.72 | 44.5
25 | 10.61 | 29.8 | 3.59 | 44.79 | 1.94 | 2.38 | 3.71 | 1.63 | 26.09 | 1.28 | 0.5 | 04:00 | 04:45 | 30.1 | 4390 | 1 | 3.8 | 12.97 | 25.57 | 32.54 | 44.4
27 | 10.11 | 27.89 | 3.57 | 44.43 | 1.91 | 2.49 | 3.87 | 1.51 | 25.35 | 1.28 | 0 | 03:50 | 04:45 | 30.2 | 4360 | 1.1 | 2.9 | 11.24 | 23.51 | 31.04 | 44.3
29 | 10.88 | 29.05 | 3.64 | 44.19 | 2.03 | 2.25 | 4.29 | 1.09 | 25.82 | 1.27 | 0.5 | 04:10 | 05:00 | 30.3 | 4510 | 0.9 | 3.8 | 12.99 | 25.53 | 32.27 | 44.5
Média | 10.437 | 29.088 | 3.584 | 44.932 | 1.895 | 2.332 | 3.827 | 1.309 | 25.382 | 1.281 | 0.15 | 3:48 | 4:42 | 30.45 | 4401 | 0.66 | 2.76 | 13.281 | 25.5 | 32.485 | 44.9
Sd | 0.2346652 | 0.6194585 | 0.02875181 | 0.6019192 | 0.1310852 | 0.06957011 | 0.1964717 | 0.2362414 | 0.9485755 | 0.00875595 | 0.2415229 | 0:14 | 0:12 | 0.3308239 | 81.84674 | 0.3596294 | 0.9227977 | 1.109549 | 1.056093 | 0.795379 | 0.7
Min | 10.11 | 27.89 | 3.54 | 44.19 | 1.64 | 2.25 | 3.63 | 0.93 | 24.4 | 1.27 | 0 | 3:25 | 4:30 | 30 | 4300 | 0.2 | 1.6 | 11.24 | 23.51 | 31.04 | 43.67
Max | 10.88 | 29.8 | 3.64 | 46.08 | 2.04 | 2.49 | 4.29 | 1.65 | 27.08 | 1.3 | 0.5 | 4:10 | 5:00 | 30.9 | 4510 | 1.1 | 3.9 | 15.04 | 26.87 | 33.48 | 45.88
Obs.: | A Norma da ABNT não prevê a determinação da Resistência à Compressão a um dia para o CP IV-32.
A massa específica média do CP-IV-32 ITAMBÉ é 2,83 g/cm3 (NBR NM 23).
As datas do relatório se referem ao dia de expedição do cimento.
carimbo/assinatura
[18 empty] | 1° | 3 | 7 | 28
[17 empty] | Valores Mínimos - NBR 5736 |  | 10 | 20 | 32
[17 empty] | Valores Médios CP IV-32 ITAMBÉ | 13.281 | 25.5 | 32.485 | 44.9

## CP V
[9 empty] | TIPO : |  |  | CP V-ARI
RELATÓRIO DE ENSAIOS DE CIMENTO | [18 empty] | PERÍODO : |  | 2012-06-01
[19 empty] | EMISSÃO : |  | 2012-07-30
| Químicos | [9 empty] | Físicos
Data | Al2O3 | SiO2 | Fe2O3 | CaO | MgO | SO3 | Perda | CaO | Resíd. | Equiv. | Exp. | Tempo de Pega |  | Cons. | Blaine | # 200 | # 325 | Resistência à Compressão
[7 empty] | Fogo | Livre | Insol. | Alcal. | Quente | Início | Fim | Normal |  |  |  | 1 dia | 3 dias | 7 dias | 28 dias
| % | % | % | % | % | % | % | % | % | % | mm | h : min | h : min | % | cm2/g | % | % | MPa | MPa | MPa | MPa
01 | 4.1 | 19.38 | 2.6 | 60.73 | 4.68 | 2.76 | 3.29 | 1.74 | 0.59 | 0.61 | 0 | 02:20 | 03:15 | 28.7 | 4490 | 0.3 | 2.7 | 23.27 | 37.26 | 43.46 | 51.63
05 | 4.08 | 19.37 | 2.6 | 60.75 | 4.68 | 2.85 | 3.29 | 1.88 | 0.66 | 0.6 | 0.5 | 02:30 | 03:15 | 28.2 | 4470 | 0.4 | 2.6 | 24.22 | 35.78 | 44.23 | 51.32
08 | 4.08 | 19.35 | 2.59 | 60.67 | 4.75 | 2.75 | 3.4 | 2.55 | 0.5 | 0.62 | 0 | 02:40 | 03:30 | 28.4 | 4480 | 0.4 | 1.9 | 23.03 | 34.44 | 42.11 | 49.7
12 | 4.09 | 19.41 | 2.58 | 60.75 | 4.89 | 2.87 | 3.2 | 1.79 | 0.35 | 0.62 | 0.5 | 02:40 | 03:15 | 28.7 | 4460 | 0.5 | 2.1 | 23.13 | 35.69 | 42.5 | 50.96
14 | 4.14 | 19.39 | 2.6 | 60.6 | 4.85 | 2.77 | 3.03 | 1.91 | 0.61 | 0.61 | 0.5 | 02:50 | 03:30 | 28.7 | 4380 | 0.5 | 1.7 | 22.13 | 36.45 | 43.97 | 50.74
18 | 4.06 | 19.27 | 2.57 | 60.72 | 4.89 | 2.78 | 3.4 | 1.32 | 0.47 | 0.61 | 0.5 | 02:25 | 03:15 | 28.4 | 4400 | 0.6 | 2.5 | 24.04 | 36.07 | 42.15 | 49.2
20 | 4.09 | 19.31 | 2.58 | 60.65 | 4.82 | 2.72 | 3.41 | 1.71 | 0.93 | 0.6 | 0 | 02:15 | 03:00 | 28.5 | 4410 | 0.5 | 3.2 | 21.62 | 34.92 | 42.12 | 49.6
22 | 4.16 | 19.52 | 2.61 | 60.59 | 4.86 | 2.72 | 3.21 | 1.88 | 0.92 | 0.6 | 0 | 02:30 | 03:30 | 28.6 | 4530 | 0.5 | 3 | 21.87 | 35.36 | 42.42 | 50.8
26 | 4.13 | 19.43 | 2.59 | 60.61 | 4.84 | 2.77 | 3.11 | 1.93 | 0.89 | 0.6 | 0.5 | 02:40 | 03:30 | 28.3 | 4440 | 0.6 | 3.5 | 21.27 | 35.98 | 41.87 | 49.2
28 | 4.11 | 19.39 | 2.57 | 60.69 | 4.75 | 2.79 | 3.35 | 1.88 | 0.75 | 0.6 | 0.5 | 02:30 | 03:15 | 28.4 | 4490 | 0.8 | 2.8 | 24.63 | 37.49 | 42.95 | 50.5
Média | 4.104 | 19.382 | 2.589 | 60.676 | 4.801 | 2.778 | 3.269 | 1.859 | 0.667 | 0.607 | 0.3 | 2:32 | 3:20 | 28.49 | 4455 | 0.51 | 2.6 | 22.921 | 35.944 | 42.778 | 50.4
Sd | 0.03098387 | 0.06762642 | 0.0137032 | 0.06168018 | 0.08033956 | 0.0491709 | 0.1300812 | 0.3014944 | 0.2017176 | 0.008232726 | 0.2581989 | 0:11 | 0:10 | 0.1791957 | 46.96334 | 0.137032 | 0.5715476 | 1.163629 | 0.95092 | 0.8384748 | 0.9
Min | 4.06 | 19.27 | 2.57 | 60.59 | 4.68 | 2.72 | 3.03 | 1.32 | 0.35 | 0.6 | 0 | 2:15 | 3:00 | 28.2 | 4380 | 0.3 | 1.7 | 21.27 | 34.44 | 41.87 | 49.2
Max | 4.16 | 19.52 | 2.61 | 60.75 | 4.89 | 2.87 | 3.41 | 2.55 | 0.93 | 0.62 | 0.5 | 2:50 | 3:30 | 28.7 | 4530 | 0.8 | 3.5 | 24.63 | 37.49 | 44.23 | 51.63
Obs.: | A Resistência à Compressão aos 28 dias do CP V-ARI é regida pela NBR 5733,
a qual não estabelece valor mínimo.
A massa específica média do CP V-ARI ITAMBÉ é 3,12 g/cm3 (NBR NM 23).
As datas do relatório se referem ao dia de expedição do cimento.
carimbo/assinatura
[18 empty] | 1° | 3 | 7 | 28
[17 empty] | Valores Mínimos - NBR 5733 | 14 | 24 | 34
[17 empty] | Valores Médios CP V-ARI ITAMBÉ | 22.921 | 35.944 | 42.778 | 50.4

## CP V-RS
[9 empty] | TIPO : |  |  | CP V-ARI RS
RELATÓRIO DE ENSAIOS DE CIMENTO | [18 empty] | PERÍODO : |  | 2012-06-01
[19 empty] | EMISSÃO : |  | 2012-07-30
| Químicos | [9 empty] | Físicos
Data | Al2O3 | SiO2 | Fe2O3 | CaO | MgO | SO3 | Perda | CaO | Resíd. | Equiv. | Exp. | Tempo de Pega |  | Cons. | Blaine | # 200 | # 325 | Resistência à Compressão
[7 empty] | Fogo | Livre | Insol. | Alcal. | Quente | Início | Fim | Normal |  |  |  | 1 dia | 3 dias | 7 dias | 28 dias
| % | % | % | % | % | % | % | % | % | % | mm | h : min | h : min | % | cm2/g | % | % | MPa | MPa | MPa | MPa
04 | 6.58 | 22.55 | 3.44 | 54.64 | 4.13 | 2.46 | 3.25 | 1.65 | 11.7 | 0.75 | 0.5 | 03:00 | 03:45 | 29.8 | 4430 | 0.2 | 1.2 | 21.65 | 33.57 | 39.87 | 50.05
06 | 6.59 | 23.37 | 3.41 | 54.17 | 4.42 | 2.5 | 3.06 | 1.79 | 10.71 | 0.69 | 0.5 | 03:05 | 04:00 | 29.6 | 4510 | 0.1 | 1.1 | 20.75 | 33.45 | 38.53 | 49.95
11 | 6.39 | 23 | 3.24 | 55.51 | 4.62 | 2.69 | 3.31 | 1.74 | 10.04 | 0.69 | 0 | 03:00 | 04:00 | 30 | 4420 | 0.2 | 1 | 20.24 | 34.18 | 39.88 | 51.56
13 | 7.12 | 23.48 | 3.31 | 55.81 | 4.52 | 2.38 | 3.05 | 1.82 | 10.17 | 0.73 | 0.5 | 03:05 | 04:00 | 30.1 | 4410 | 0.2 | 1.5 | 20.23 | 34.42 | 40.58 | 49.97
15 | 5.84 | 22.02 | 3.14 | 56.14 | 4.58 | 2.63 | 3.38 | 1.46 | 9.77 | 0.71 | 1 | 03:10 | 04:00 | 30.1 | 4380 | 0.5 | 2.6 | 22.04 | 34.38 | 40.24 | 49.9
19 | 6.25 | 22.77 | 3.24 | 55.35 | 4.73 | 2.56 | 3.22 | 1.26 | 10.18 | 0.73 | 0.5 | 03:25 | 04:15 | 30 | 4520 | 0.6 | 3.3 | 22.18 | 34.62 | 41.24 | 50.2
21 | 6.67 | 23.23 | 3.35 | 53.66 | 4.49 | 2.44 | 3.2 | 2.02 | 11.29 | 0.75 | 0 | 03:15 | 04:00 | 29.6 | 4620 | 0.4 | 2.8 | 20.05 | 32.73 | 41.12 | 49.5
25 | 6.7 | 23.48 | 3.31 | 54.51 | 4.46 | 2.7 | 3.33 | 1.07 | 11.06 | 0.74 | 0.5 | 03:10 | 04:00 | 29.8 | 4600 | 0.8 | 3.2 | 20.99 | 34.07 | 41.26 | 49.1
27 | 6.76 | 23.4 | 3.42 | 54.18 | 4.7 | 2.41 | 3.26 | 1.79 | 11.12 | 0.72 | 1 | 03:20 | 04:15 | 30 | 4570 | 0.8 | 3.1 | 19 | 33.8 | 39.74 | 51.4
29 | 6.49 | 22.56 | 3.34 | 54.66 | 4.73 | 2.52 | 3.53 | 1.29 | 9.97 | 0.72 | 0.5 | 03:10 | 04:00 | 30.1 | 4650 | 0.8 | 3.1 | 20.1 | 33.93 | 40.12 | 50.4
Média | 6.539 | 22.986 | 3.32 | 54.863 | 4.538 | 2.529 | 3.259 | 1.589 | 10.601 | 0.723 | 0.5 | 3:10 | 4:02 | 29.91 | 4511 | 0.46 | 2.29 | 20.723 | 33.915 | 40.258 | 50.2
Sd | 0.3383768 | 0.4964362 | 0.09380832 | 0.8022752 | 0.1818302 | 0.1136711 | 0.143019 | 0.3036976 | 0.6617225 | 0.02162817 | 0.3333333 | 0:08 | 0:09 | 0.1969207 | 97.11963 | 0.2796824 | 0.9666092 | 1.004148 | 0.5593101 | 0.8420979 | 0.8
Min | 5.84 | 22.02 | 3.14 | 53.66 | 4.13 | 2.38 | 3.05 | 1.07 | 9.77 | 0.69 | 0 | 3:00 | 3:45 | 29.6 | 4380 | 0.1 | 1 | 19 | 32.73 | 38.53 | 49.1
Max | 7.12 | 23.48 | 3.44 | 56.14 | 4.73 | 2.7 | 3.53 | 2.02 | 11.7 | 0.75 | 1 | 3:25 | 4:15 | 30.1 | 4650 | 0.8 | 3.3 | 22.18 | 34.62 | 41.26 | 51.56
Obs.: | A Resistência à Compressão aos 28 dias do CP V-ARI RS é regida pela NBR 5733,
que não estabelece valor mínimo para esta idade.
A massa específica média do CP V-ARI RS ITAMBÉ é 3,00 g/cm3 (NBR NM 23).
As datas do relatório se referem ao dia de expedição do cimento.
carimbo/assinatura
[18 empty] | 1° | 3 | 7 | 28
[17 empty] | Valores Mínimos - NBR 5737 | 11 | 24 | 34
[17 empty] | Valores Médios CP V-ARI RS ITAMBÉ | 20.723 | 33.915 | 40.258 | 50.2