## CP II-F
[9 empty] | TIPO / CLASSE : |  |  | CP II-F-32
RELATÓRIO DE ENSAIOS DE CIMENTO | [18 empty] | PERÍODO : |  | 2012-04-01
[19 empty] | EMISSÃO : |  | 2012-11-13
| Químicos | [9 empty] | Físicos
Data | Al2O3 | SiO2 | Fe2O3 | CaO | MgO | SO3 | Perda | CaO | Resíd. | Equiv. | Exp. | Tempo de Pega |  | Cons. | Blaine | # 200 | # 325 | Resistência à Compressão
[7 empty] | Fogo | Livre | Insol. | Alcal. | Quente | Início | Fim | Normal |  |  |  | 1 dia | 3 dias | 7 dias | 28 dias
| % | % | % | % | % | % | % | % | % | % | mm | h : min | h : min | % | cm2/g | % | % | MPa | MPa | MPa | MPa
03 | 4.04 | 19.09 | 2.58 | 60.1 | 4.56 | 2.91 | 5.59 | 1.57 | 1.61 | 0.6 | 0.5 | 03:20 | 04:15 | 25.5 | 3760 | 3.3 | 14.6 | 14.97 | 28.65 | 34.03 | 41.31
05 | 4.03 | 19.08 | 2.6 | 60.07 | 4.63 | 3 | 5.67 | 1.09 | 1.58 | 0.6 | 0.5 | 03:00 | 04:15 | 25.6 | 3800 | 3.1 | 15.4 | 16.29 | 28.71 | 34.33 | 40.37
10 | 4.1 | 19.18 | 2.57 | 60.42 | 4.66 | 3.03 | 6.04 | 1.32 | 1.17 | 0.61 | 0 | 02:50 | 04:00 | 25.5 | 3800 | 3 | 15 | 15.94 | 27.52 | 34.44 | 40.71
12 | 4.12 | 19.42 | 2.58 | 60.68 | 4.64 | 2.95 | 5.86 | 1.18 | 2 | 0.6 | 0 | 03:00 | 04:15 | 25.5 | 3850 | 2.5 | 13 | 16.2 | 28.92 | 36.9 | 41.85
16 | 4.1 | 19.41 | 2.58 | 60.76 | 4.67 | 2.93 | 5.44 | 1.12 | 1.18 | 0.6 | 0 | 03:10 | 04:30 | 25.6 | 3470 | 3.2 | 16.3 | 13.8 | 28.4 | 33.94 | 40.31
18 | 4.12 | 19.41 | 2.57 | 60.67 | 4.79 | 2.85 | 5.69 | 1.77 | 1.84 | 0.61 | 0 | 03:20 | 04:30 | 25.4 | 3660 | 3.4 | 15 | 14.97 | 27.96 | 33.03 | 40.7
20 | 4.12 | 19.4 | 2.58 | 60.64 | 4.73 | 2.91 | 5.64 | 1.51 | 2 | 0.6 | 0 | 02:55 | 04:00 | 25.5 | 3780 | 2.7 | 10 | 14.36 | 27.58 | 34.91 | 40.9
24 | 4.06 | 19.23 | 2.56 | 60.75 | 4.74 | 2.81 | 5.12 | 1.96 | 1.04 | 0.61 | 0 | 02:50 | 04:00 | 25.4 | 3320 | 2.5 | 12 | 14.29 | 28.95 | 33.58 | 41.8
26 | 4.09 | 19.31 | 2.58 | 60.71 | 4.85 | 2.91 | 5.24 | 2.89 | 1.35 | 0.61 | 0 | 03:00 | 04:00 | 26 | 3650 | 2.1 | 15 | 14.02 | 28.51 | 33.85 | 40.8
30 | 4.09 | 19.32 | 2.56 | 60.68 | 4.02 | 3.03 | 5.13 | 1.4 | 0.85 | 0.63 | 0.5 | 03:00 | 04:00 | 26.2 | 3350 | 2.7 | 13 | 13.38 | 26.41 | 33.07 | 41.4
Média | 4.09 | 19.29 | 2.579 | 60.55 | 4.626 | 2.93 | 5.54 | 1.58 | 1.46 | 0.606 | 0.15 | 3:03 | 4:11 | 25.62 | 3644 | 2.85 | 13.93 | 14.822 | 28.161 | 34.208 | 41
Sd | 0.03 | 0.13 | 0.0137032 | 0.26 | 0.2296471 | 0.06847546 | 0.31 | 0.54 | 0.41 | 0.009660918 | 0.2415229 | 0:11 | 0:12 | 0.265832 | 195.8004 | 0.4221637 | 1.9 | 1.033396 | 0.8008946 | 1.111414 | 0.5
Min | 4.03 | 19.08 | 2.56 | 60.07 | 4.02 | 2.81 | 5.12 | 1.09 | 0.85 | 0.6 | 0 | 2:50 | 4:00 | 25.4 | 3320 | 2.1 | 10 | 13.38 | 26.41 | 33.03 | 40.31
Max | 4.12 | 19.42 | 2.6 | 60.76 | 4.85 | 3.03 | 6.04 | 2.89 | 2 | 0.63 | 0.5 | 3:20 | 4:30 | 26.2 | 3850 | 3.4 | 16.3 | 16.29 | 28.95 | 36.9 | 41.85
Obs.: | A Norma da ABNT não prevê a determinação da Resistência à Compressão a um dia para o CP II-F-32.
A massa específica média do CP II-F-32 ITAMBÉ é 3,11 g/cm3 (NBR NM 23).
As datas do relatório se referem ao dia de expedição do cimento.
carimbo/assinatura
[18 empty] | 1° | 3 | 7 | 28
[17 empty] | Valores Mínimos - NBR 11578 |  | 10 | 20 | 32
[17 empty] | Valores Médios CP II-F-32 ITAMBÉ | 14.822 | 28.161 | 34.208 | 41

## CP II-Z
[9 empty] | TIPO / CLASSE : |  |  | CP II-Z-32
RELATÓRIO DE ENSAIOS DE CIMENTO | [18 empty] | PERÍODO : |  | 2012-04-01
[19 empty] | EMISSÃO : |  | 2012-11-13
| Químicos | [9 empty] | Físicos
Data | Al2O3 | SiO2 | Fe2O3 | CaO | MgO | SO3 | Perda | CaO | Resíd. | Equiv. | Exp. | Tempo de Pega |  | Cons. | Blaine | # 200 | # 325 | Resistência à Compressão
[7 empty] | Fogo | Livre | Insol. | Alcal. | Quente | Início | Fim | Normal |  |  |  | 1 dia | 3 dias | 7 dias | 28 dias
| % | % | % | % | % | % | % | % | % | % | mm | h : min | h : min | % | cm2/g | % | % | MPa | MPa | MPa | MPa
02 | 6.29 | 22 | 2.94 | 53.58 | 3.2 | 2.77 | 5.29 | 1.74 | 11.53 | 0.64 | 0.5 | 03:00 | 04:30 | 27 | 3560 | 1.1 | 10.4 | 13.8 | 25.82 | 31.36 | 40.24
04 | 6.58 | 22.4 | 2.95 | 53.51 | 2.9 | 2.84 | 5.71 | 1.18 | 10.82 | 0.7 | 0 | 03:20 | 04:30 | 27.4 | 3810 | 2.1 | 11.3 | 14.2 | 26.5 | 33.56 | 41.42
09 | 6.66 | 23.19 | 3 | 54.13 | 3.2 | 2.85 | 5.4 | 1.09 | 11.22 | 0.69 | 0.5 | 03:00 | 04:15 | 27.4 | 3680 | 2.2 | 11.3 | 14.05 | 25.24 | 31.78 | 39.59
11 | 6.58 | 23.34 | 2.97 | 54.12 | 3.2 | 2.87 | 5.59 | 0.81 | 10.94 | 0.68 | 0.5 | 03:25 | 04:30 | 27.6 | 3750 | 2 | 11 | 15.05 | 27.73 | 33.99 | 41.72
13 | 6.58 | 22.91 | 2.97 | 54.05 | 3.45 | 2.98 | 5.45 | 0.79 | 10.66 | 0.72 | 0 | 03:10 | 04:00 | 27.4 | 3750 | 2.3 | 11.5 | 14.99 | 28.63 | 33.72 | 41.74
17 | 6.57 | 22.79 | 2.96 | 54.76 | 3.38 | 2.9 | 5.25 | 0.87 | 10.76 | 0.75 | 0.5 | 03:00 | 04:00 | 27.2 | 3650 | 2.2 | 10.9 | 16.71 | 27.67 | 33.35 | 41.8
19 | 6.33 | 22.13 | 2.98 | 54.63 | 3.47 | 2.87 | 5.53 | 1.12 | 9.94 | 0.68 | 0 | 02:55 | 04:00 | 27 | 3720 | 2 | 10.8 | 15.24 | 27.03 | 32.71 | 41.3
23 | 6.56 | 22.57 | 3.03 | 53.53 | 3.73 | 2.67 | 5.3 | 1.35 | 11.5 | 0.66 | 0 | 02:50 | 04:00 | 27.4 | 3770 | 2.5 | 12 | 14.55 | 26.01 | 31.91 | 40.7
25 | 6.49 | 22.45 | 2.99 | 53.35 | 3.61 | 2.56 | 5.67 | 1.12 | 11.39 | 0.6 | 0.5 | 03:00 | 04:00 | 27.5 | 3680 | 3 | 13.2 | 12.53 | 25.23 | 30.92 | 37.3
27 | 6.27 | 22.24 | 2.94 | 54.08 | 3.62 | 2.82 | 5.46 | 1.32 | 10.39 | 0.54 | 0 | 03:05 | 04:00 | 27.3 | 3570 | 2.6 | 14 | 10.71 | 24.9 | 33.16 | 41.1
Média | 6.491 | 22.602 | 2.973 | 53.974 | 3.376 | 2.813 | 5.465 | 1.139 | 10.915 | 0.666 | 0.25 | 3:05 | 4:11 | 27.32 | 3694 | 2.2 | 11.64 | 14.183 | 26.476 | 32.646 | 40.7
Sd | 0.1408269 | 0.4474322 | 0.02830391 | 0.4793329 | 0.2524194 | 0.1203744 | 0.1600174 | 0.2878445 | 0.5125156 | 0.06058969 | 0.2635231 | 0:11 | 0:14 | 0.1988858 | 82.89217 | 0.4944132 | 1.134509 | 1.632973 | 1.254186 | 1.079282 | 1.4
Min | 6.27 | 22 | 2.94 | 53.35 | 2.9 | 2.56 | 5.25 | 0.79 | 9.94 | 0.54 | 0 | 2:50 | 4:00 | 27 | 3560 | 1.1 | 10.4 | 10.71 | 24.9 | 30.92 | 37.3
Max | 6.66 | 23.34 | 3.03 | 54.76 | 3.73 | 2.98 | 5.71 | 1.74 | 11.53 | 0.75 | 0.5 | 3:25 | 4:30 | 27.6 | 3810 | 3 | 14 | 16.71 | 28.63 | 33.99 | 41.8
Obs.: | A Norma da ABNT não prevê a determinação da Resistência à Compressão a um dia para o CP II-Z-32.
A massa específica média do CP II-Z-32 ITAMBÉ é 2,96 g/cm3 (NBR NM 23).
As datas do relatório se referem ao dia de expedição do cimento.
carimbo/assinatura
[18 empty] | 1° | 3 | 7 | 28
[17 empty] | Valores Mínimos - NBR 11578 |  | 10 | 20 | 32
[17 empty] | Valores Médios CP II-Z-32 ITAMBÉ | 14.183 | 26.476 | 32.646 | 40.7

## CP IV
[9 empty] | TIPO / CLASSE : |  |  | CP IV-32
RELATÓRIO DE ENSAIOS DE CIMENTO | [18 empty] | PERÍODO : |  | 2012-04-01
[19 empty] | EMISSÃO : |  | 2012-11-13
| Químicos | [9 empty] | Físicos
Data | Al2O3 | SiO2 | Fe2O3 | CaO | MgO | SO3 | Perda | CaO | Resíd. | Equiv. | Exp. | Tempo de Pega |  | Cons. | Blaine | # 200 | # 325 | Resistência à Compressão
[7 empty] | Fogo | Livre | Insol. | Alcal. | Quente | Início | Fim | Normal |  |  |  | 1 dia | 3 dias | 7 dias | 28 dias
| % | % | % | % | % | % | % | % | % | % | mm | h : min | h : min | % | cm2/g | % | % | MPa | MPa | MPa | MPa
03 | 10.3 | 29.5 | 3.6 | 43.88 | 1.82 | 2.44 | 3.74 | 1.09 | 25.29 | 1.27 | 0 | 03:00 | 04:00 | 30.5 | 4340 | 0.2 | 1.8 | 15.57 | 26.09 | 32.37 | 45.28
05 | 10.65 | 30.19 | 3.61 | 43.04 | 1.77 | 2.16 | 3.95 | 0.79 | 26.72 | 1.27 | 0 | 02:50 | 04:00 | 30.7 | 4250 | 0.3 | 2.3 | 14.75 | 24.44 | 31.04 | 43.53
10 | 10.87 | 30.8 | 3.57 | 43.5 | 1.91 | 2.66 | 4.2 | 0.76 | 26.78 | 1.27 | 0 | 03:15 | 04:30 | 30.7 | 4290 | 0.2 | 2.4 | 13.66 | 24.24 | 33.13 | 44.11
12 | 10.2 | 29.7 | 3.6 | 44.45 | 1.9 | 2.59 | 3.67 | 0.7 | 25.35 | 1.28 | 0 | 03:30 | 04:30 | 30.6 | 4110 | 0.5 | 2.7 | 14.09 | 26.05 | 33.73 | 45.22
16 | 10.22 | 30.07 | 3.56 | 44.38 | 1.95 | 2.79 | 3.86 | 0.67 | 25.73 | 1.28 | 0 | 03:45 | 04:45 | 30.7 | 4140 | 0.4 | 2.8 | 12.94 | 25.73 | 32.11 | 45.27
18 | 10.95 | 29.89 | 3.62 | 43.27 | 1.98 | 2.59 | 3.66 | 0.73 | 27.63 | 1.26 | 0 | 03:40 | 04:45 | 30.5 | 4300 | 0.2 | 2.2 | 13.78 | 26.44 | 31.95 | 45.8
20 | 10.73 | 29.21 | 3.55 | 43.85 | 2.17 | 2.72 | 4.22 | 0.76 | 25.81 | 1.26 | 0 | 03:25 | 04:30 | 30.6 | 4140 | 0.4 | 2 | 14.97 | 26.76 | 34.38 | 45.4
24 | 10.99 | 29.65 | 3.59 | 43.79 | 2.11 | 2.85 | 4.15 | 1.43 | 26.23 | 1.26 | 0 | 03:10 | 04:15 | 30.3 | 4270 | 0.3 | 2.7 | 12.13 | 25.57 | 31.47 | 46.2
26 | 11.09 | 30.34 | 3.62 | 43.04 | 2.21 | 2.44 | 3.94 | 1.35 | 27.43 | 1.28 | 0.5 | 03:30 | 04:30 | 30.8 | 4100 | 0.3 | 2.6 | 13.73 | 26.39 | 31.12 | 44.5
30 | 10.75 | 30.26 | 3.6 | 43.13 | 2.07 | 2.46 | 3.86 | 1.32 | 26.61 | 1.28 | 0.5 | 03:40 | 04:30 | 30.3 | 4140 | 0.2 | 2 | 11.68 | 24.17 | 30.07 | 44.1
Média | 10.675 | 29.961 | 3.592 | 43.633 | 1.989 | 2.57 | 3.925 | 0.96 | 26.358 | 1.271 | 0.1 | 3:23 | 4:26 | 30.57 | 4208 | 0.3 | 2.35 | 13.73 | 25.588 | 32.137 | 44.9
Sd | 0.3278973 | 0.4651989 | 0.02440401 | 0.5232388 | 0.14723 | 0.2033607 | 0.208713 | 0.3042294 | 0.8170108 | 0.00875595 | 0.2108185 | 0:18 | 0:16 | 0.1702939 | 90.2835 | 0.1054093 | 0.3472111 | 1.224164 | 0.9646162 | 1.316553 | 0.8134925
Min | 10.2 | 29.21 | 3.55 | 43.04 | 1.77 | 2.16 | 3.66 | 0.67 | 25.29 | 1.26 | 0 | 2:50 | 4:00 | 30.3 | 4100 | 0.2 | 1.8 | 11.68 | 24.17 | 30.07 | 43.53
Max | 11.09 | 30.8 | 3.62 | 44.45 | 2.21 | 2.85 | 4.22 | 1.43 | 27.63 | 1.28 | 0.5 | 3:45 | 4:45 | 30.8 | 4340 | 0.5 | 2.8 | 15.57 | 26.76 | 34.38 | 46.2
Obs.: | A Norma da ABNT não prevê a determinação da Resistência à Compressão a um dia para o CP IV-32.
A massa específica média do CP-IV-32 ITAMBÉ é 2,83 g/cm3 (NBR NM 23).
As datas do relatório se referem ao dia de expedição do cimento.
carimbo/assinatura
[18 empty] | 1° | 3 | 7 | 28
[17 empty] | Valores Mínimos - NBR 5736 |  | 10 | 20 | 32
[17 empty] | Valores Médios CP IV-32 ITAMBÉ | 13.73 | 25.588 | 32.137 | 44.9

## CP V
[9 empty] | TIPO : |  |  | CP V-ARI
RELATÓRIO DE ENSAIOS DE CIMENTO | [18 empty] | PERÍODO : |  | 2012-04-01
[19 empty] | EMISSÃO : |  | 2012-11-13
| Químicos | [9 empty] | Físicos
Data | Al2O3 | SiO2 | Fe2O3 | CaO | MgO | SO3 | Perda | CaO | Resíd. | Equiv. | Exp. | Tempo de Pega |  | Cons. | Blaine | # 200 | # 325 | Resistência à Compressão
[7 empty] | Fogo | Livre | Insol. | Alcal. | Quente | Início | Fim | Normal |  |  |  | 1 dia | 3 dias | 7 dias | 28 dias
| % | % | % | % | % | % | % | % | % | % | mm | h : min | h : min | % | cm2/g | % | % | MPa | MPa | MPa | MPa
02 | 4.05 | 19.1 | 2.61 | 60.01 | 4.74 | 2.92 | 3.25 | 1.79 | 0.73 | 0.59 | 1 | 02:30 | 03:30 | 28.2 | 4400 | 0.3 | 3 | 24.7 | 36.41 | 42.27 | 49.56
04 | 4.05 | 19.17 | 2.63 | 60.08 | 4.85 | 2.93 | 3 | 1.32 | 0.79 | 0.6 | 0 | 02:20 | 03:00 | 28.5 | 4460 | 0.1 | 1.6 | 24.88 | 36.41 | 42.74 | 50.37
09 | 4.12 | 19.52 | 2.61 | 60.7 | 4.88 | 2.87 | 3.02 | 1.04 | 0.62 | 0.61 | 0.5 | 02:30 | 03:15 | 28.3 | 4390 | 0.1 | 1.4 | 23.91 | 35.92 | 43.05 | 49.05
11 | 4.1 | 19.33 | 2.61 | 60.43 | 4.91 | 2.84 | 3.49 | 0.93 | 0.56 | 0.61 | 0.5 | 02:50 | 03:45 | 28.6 | 4500 | 0.8 | 3.1 | 24.88 | 37.79 | 42.65 | 49.55
13 | 4.11 | 19.45 | 2.6 | 60.73 | 4.91 | 2.88 | 3.24 | 0.95 | 0.7 | 0.61 | 0.5 | 02:40 | 03:30 | 28.5 | 4330 | 0.4 | 3 | 24.36 | 39.38 | 43.28 | 51.05
17 | 4.11 | 19.49 | 2.61 | 60.71 | 4.97 | 2.89 | 2.93 | 1.35 | 0.75 | 0.61 | 0.5 | 02:25 | 03:30 | 28.3 | 4360 | 0.2 | 2.1 | 26.09 | 38.67 | 44.6 | 51.6
19 | 4.1 | 19.41 | 2.6 | 60.67 | 4.93 | 2.85 | 3.75 | 1.26 | 0.59 | 0.61 | 0 | 02:40 | 03:45 | 28.1 | 4340 | 0.2 | 2.1 | 26.2 | 37.82 | 44.1 | 51.2
23 | 4.12 | 19.43 | 2.6 | 60.7 | 4.99 | 2.73 | 2.94 | 1.6 | 0.67 | 0.61 | 0.5 | 02:45 | 03:45 | 28.7 | 4370 | 0.2 | 2.2 | 24.87 | 36.42 | 42.03 | 50.7
25 | 4.11 | 19.42 | 2.6 | 60.68 | 5.07 | 2.9 | 3.08 | 1.43 | 0.71 | 0.61 | 0 | 02:30 | 03:30 | 28.4 | 4440 | 0.2 | 2 | 24.84 | 36.88 | 42.22 | 51.3
27 | 4.1 | 19.37 | 2.58 | 60.74 | 5.11 | 2.89 | 3.52 | 1.91 | 0.51 | 0.63 | 0 | 02:40 | 03:30 | 28.7 | 4470 | 0.2 | 3.2 | 22.61 | 38.13 | 43.41 | 49.9
Média | 4.097 | 19.369 | 2.605 | 60.545 | 4.936 | 2.87 | 3.222 | 1.358 | 0.663 | 0.609 | 0.35 | 2:35 | 3:30 | 28.43 | 4406 | 0.27 | 2.37 | 24.734 | 37.383 | 43.035 | 50.4
Sd | 0.0258414 | 0.1356015 | 0.01269296 | 0.2782984 | 0.1067916 | 0.05656854 | 0.2819693 | 0.3361481 | 0.09006788 | 0.009944289 | 0.3374743 | 0:09 | 0:14 | 0.2057507 | 58.53774 | 0.2057507 | 0.6549809 | 1.021526 | 1.143737 | 0.8352678 | 0.9
Min | 4.05 | 19.1 | 2.58 | 60.01 | 4.74 | 2.73 | 2.93 | 0.93 | 0.51 | 0.59 | 0 | 2:20 | 3:00 | 28.1 | 4330 | 0.1 | 1.4 | 22.61 | 35.92 | 42.03 | 49.05
Max | 4.12 | 19.52 | 2.63 | 60.74 | 5.11 | 2.93 | 3.75 | 1.91 | 0.79 | 0.63 | 1 | 2:50 | 3:45 | 28.7 | 4500 | 0.8 | 3.2 | 26.2 | 39.38 | 44.6 | 51.6
Obs.: | A Resistência à Compressão aos 28 dias do CP V-ARI é regida pela NBR 5733,
a qual não estabelece valor mínimo.
A massa específica média do CP V-ARI ITAMBÉ é 3,12 g/cm3 (NBR NM 23).
As datas do relatório se referem ao dia de expedição do cimento.
carimbo/assinatura
[18 empty] | 1° | 3 | 7 | 28
[17 empty] | Valores Mínimos - NBR 5733 | 14 | 24 | 34
[17 empty] | Valores Médios CP V-ARI ITAMBÉ | 24.734 | 37.383 | 43.035 | 50.4

## CP V-RS
[9 empty] | TIPO : |  |  | CP V-ARI RS
RELATÓRIO DE ENSAIOS DE CIMENTO | [18 empty] | PERÍODO : |  | 2012-04-01
[19 empty] | EMISSÃO : |  | 2012-11-13
| Químicos | [9 empty] | Físicos
Data | Al2O3 | SiO2 | Fe2O3 | CaO | MgO | SO3 | Perda | CaO | Resíd. | Equiv. | Exp. | Tempo de Pega |  | Cons. | Blaine | # 200 | # 325 | Resistência à Compressão
[7 empty] | Fogo | Livre | Insol. | Alcal. | Quente | Início | Fim | Normal |  |  |  | 1 dia | 3 dias | 7 dias | 28 dias
| % | % | % | % | % | % | % | % | % | % | mm | h : min | h : min | % | cm2/g | % | % | MPa | MPa | MPa | MPa
03 | 6.58 | 23.24 | 3.03 | 54.79 | 4 | 2.66 | 3.03 | 1.26 | 9.8 | 0.76 | 0 | 02:50 | 03:45 | 28.5 | 4500 | 0.4 | 3 | 22.51 | 34.95 | 40.98 | 50.52
05 | 6.46 | 23.11 | 3.02 | 54.06 | 3.98 | 2.62 | 3.28 | 1.09 | 11.05 | 0.77 | 0.5 | 02:40 | 03:30 | 28.6 | 4450 | 0.3 | 2.8 | 23.04 | 35.28 | 41.44 | 49.62
10 | 6.68 | 22.61 | 3.44 | 55.23 | 4.41 | 2.58 | 3.09 | 1.15 | 9.91 | 0.78 | 0.5 | 02:30 | 03:45 | 29.2 | 4380 | 0.4 | 3.1 | 23.66 | 33.53 | 41.87 | 50.79
12 | 6.15 | 22.81 | 2.89 | 55.85 | 4.19 | 2.91 | 3.14 | 0.73 | 8.88 | 0.89 | 0.5 | 02:50 | 03:45 | 29 | 4340 | 0.2 | 2.3 | 22.55 | 35.1 | 42.22 | 51.06
16 | 6.46 | 22.48 | 3.42 | 55.06 | 4.46 | 2.73 | 3.33 | 0.53 | 9.85 | 0.78 | 0.5 | 02:25 | 03:30 | 29.2 | 4490 | 0.1 | 1.3 | 22.75 | 36.04 | 42.8 | 51
18 | 6.82 | 22.56 | 3.45 | 54.52 | 4.51 | 2.78 | 3.19 | 0.95 | 11.1 | 0.79 | 0.5 | 03:05 | 04:00 | 29.5 | 4400 | 0.1 | 1.4 | 23.06 | 36.12 | 41.48 | 52.2
20 | 6.78 | 22.47 | 3.42 | 53.8 | 4.49 | 2.77 | 3.35 | 0.87 | 11.84 | 0.8 | 0 | 02:50 | 04:00 | 29.5 | 4430 | 0.2 | 1 | 21.62 | 36.38 | 42.1 | 52.5
24 | 6.78 | 22.44 | 3.44 | 54.1 | 4.51 | 2.56 | 3.61 | 1.68 | 11.55 | 0.77 | 0 | 02:45 | 04:00 | 29.3 | 4390 | 0.2 | 2 | 19.98 | 34.95 | 40.97 | 50.8
26 | 6.97 | 22.9 | 3.46 | 53.76 | 4.51 | 2.51 | 3.27 | 1.15 | 11.42 | 0.76 | 0.5 | 03:15 | 04:15 | 29 | 4350 | 0.2 | 1.4 | 19.63 | 34.82 | 41.63 | 52.3
30 | 6.9 | 22.68 | 3.42 | 53.81 | 4.54 | 2.55 | 3.44 | 1.43 | 11.43 | 0.77 | 0 | 03:00 | 04:00 | 28.8 | 4450 | 0.2 | 1.5 | 21.16 | 34.04 | 41.57 | 51.4
Média | 6.658 | 22.73 | 3.299 | 54.498 | 4.36 | 2.667 | 3.273 | 1.084 | 10.683 | 0.787 | 0.3 | 2:49 | 3:51 | 29.06 | 4418 | 0.23 | 1.98 | 21.996 | 35.121 | 41.706 | 51.2
Sd | 0.2483188 | 0.2788468 | 0.2235795 | 0.7165318 | 0.2191397 | 0.1273708 | 0.1725012 | 0.335102 | 0.9900623 | 0.03831159 | 0.2581989 | 0:15 | 0:14 | 0.3470511 | 55.1362 | 0.105935 | 0.7743097 | 1.359454 | 0.9007583 | 0.5635246 | 0.9
Min | 6.15 | 22.44 | 2.89 | 53.76 | 3.98 | 2.51 | 3.03 | 0.53 | 8.88 | 0.76 | 0 | 2:25 | 3:30 | 28.5 | 4340 | 0.1 | 1 | 19.63 | 33.53 | 40.97 | 49.62
Max | 6.97 | 23.24 | 3.46 | 55.85 | 4.54 | 2.91 | 3.61 | 1.68 | 11.84 | 0.89 | 0.5 | 3:15 | 4:15 | 29.5 | 4500 | 0.4 | 3.1 | 23.66 | 36.38 | 42.8 | 52.5
Obs.: | A Resistência à Compressão aos 28 dias do CP V-ARI RS é regida pela NBR 5733,
que não estabelece valor mínimo para esta idade.
A massa específica média do CP V-ARI RS ITAMBÉ é 3,00 g/cm3 (NBR NM 23).
As datas do relatório se referem ao dia de expedição do cimento.
carimbo/assinatura
[18 empty] | 1° | 3 | 7 | 28
[17 empty] | Valores Mínimos - NBR 5737 | 11 | 24 | 34
[17 empty] | Valores Médios CP V-ARI RS ITAMBÉ | 21.996 | 35.121 | 41.706 | 51.2