## CP II-F
[9 empty] | TIPO / CLASSE : |  |  | CP II-F-32
RELATÓRIO DE ENSAIOS DE CIMENTO | [18 empty] | PERÍODO : |  | 2012-05-01
[19 empty] | EMISSÃO : |  | 2012-11-13
| Químicos | [9 empty] | Físicos
Data | Al2O3 | SiO2 | Fe2O3 | CaO | MgO | SO3 | Perda | CaO | Resíd. | Equiv. | Exp. | Tempo de Pega |  | Cons. | Blaine | # 200 | # 325 | Resistência à Compressão
[7 empty] | Fogo | Livre | Insol. | Alcal. | Quente | Início | Fim | Normal |  |  |  | 1 dia | 3 dias | 7 dias | 28 dias
| % | % | % | % | % | % | % | % | % | % | mm | h : min | h : min | % | cm2/g | % | % | MPa | MPa | MPa | MPa
03 | 4.07 | 19.3 | 2.55 | 60.68 | 4.61 | 2.91 | 5.8 | 1.85 | 1.72 | 0.62 | 0 | 03:30 | 04:30 | 26.3 | 3720 | 2.6 | 12.5 | 13.71 | 28.18 | 34.13 | 40.53
07 | 4.08 | 19.33 | 2.55 | 60.7 | 4.78 | 2.99 | 5.46 | 2.24 | 1.26 | 0.61 | 0 | 03:10 | 04:15 | 26 | 3550 | 2.5 | 14 | 13.01 | 27.59 | 32.15 | 40.81
09 | 4.07 | 19.28 | 2.55 | 60.65 | 4.84 | 2.98 | 6.08 | 2.07 | 1.65 | 0.61 | 0.5 | 03:25 | 04:15 | 24.5 | 3660 | 4.2 | 13.2 | 13.16 | 26.61 | 33.07 | 40.83
11 | 4.12 | 19.39 | 2.59 | 60.65 | 4.91 | 2.79 | 5.74 | 1.77 | 1.89 | 0.61 | 1 | 03:25 | 04:15 | 24.8 | 3560 | 2 | 12.2 | 13.33 | 27.15 | 32.93 | 41.52
15 | 4.09 | 19.33 | 2.55 | 60.71 | 4.79 | 2.82 | 5.42 | 2.24 | 1.18 | 0.61 | 0.5 | 03:30 | 04:30 | 26.3 | 3420 | 1.9 | 10.2 | 16.85 | 27.35 | 34.43 | 41.85
17 | 4.08 | 19.25 | 2.54 | 60.65 | 4.68 | 2.77 | 6.01 | 1.43 | 1.28 | 0.61 | 1 | 03:20 | 04:15 | 24.6 | 3600 | 4.1 | 15.5 | 12.84 | 26.6 | 32.13 | 39.1
21 | 4.08 | 19.3 | 2.56 | 60.68 | 4.93 | 2.89 | 5.52 | 1.79 | 1.18 | 0.61 | 0 | 03:10 | 04:15 | 25.2 | 3490 | 2.1 | 11.2 | 14.74 | 29.02 | 35.81 | 41.6
23 | 4.12 | 19.37 | 2.56 | 60.67 | 4.7 | 3.08 | 5.48 | 1.71 | 2 | 0.61 | 0.5 | 03:15 | 04:15 | 25.8 | 3520 | 2.5 | 12.4 | 12.72 | 28.54 | 34.14 | 41.5
25 | 4.05 | 19.22 | 2.54 | 60.74 | 4.85 | 2.83 | 5.64 | 1.37 | 0.94 | 0.61 | 0 | 03:30 | 04:30 | 25.5 | 3520 | 2.8 | 14.4 | 15.74 | 29.28 | 36.63 | 42
29 | 4.09 | 19.32 | 2.54 | 60.72 | 4.63 | 2.94 | 5.3 | 1.49 | 1.33 | 0.61 | 0 | 03:15 | 04:15 | 25.5 | 3450 | 1.7 | 12 | 15.38 | 29.14 | 35.02 | 41.3
31 | 4.08 | 19.29 | 2.53 | 60.78 | 4.46 | 2.85 | 5.52 | 1.37 | 1.08 | 0.6 | 0.5 | 03:20 | 04:15 | 25.8 | 3510 | 2.5 | 13.7 | 15.16 | 28.19 | 34.76 | 42
Média | 4.084545 | 19.30727 | 2.550909 | 60.69364 | 4.743636 | 2.895455 | 5.633636 | 1.757273 | 1.41 | 0.61 | 0.3636364 | 3:21 | 4:19 | 25.48182 | 3545.455 | 2.627273 | 12.84545 | 14.24 | 27.96818 | 34.10909 | 41.2
Sd | 0.02067058 | 0.04900835 | 0.01578261 | 0.04153859 | 0.1427076 | 0.09553676 | 0.248285 | 0.3247181 | 0.3483676 | 0.004472136 | 0.3931227 | 0:08 | 0:07 | 0.6400284 | 87.90491 | 0.823518 | 1.510208 | 1.397025 | 0.9763485 | 1.443284 | 0.9
Min | 4.05 | 19.22 | 2.53 | 60.65 | 4.46 | 2.77 | 5.3 | 1.37 | 0.94 | 0.6 | 0 | 3:10 | 4:15 | 24.5 | 3420 | 1.7 | 10.2 | 12.72 | 26.6 | 32.13 | 39.1
Max | 4.12 | 19.39 | 2.59 | 60.78 | 4.93 | 3.08 | 6.08 | 2.24 | 2 | 0.62 | 1 | 3:30 | 4:30 | 26.3 | 3720 | 4.2 | 15.5 | 16.85 | 29.28 | 36.63 | 42
Obs.: | A Norma da ABNT não prevê a determinação da Resistência à Compressão a um dia para o CP II-F-32.
A massa específica média do CP II-F-32 ITAMBÉ é 3,11 g/cm3 (NBR NM 23).
As datas do relatório se referem ao dia de expedição do cimento.
carimbo/assinatura
[18 empty] | 1° | 3 | 7 | 28
[17 empty] | Valores Mínimos - NBR 11578 |  | 10 | 20 | 32
[17 empty] | Valores Médios CP II-F-32 ITAMBÉ | 14.24 | 27.96818 | 34.10909 | 41.2

## CP II-Z
[9 empty] | TIPO / CLASSE : |  |  | CP II-Z-32
RELATÓRIO DE ENSAIOS DE CIMENTO | [18 empty] | PERÍODO : |  | 2012-05-01
[19 empty] | EMISSÃO : |  | 2012-11-13
| Químicos | [9 empty] | Físicos
Data | Al2O3 | SiO2 | Fe2O3 | CaO | MgO | SO3 | Perda | CaO | Resíd. | Equiv. | Exp. | Tempo de Pega |  | Cons. | Blaine | # 200 | # 325 | Resistência à Compressão
[7 empty] | Fogo | Livre | Insol. | Alcal. | Quente | Início | Fim | Normal |  |  |  | 1 dia | 3 dias | 7 dias | 28 dias
| % | % | % | % | % | % | % | % | % | % | mm | h : min | h : min | % | cm2/g | % | % | MPa | MPa | MPa | MPa
02 | 6.69 | 22.82 | 2.93 | 54.06 | 3.52 | 2.78 | 5.87 | 1.85 | 11.41 | 0.65 | 0.5 | 03:15 | 04:15 | 27.1 | 3850 | 2.3 | 10.5 | 13.12 | 25.4 | 30.79 | 41.09
04 | 6.6 | 22.65 | 2.95 | 52.55 | 3.42 | 2.71 | 5.24 | 1.68 | 12.1 | 0.61 | 0.5 | 03:05 | 04:00 | 27.4 | 3590 | 3.2 | 13.5 | 11.52 | 24.08 | 30.1 | 40.72
08 | 6.56 | 22.33 | 2.88 | 53.29 | 3.66 | 2.75 | 5.52 | 1.71 | 11.27 | 0.64 | 0.5 | 03:30 | 04:30 | 27.4 | 3700 | 2.3 | 11.7 | 12.1 | 25.33 | 33.25 | 39.76
10 | 6.44 | 22.17 | 2.88 | 53.27 | 3.76 | 2.8 | 5.66 | 1.6 | 11.4 | 0.63 | 0.5 | 03:05 | 04:00 | 27.4 | 3720 | 1.9 | 10.1 | 12.81 | 25.88 | 31.59 | 41.52
14 | 6.66 | 22.82 | 2.91 | 53.49 | 3.65 | 2.58 | 5.91 | 1.74 | 11.15 | 0.63 | 0.5 | 03:00 | 04:00 | 27.6 | 3790 | 1.8 | 9.4 | 12.85 | 24.21 | 31.03 | 39.36
16 | 6.69 | 22.78 | 2.91 | 53.56 | 3.46 | 2.61 | 5.75 | 1.32 | 11.03 | 0.66 | 0.5 | 03:20 | 04:15 | 27.7 | 3800 | 1.9 | 11.6 | 13.02 | 25.59 | 32.51 | 40.8
18 | 6.63 | 22.75 | 2.89 | 54.15 | 3.14 | 2.51 | 6.1 | 1.54 | 11.17 | 0.68 | 0.5 | 03:00 | 04:00 | 27.5 | 3700 | 1.7 | 9.8 | 13.27 | 26.14 | 32.35 | 40.9
22 | 6.59 | 22.65 | 2.91 | 54.16 | 3.15 | 2.78 | 5.86 | 2.27 | 10.89 | 0.66 | 0 | 03:05 | 04:00 | 27.3 | 3700 | 1.9 | 9.6 | 13.66 | 26.72 | 33.1 | 40.4
24 | 6.45 | 22.64 | 2.87 | 54.33 | 3.27 | 2.92 | 5.92 | 1.82 | 10.98 | 0.64 | 0 | 03:00 | 04:00 | 27.8 | 3680 | 1.6 | 10 | 12.95 | 27.48 | 34.24 | 41.2
28 | 6.53 | 22.92 | 2.9 | 54.02 | 3.11 | 2.53 | 5.44 | 1.71 | 11.65 | 0.62 | 0 | 03:30 | 04:30 | 28.3 | 3670 | 1 | 9.1 | 13.87 | 27.32 | 32.14 | 41.2
30 | 6.47 | 22.72 | 2.91 | 54.21 | 2.99 | 2.63 | 5.51 | 1.85 | 10.99 | 0.64 | 0.5 | 03:25 | 04:15 | 28.4 | 3700 | 1.3 | 8.7 | 13.63 | 26.63 | 33.04 | 40.5
Média | 6.573636 | 22.65909 | 2.903636 | 53.73545 | 3.375455 | 2.690909 | 5.707273 | 1.735455 | 11.27636 | 0.6418182 | 0.3636364 | 3:12 | 4:10 | 27.62727 | 3718.182 | 1.9 | 10.36364 | 12.98182 | 25.88909 | 32.19455 | 40.7
Sd | 0.0920079 | 0.2223715 | 0.02335497 | 0.5503156 | 0.2589735 | 0.1285655 | 0.2565576 | 0.2350899 | 0.3547188 | 0.01990888 | 0.2335497 | 0:12 | 0:12 | 0.4051936 | 71.2486 | 0.5761944 | 1.398766 | 0.6881107 | 1.123134 | 1.226404 | 0.6
Min | 6.44 | 22.17 | 2.87 | 52.55 | 2.99 | 2.51 | 5.24 | 1.32 | 10.89 | 0.61 | 0 | 3:00 | 4:00 | 27.1 | 3590 | 1 | 8.7 | 11.52 | 24.08 | 30.1 | 39.36
Max | 6.69 | 22.92 | 2.95 | 54.33 | 3.76 | 2.92 | 6.1 | 2.27 | 12.1 | 0.68 | 0.5 | 3:30 | 4:30 | 28.4 | 3850 | 3.2 | 13.5 | 13.87 | 27.48 | 34.24 | 41.52
Obs.: | A Norma da ABNT não prevê a determinação da Resistência à Compressão a um dia para o CP II-Z-32.
A massa específica média do CP II-Z-32 ITAMBÉ é 2,96 g/cm3 (NBR NM 23).
As datas do relatório se referem ao dia de expedição do cimento.
carimbo/assinatura
[18 empty] | 1° | 3 | 7 | 28
[17 empty] | Valores Mínimos - NBR 11578 |  | 10 | 20 | 32
[17 empty] | Valores Médios CP II-Z-32 ITAMBÉ | 12.98182 | 25.88909 | 32.19455 | 40.7

## CP IV
[9 empty] | TIPO / CLASSE : |  |  | CP IV-32
RELATÓRIO DE ENSAIOS DE CIMENTO | [18 empty] | PERÍODO : |  | 2012-05-01
[19 empty] | EMISSÃO : |  | 2012-11-13
| Químicos | [9 empty] | Físicos
Data | Al2O3 | SiO2 | Fe2O3 | CaO | MgO | SO3 | Perda | CaO | Resíd. | Equiv. | Exp. | Tempo de Pega |  | Cons. | Blaine | # 200 | # 325 | Resistência à Compressão
[7 empty] | Fogo | Livre | Insol. | Alcal. | Quente | Início | Fim | Normal |  |  |  | 1 dia | 3 dias | 7 dias | 28 dias
| % | % | % | % | % | % | % | % | % | % | mm | h : min | h : min | % | cm2/g | % | % | MPa | MPa | MPa | MPa
03 | 10.7 | 30.36 | 3.6 | 42.83 | 1.86 | 2.48 | 3.71 | 1.18 | 28.46 | 1.28 | 0 | 04:15 | 05:00 | 30.5 | 4280 | 0.4 | 2.6 | 10.37 | 23.98 | 29.94 | 43.72
07 | 10.99 | 30.07 | 3.57 | 43.39 | 1.99 | 2.69 | 3.89 | 1.54 | 26.69 | 1.28 | 0 | 04:05 | 05:00 | 30.7 | 4310 | 0.4 | 2.4 | 10.18 | 24.17 | 29.27 | 43.56
09 | 10.52 | 28.3 | 3.51 | 45.44 | 2.27 | 2.71 | 3.86 | 1.63 | 25.24 | 1.28 | 0.5 | 04:15 | 05:00 | 30.8 | 4120 | 0.2 | 1.5 | 11.82 | 25.39 | 31.79 | 46.26
11 | 10.38 | 29.04 | 3.53 | 45.01 | 2.21 | 2.54 | 3.9 | 1.29 | 25.41 | 1.29 | 0.5 | 03:50 | 04:30 | 30.6 | 4330 | 0.4 | 2.3 | 11.86 | 25.13 | 31.74 | 44.93
15 | 10.48 | 29.18 | 3.54 | 44.89 | 2.11 | 2.64 | 3.89 | 1.57 | 24.58 | 1.28 | 0.5 | 04:00 | 04:45 | 30.7 | 4240 | 0.2 | 0.9 | 14.07 | 23.94 | 31.81 | 43.74
17 | 10.34 | 29.67 | 3.57 | 45.01 | 2.09 | 2.61 | 3.72 | 1.4 | 25.12 | 1.29 | 0.5 | 03:50 | 04:45 | 30.4 | 4230 | 0.2 | 2 | 11.98 | 24.9 | 32.37 | 45.5
21 | 10.47 | 28.67 | 3.54 | 45.69 | 2.1 | 2.59 | 3.95 | 1.49 | 25.36 | 1.28 | 0.5 | 03:10 | 04:15 | 30.4 | 4210 | 0.1 | 1.9 | 14.25 | 26.93 | 34.37 | 45.8
23 | 10.34 | 28.64 | 3.55 | 45.5 | 1.93 | 2.36 | 3.6 | 1.32 | 25.13 | 1.28 | 0 | 03:20 | 04:15 | 30.3 | 4100 | 0.2 | 1.9 | 14.38 | 26.77 | 34.15 | 44.3
25 | 9.98 | 28.38 | 3.51 | 46.97 | 2.01 | 2.44 | 3.74 | 1.35 | 25.03 | 1.28 | 0 | 03:40 | 04:30 | 30.5 | 4120 | 0.4 | 2.2 | 15.45 | 27.44 | 34.28 | 45.2
29 | 10.14 | 28.59 | 3.53 | 45.77 | 1.96 | 2.46 | 3.67 | 1.6 | 24.47 | 1.29 | 0.5 | 04:00 | 05:00 | 30.3 | 4130 | 0.2 | 1.5 | 13.43 | 25.64 | 31.4 | 45.1
31 | 10.18 | 28.66 | 3.56 | 46.18 | 1.73 | 2.46 | 3.76 | 1.49 | 24.33 | 1.29 | 0 | 03:40 | 04:30 | 30.4 | 4220 | 0.2 | 1.9 | 14.69 | 28.24 | 33.82 | 45.1
Média | 10.41091 | 29.05091 | 3.546364 | 45.15273 | 2.023636 | 2.543636 | 3.79 | 1.441818 | 25.43818 | 1.283636 | 0.2727273 | 3:50 | 4:41 | 30.50909 | 4208.182 | 0.2636364 | 1.918182 | 12.95273 | 25.68455 | 32.26727 | 44.8
Sd | 0.2761324 | 0.6960956 | 0.02730301 | 1.176547 | 0.1550015 | 0.1128958 | 0.1130487 | 0.1441401 | 1.183612 | 0.00504525 | 0.2611165 | 0:21 | 0:18 | 0.1700267 | 80.84778 | 0.1120065 | 0.4812862 | 1.795339 | 1.469553 | 1.740851 | 0.9
Min | 9.98 | 28.3 | 3.51 | 42.83 | 1.73 | 2.36 | 3.6 | 1.18 | 24.33 | 1.28 | 0 | 3:10 | 4:15 | 30.3 | 4100 | 0.1 | 0.9 | 10.18 | 23.94 | 29.27 | 43.56
Max | 10.99 | 30.36 | 3.6 | 46.97 | 2.27 | 2.71 | 3.95 | 1.63 | 28.46 | 1.29 | 0.5 | 4:15 | 5:00 | 30.8 | 4330 | 0.4 | 2.6 | 15.45 | 28.24 | 34.37 | 46.26
Obs.: | A Norma da ABNT não prevê a determinação da Resistência à Compressão a um dia para o CP IV-32.
A massa específica média do CP-IV-32 ITAMBÉ é 2,83 g/cm3 (NBR NM 23).
As datas do relatório se referem ao dia de expedição do cimento.
carimbo/assinatura
[18 empty] | 1° | 3 | 7 | 28
[17 empty] | Valores Mínimos - NBR 5736 |  | 10 | 20 | 32
[17 empty] | Valores Médios CP IV-32 ITAMBÉ | 12.95273 | 25.68455 | 32.26727 | 44.8

## CP V
[9 empty] | TIPO : |  |  | CP V-ARI
RELATÓRIO DE ENSAIOS DE CIMENTO | [18 empty] | PERÍODO : |  | 2012-05-01
[19 empty] | EMISSÃO : |  | 2012-11-13
| Químicos | [9 empty] | Físicos
Data | Al2O3 | SiO2 | Fe2O3 | CaO | MgO | SO3 | Perda | CaO | Resíd. | Equiv. | Exp. | Tempo de Pega |  | Cons. | Blaine | # 200 | # 325 | Resistência à Compressão
[7 empty] | Fogo | Livre | Insol. | Alcal. | Quente | Início | Fim | Normal |  |  |  | 1 dia | 3 dias | 7 dias | 28 dias
| % | % | % | % | % | % | % | % | % | % | mm | h : min | h : min | % | cm2/g | % | % | MPa | MPa | MPa | MPa
02 | 4.09 | 19.44 | 2.6 | 60.79 | 4.86 | 2.87 | 3.23 | 2.1 | 0.61 | 0.62 | 0 | 02:10 | 03:15 | 28.5 | 4350 | 0.4 | 2.5 | 22.82 | 35.38 | 42.28 | 49.94
04 | 4.07 | 19.36 | 2.58 | 60.71 | 4.92 | 2.95 | 3.57 | 2.41 | 0.73 | 0.62 | 0.5 | 02:35 | 03:30 | 29 | 4410 | 0.1 | 3.2 | 23.78 | 37.65 | 43.2 | 50.51
08 | 4.09 | 19.38 | 2.57 | 60.65 | 5.05 | 2.9 | 3.23 | 2.24 | 0.57 | 0.61 | 0.5 | 02:50 | 03:45 | 29.1 | 4420 | 0.9 | 3.5 | 24.69 | 36.92 | 43.4 | 50.82
10 | 4.09 | 19.39 | 2.58 | 60.65 | 5.01 | 2.84 | 3.12 | 2.05 | 0.59 | 0.61 | 0 | 02:45 | 03:30 | 29.2 | 4320 | 0.8 | 2.8 | 23.21 | 37.45 | 43.19 | 51.94
14 | 4.07 | 19.34 | 2.58 | 60.69 | 5.01 | 2.83 | 3.34 | 2.19 | 0.4 | 0.61 | 0.5 | 02:40 | 03:30 | 29.3 | 4460 | 0.9 | 2.6 | 23.39 | 34.75 | 42.26 | 50.54
16 | 4.11 | 19.46 | 2.58 | 60.72 | 4.99 | 2.86 | 3.21 | 1.77 | 0.56 | 0.61 | 1 | 02:50 | 03:45 | 29.2 | 4390 | 0.6 | 2.2 | 23.83 | 35.46 | 44.28 | 49.9
18 | 4.09 | 19.38 | 2.57 | 60.7 | 4.91 | 2.86 | 3.66 | 1.51 | 0.58 | 0.61 | 0 | 02:50 | 03:30 | 29.1 | 4470 | 0.5 | 1.6 | 23.76 | 37.78 | 43.8 | 51.7
22 | 4.19 | 19.58 | 2.62 | 60.61 | 4.81 | 2.88 | 3.75 | 1.77 | 0.55 | 0.62 | 0.5 | 02:40 | 03:30 | 29 | 4310 | 0.5 | 1 | 24.32 | 37.84 | 44.53 | 52.2
24 | 4.08 | 19.36 | 2.58 | 60.73 | 4.87 | 2.77 | 3.18 | 1.91 | 0.7 | 0.63 | 0.5 | 02:20 | 03:15 | 28.6 | 4340 | 0.4 | 1.6 | 23.27 | 37.14 | 43.76 | 50.8
28 | 4.08 | 19.38 | 2.58 | 60.81 | 4.96 | 2.73 | 3.22 | 2.36 | 0.5 | 0.62 | 0.5 | 02:30 | 03:15 | 28.8 | 4370 | 0.3 | 2.3 | 23.65 | 37.1 | 44.89 | 49.6
30 | 4.09 | 19.43 | 2.59 | 60.78 | 4.81 | 2.78 | 3.13 | 2.02 | 0.49 | 0.61 | 0.5 | 02:40 | 03:30 | 28.7 | 4350 | 0.3 | 2.1 | 24.05 | 35.55 | 42.3 | 50.4
Média | 4.095455 | 19.40909 | 2.584545 | 60.71273 | 4.927273 | 2.842727 | 3.330909 | 2.03 | 0.5709091 | 0.6154545 | 0.4090909 | 2:37 | 3:29 | 28.95455 | 4380.909 | 0.5181818 | 2.309091 | 23.70636 | 36.63818 | 43.44455 | 50.75
Sd | 0.03327571 | 0.06759505 | 0.01439697 | 0.0627839 | 0.08331757 | 0.06294298 | 0.222731 | 0.273569 | 0.09235308 | 0.006875517 | 0.3015113 | 0:13 | 0:11 | 0.265946 | 53.93599 | 0.2600699 | 0.7313748 | 0.5302315 | 1.126764 | 0.9158205 | 0.9
Min | 4.07 | 19.34 | 2.57 | 60.61 | 4.81 | 2.73 | 3.12 | 1.51 | 0.4 | 0.61 | 0 | 2:10 | 3:15 | 28.5 | 4310 | 0.1 | 1 | 22.82 | 34.75 | 42.26 | 49.6
Max | 4.19 | 19.58 | 2.62 | 60.81 | 5.05 | 2.95 | 3.75 | 2.41 | 0.73 | 0.63 | 1 | 2:50 | 3:45 | 29.3 | 4470 | 0.9 | 3.5 | 24.69 | 37.84 | 44.89 | 52.2
Obs.: | A Resistência à Compressão aos 28 dias do CP V-ARI é regida pela NBR 5733,
a qual não estabelece valor mínimo.
A massa específica média do CP V-ARI ITAMBÉ é 3,12 g/cm3 (NBR NM 23).
As datas do relatório se referem ao dia de expedição do cimento.
carimbo/assinatura
[18 empty] | 1° | 3 | 7 | 28
[17 empty] | Valores Mínimos - NBR 5733 | 14 | 24 | 34
[17 empty] | Valores Médios CP V-ARI ITAMBÉ | 23.70636 | 36.63818 | 43.44455 | 50.75

## CP V-RS
[9 empty] | TIPO : |  |  | CP V-ARI RS
RELATÓRIO DE ENSAIOS DE CIMENTO | [18 empty] | PERÍODO : |  | 2012-05-01
[19 empty] | EMISSÃO : |  | 2012-11-13
| Químicos | [9 empty] | Físicos
Data | Al2O3 | SiO2 | Fe2O3 | CaO | MgO | SO3 | Perda | CaO | Resíd. | Equiv. | Exp. | Tempo de Pega |  | Cons. | Blaine | # 200 | # 325 | Resistência à Compressão
[7 empty] | Fogo | Livre | Insol. | Alcal. | Quente | Início | Fim | Normal |  |  |  | 1 dia | 3 dias | 7 dias | 28 dias
| % | % | % | % | % | % | % | % | % | % | mm | h : min | h : min | % | cm2/g | % | % | MPa | MPa | MPa | MPa
03 | 6.64 | 22.67 | 3.44 | 54.35 | 4.29 | 2.62 | 3.2 | 1.77 | 11.64 | 0.75 | 0 | 03:15 | 04:15 | 29 | 4520 | 0.2 | 1.4 | 20.25 | 33.52 | 40.85 | 49.8
07 | 6.85 | 22.64 | 3.42 | 53.98 | 4.41 | 2.69 | 4.07 | 1.46 | 11.56 | 0.77 | 0 | 03:05 | 04:00 | 28.8 | 4430 | 0.1 | 1.7 | 20.57 | 33.88 | 40.63 | 50.07
09 | 6.99 | 22.71 | 3.42 | 53.64 | 4.64 | 2.55 | 3.28 | 1.79 | 11.9 | 0.77 | 0.5 | 03:10 | 04:00 | 29 | 4450 | 0.1 | 1.3 | 20.76 | 35.22 | 40.81 | 48.83
11 | 6.85 | 22.86 | 3.42 | 54.22 | 4.7 | 2.48 | 3.29 | 1.77 | 11.98 | 0.76 | 0.5 | 03:10 | 04:00 | 29.2 | 4380 | 0.1 | 1.1 | 20 | 33.15 | 39.46 | 50.45
15 | 6.71 | 22.36 | 3.39 | 54.56 | 4.44 | 2.61 | 3.79 | 1.57 | 11.1 | 0.76 | 0 | 03:05 | 04:00 | 29.4 | 4420 | 0.3 | 1.1 | 21.91 | 34.2 | 39.95 | 50.25
17 | 6.89 | 22.93 | 3.44 | 54.14 | 4.45 | 2.58 | 3.35 | 1.37 | 11.59 | 0.76 | 0.5 | 02:45 | 03:30 | 29.3 | 4450 | 0.2 | 1.2 | 20.27 | 34.38 | 40.02 | 49.1
21 | 7.03 | 22.89 | 3.45 | 53.8 | 4.39 | 2.58 | 3.3 | 1.37 | 10.87 | 0.76 | 0.5 | 02:50 | 03:30 | 29.2 | 4340 | 0.2 | 1.6 | 20.84 | 35.49 | 41.6 | 51
23 | 6.81 | 22.67 | 3.44 | 54.47 | 4.4 | 2.52 | 3.1 | 1.79 | 11.5 | 0.77 | 0 | 02:40 | 03:30 | 29.1 | 4440 | 0.1 | 1.3 | 20.59 | 35.64 | 41.64 | 51.8
25 | 6.5 | 22.35 | 3.4 | 55.85 | 4.43 | 2.47 | 4.2 | 2.05 | 10.27 | 0.75 | 0 | 02:55 | 03:45 | 29 | 4390 | 0.4 | 2 | 21.46 | 32.39 | 40.24 | 50
29 | 6.68 | 22.38 | 3.42 | 55.4 | 4.47 | 2.46 | 3.36 | 1.99 | 9.76 | 0.77 | 0.5 | 03:00 | 03:45 | 29.5 | 4380 | 0.2 | 1.5 | 21.62 | 34.32 | 40.26 | 50
31 | 6.59 | 22.46 | 3.42 | 55.29 | 4.36 | 2.38 | 3.48 | 1.77 | 10.1 | 0.75 | 0 | 02:45 | 03:30 | 29.7 | 4420 | 0.1 | 1.2 | 21.02 | 34.62 | 40 | 50.3
Média | 6.776364 | 22.62909 | 3.423636 | 54.51818 | 4.452727 | 2.54 | 3.492727 | 1.7 | 11.11545 | 0.7609091 | 0.2272727 | 2:58 | 3:48 | 29.2 | 4420 | 0.1818182 | 1.4 | 20.84455 | 34.25545 | 40.49636 | 50.1
Sd | 0.1668096 | 0.215149 | 0.01804036 | 0.7062552 | 0.1186668 | 0.08831761 | 0.3637882 | 0.2301738 | 0.7650146 | 0.008312094 | 0.2611165 | 0:12 | 0:16 | 0.2607681 | 47.74935 | 0.09816498 | 0.2792848 | 0.6074761 | 0.9955337 | 0.6880883 | 0.8
Min | 6.5 | 22.35 | 3.39 | 53.64 | 4.29 | 2.38 | 3.1 | 1.37 | 9.76 | 0.75 | 0 | 2:40 | 3:30 | 28.8 | 4340 | 0.1 | 1.1 | 20 | 32.39 | 39.46 | 48.83
Max | 7.03 | 22.93 | 3.45 | 55.85 | 4.7 | 2.69 | 4.2 | 2.05 | 11.98 | 0.77 | 0.5 | 3:15 | 4:15 | 29.7 | 4520 | 0.4 | 2 | 21.91 | 35.64 | 41.64 | 51.8
Obs.: | A Resistência à Compressão aos 28 dias do CP V-ARI RS é regida pela NBR 5733,
que não estabelece valor mínimo para esta idade.
A massa específica média do CP V-ARI RS ITAMBÉ é 3,00 g/cm3 (NBR NM 23).
As datas do relatório se referem ao dia de expedição do cimento.
carimbo/assinatura
[18 empty] | 1° | 3 | 7 | 28
[17 empty] | Valores Mínimos - NBR 5737 | 11 | 24 | 34
[17 empty] | Valores Médios CP V-ARI RS ITAMBÉ | 20.84455 | 34.25545 | 40.49636 | 50.1