## CP II-F
[9 empty] | TIPO / CLASSE : |  |  | CP II-F-32
RELATÓRIO DE ENSAIOS DE CIMENTO | [18 empty] | PERÍODO : |  | 2012-07-01
EMISSÃO :
| Químicos | [9 empty] | Físicos
Data | Al2O3 | SiO2 | Fe2O3 | CaO | MgO | SO3 | Perda | CaO | Resíd. | Equiv. | Exp. | Tempo de Pega |  | Cons. | Blaine | # 200 | # 325 | Resistência à Compressão
[7 empty] | Fogo | Livre | Insol. | Alcal. | Quente | Início | Fim | Normal |  |  |  | 1 dia | 3 dias | 7 dias | 28 dias
| % | % | % | % | % | % | % | % | % | % | mm | h : min | h : min | % | cm2/g | % | % | MPa | MPa | MPa | MPa
03 | 4.14 | 19.33 | 2.57 | 60.58 | 4.86 | 2.64 | 5.42 | 1.6 | 2 | 0.62 | 0.5 | 03:30 | 04:30 | 26.3 | 3340 | 2.4 | 11.8 | 12.52 | 26.23 | 32.05 | 39.82
05 | 4.16 | 19.38 | 2.57 | 60.58 | 4.82 | 2.77 | 4.98 | 1.51 | 1.36 | 0.61 | 0 | 03:20 | 04:15 | 26 | 3340 | 2.2 | 11.8 | 13.98 | 26.98 | 32.84 | 41.17
09 | 4.08 | 19.3 | 2.55 | 60.68 | 4.88 | 2.71 | 4.99 | 1.35 | 1.17 | 0.61 | 0.5 | 03:30 | 04:15 | 26.4 | 3370 | 1.8 | 11.1 | 13.21 | 26.73 | 32.64 | 40.09
11 | 4.13 | 19.34 | 2.57 | 60.59 | 4.85 | 2.79 | 5.09 | 1.4 | 1.61 | 0.62 | 0.5 | 03:20 | 04:15 | 26.2 | 3330 | 1.9 | 10.8 | 14.48 | 25.94 | 32.14 | 42.08
13 | 4.1 | 19.3 | 2.55 | 60.67 | 4.91 | 2.74 | 5.16 | 1.49 | 1.48 | 0.62 | 0 | 03:00 | 04:00 | 26 | 3330 | 2.1 | 11.1 | 15.17 | 26.43 | 33.77 | 42.14
17 | 4.15 | 19.34 | 2.55 | 60.64 | 4.88 | 2.54 | 4.87 | 1.46 | 1.22 | 0.61 | 1 | 03:20 | 04:15 | 26.5 | 3260 | 2.2 | 12.3 | 14.06 | 26.13 | 33.62 | 41.08
19 | 4.11 | 19.27 | 2.56 | 60.58 | 4.84 | 2.61 | 4.75 | 1.77 | 1.44 | 0.62 | 1 | 03:30 | 04:30 | 26.2 | 3380 | 2.3 | 12 | 13.82 | 26.47 | 33.53 | 40.17
23 | 4.14 | 19.35 | 2.57 | 60.59 | 4.83 | 2.75 | 4.8 | 1.29 | 1.24 | 0.61 | 0.5 | 03:40 | 04:30 | 26.3 | 3310 | 1.8 | 8.5 | 15.43 | 25.81 | 32.85 | 40.2
25 | 4.1 | 19.46 | 2.61 | 60.44 | 4.77 | 2.62 | 5.04 | 1.82 | 2.01 | 0.62 | 0 | 03:30 | 04:30 | 26 | 3380 | 1.7 | 9.8 | 13.83 | 26.85 | 32.96 | 40.2
27 | 4.11 | 19.36 | 2.57 | 60.65 | 4.9 | 2.54 | 4.77 | 1.74 | 1.66 | 0.62 | 0 | 03:45 | 04:30 | 26.2 | 3440 | 2.2 | 12.1 | 14.16 | 28.06 | 33.84 | 40.9
31 | 4.05 | 19.2 | 2.56 | 60.63 | 4.79 | 2.63 | 5.05 | 1.26 | 1.35 | 0.61 | 1 | 03:45 | 04:30 | 26.1 | 3490 | 2.5 | 12 | 13.94 | 29.4 | 35.1 | 42.1
Média | 4.115455 | 19.33 | 2.566364 | 60.60273 | 4.848182 | 2.667273 | 4.992727 | 1.517273 | 1.503636 | 0.6154545 | 0.4545455 | 3:29 | 100:22 | 26.2 | 3360.909 | 2.1 | 11.20909 | 14.05455 | 26.8 | 33.2 | 40.93571
Sd | 0.03266914 | 0.06572671 | 0.0168954 | 0.06574054 | 0.04400413 | 0.08922902 | 0.1965752 | 0.1938087 | 0.2913168 | 0.00522233 | 0.4156047 | 0:13 | 0:10 | 0.167332 | 62.68246 | 0.2645751 | 1.159702 | 0.8074944 | 1.1 | 0.9 | 0.9470807
Min | 4.05 | 19.2 | 2.55 | 60.44 | 4.77 | 2.54 | 4.75 | 1.26 | 1.17 | 0.61 | 0 | 3:00 | 100:00 | 26 | 3260 | 1.7 | 8.5 | 12.52 | 25.81 | 32.1 | 39.82
Max | 4.16 | 19.46 | 2.61 | 60.68 | 4.91 | 2.79 | 5.42 | 1.82 | 2.01 | 0.62 | 1 | 3:45 | 100:30 | 26.5 | 3490 | 2.5 | 12.3 | 15.43 | 29.4 | 35.1 | 42.14
Obs.: | A Norma da ABNT não prevê a determinação da Resistência à Compressão a um dia para o CP II-F-32.
A massa específica média do CP II-F-32 ITAMBÉ é 3,11 g/cm3 (NBR NM 23).
As datas do relatório se referem ao dia de expedição do cimento.
carimbo/assinatura
[18 empty] | 1° | 3 | 7 | 28
[17 empty] | Valores Mínimos - NBR 11578 |  | 10 | 20 | 32
[17 empty] | Valores Médios CP II-F-32 ITAMBÉ | 14.05455 | 26.8 | 33.2 | 40.93571

## CP II-Z
[9 empty] | TIPO / CLASSE : |  |  | CP II-Z-32
RELATÓRIO DE ENSAIOS DE CIMENTO | [18 empty] | PERÍODO : |  | 2012-07-01
EMISSÃO :
| Químicos | [9 empty] | Físicos
Data | Al2O3 | SiO2 | Fe2O3 | CaO | MgO | SO3 | Perda | CaO | Resíd. | Equiv. | Exp. | Tempo de Pega |  | Cons. | Blaine | # 200 | # 325 | Resistência à Compressão
[7 empty] | Fogo | Livre | Insol. | Alcal. | Quente | Início | Fim | Normal |  |  |  | 1 dia | 3 dias | 7 dias | 28 dias
| % | % | % | % | % | % | % | % | % | % | mm | h : min | h : min | % | cm2/g | % | % | MPa | MPa | MPa | MPa
02 | 6.62 | 22.36 | 2.94 | 53.47 | 3.56 | 2.41 | 5.69 | 1.23 | 11.53 | 0.62 | 0 | 03:10 | 04:00 | 27.2 | 3640 | 2 | 10.5 | 13.12 | 24.86 | 29.93 | 40.18
04 | 6.74 | 22.18 | 2.93 | 52.73 | 3.7 | 2.47 | 5.31 | 1.12 | 11.74 | 0.62 | 0.5 | 03:00 | 04:00 | 27 | 3570 | 1.9 | 9.4 | 13.1 | 24.11 | 29.73 | 38.96
06 | 6.51 | 21.8 | 2.94 | 53.12 | 3.48 | 2.64 | 5.66 | 1.26 | 10.8 | 0.59 | 0.5 | 03:10 | 04:00 | 27 | 3840 | 2.2 | 11.6 | 14.38 | 26.55 | 33.03 | 40.66
10 | 6.86 | 22.56 | 2.94 | 53.04 | 3.57 | 2.31 | 5.21 | 1.21 | 12.06 | 0.64 | 0.5 | 03:10 | 04:00 | 27.2 | 3540 | 1.8 | 11.2 | 12.46 | 24.2 | 29.47 | 38.08
12 | 6.45 | 22.21 | 2.93 | 55.57 | 3.7 | 2.39 | 5.29 | 1.12 | 10.98 | 0.53 | 0 | 03:20 | 04:00 | 27 | 3560 | 2.3 | 11.4 | 12.42 | 22.14 | 29.55 | 38.77
16 | 6.7 | 22.3 | 2.95 | 54.32 | 3.51 | 2.58 | 5.11 | 1.18 | 10.99 | 0.6 | 0.5 | 03:30 | 04:15 | 26.7 | 3600 | 1.8 | 9.8 | 11.25 | 23.36 | 30.47 | 40.63
18 | 6.5 | 22.06 | 3.01 | 55.06 | 3.56 | 2.56 | 5.17 | 1.51 | 11.62 | 0.58 | 1 | 03:15 | 04:00 | 26.8 | 3590 | 1.3 | 7.6 | 12.29 | 25.76 | 33.53 | 39.96
20 | 6.56 | 22.21 | 2.98 | 55.1 | 3.59 | 2.48 | 5.07 | 1.26 | 11.87 | 0.6 | 0 | 03:30 | 04:15 | 27 | 3710 | 1.2 | 7 | 13.36 | 26.16 | 33.01 | 40.1
24 | 6.49 | 22.13 | 2.96 | 55.08 | 3.6 | 2.42 | 5.4 | 1.49 | 11.36 | 0.56 | 0 | 03:40 | 04:30 | 27 | 3680 | 1 | 7 | 13.57 | 26.53 | 32.36 | 40.2
26 | 6.21 | 21.69 | 2.94 | 55.48 | 3.46 | 2.74 | 5.27 | 1.32 | 9.5 | 0.54 | 0 | 03:30 | 04:30 | 27 | 3600 | 1.6 | 7.3 | 13.36 | 25.83 | 33.11 | 40.2
30 | 6.25 | 22.37 | 3.03 | 55.52 | 3.38 | 2.75 | 4.81 | 1.6 | 9.35 | 0.51 | 0 | 03:05 | 04:00 | 27.3 | 3710 | 2.1 | 10.3 | 15.06 | 27.6 | 33.6 | 40.8
Média | 6.535455 | 22.17 | 2.959091 | 54.40818 | 3.555455 | 2.522727 | 5.271818 | 1.3 | 11.07273 | 0.5809091 | 0.2727273 | 75:19 | 76:08 | 27.01818 | 3640 | 1.745455 | 9.372727 | 13.12455 | 25.2 | 31.6 | 39.9
Sd | 0.1951084 | 0.2508785 | 0.03360195 | 1.110188 | 0.0963705 | 0.1442284 | 0.252619 | 0.1630951 | 0.9043129 | 0.04134115 | 0.3437758 | 72:14 | 72:13 | 0.1721522 | 88.54377 | 0.4251203 | 1.828164 | 1.038291 | 1.6 | 1.8 | 0.9
Min | 6.21 | 21.69 | 2.93 | 52.73 | 3.38 | 2.31 | 4.81 | 1.12 | 9.35 | 0.51 | 0 | 75:00 | 76:00 | 26.7 | 3540 | 1 | 7 | 11.25 | 22.14 | 29.47 | 38.08
Max | 6.86 | 22.56 | 3.03 | 55.57 | 3.7 | 2.75 | 5.69 | 1.6 | 12.06 | 0.64 | 1 | 75:40 | 76:30 | 27.3 | 3840 | 2.3 | 11.6 | 15.06 | 27.6 | 33.6 | 40.8
Obs.: | A Norma da ABNT não prevê a determinação da Resistência à Compressão a um dia para o CP II-Z-32.
A massa específica média do CP II-Z-32 ITAMBÉ é 2,96 g/cm3 (NBR NM 23).
As datas do relatório se referem ao dia de expedição do cimento.
carimbo/assinatura
[18 empty] | 1° | 3 | 7 | 28
[17 empty] | Valores Mínimos - NBR 11578 |  | 10 | 20 | 32
[17 empty] | Valores Médios CP II-Z-32 ITAMBÉ | 13.12455 | 25.2 | 31.6 | 39.9

## CP IV
[9 empty] | TIPO / CLASSE : |  |  | CP IV-32
RELATÓRIO DE ENSAIOS DE CIMENTO | [18 empty] | PERÍODO : |  | 2012-07-01
EMISSÃO :
| Químicos | [9 empty] | Físicos
Data | Al2O3 | SiO2 | Fe2O3 | CaO | MgO | SO3 | Perda | CaO | Resíd. | Equiv. | Exp. | Tempo de Pega |  | Cons. | Blaine | # 200 | # 325 | Resistência à Compressão
[7 empty] | Fogo | Livre | Insol. | Alcal. | Quente | Início | Fim | Normal |  |  |  | 1 dia | 3 dias | 7 dias | 28 dias
| % | % | % | % | % | % | % | % | % | % | mm | h : min | h : min | % | cm2/g | % | % | MPa | MPa | MPa | MPa
03 | 10.2 | 27.73 | 3.56 | 45.27 | 2.13 | 2.49 | 4.18 | 1.09 | 25.16 | 1.28 | 0 | 03:50 | 04:45 | 30.4 | 4370 | 1.3 | 4.7 | 12.75 | 25.19 | 32.24 | 43.87
05 | 10.53 | 28.48 | 3.58 | 44.87 | 2.11 | 2.26 | 3.15 | 1.01 | 25.18 | 1.29 | 0.5 | 03:50 | 04:30 | 30.4 | 4350 | 1.1 | 4.2 | 13.47 | 25.89 | 32.69 | 43.94
09 | 10.12 | 27.99 | 3.55 | 44.92 | 2.21 | 2.25 | 3.84 | 0.93 | 25.07 | 1.3 | 0.5 | 03:50 | 04:45 | 30 | 4240 | 1.1 | 3.8 | 13 | 26.35 | 31.06 | 43.88
11 | 10.39 | 28.31 | 3.57 | 44.65 | 2.12 | 2.36 | 3.66 | 0.98 | 27.76 | 1.28 | 0.5 | 03:50 | 04:45 | 29.6 | 4290 | 1.2 | 4.4 | 13.63 | 25.07 | 31.7 | 45.6
13 | 10.64 | 27.74 | 3.54 | 44.8 | 2.05 | 2.38 | 3.72 | 0.81 | 26.56 | 1.28 | 0.5 | 03:30 | 04:30 | 29.8 | 4340 | 1.2 | 3.2 | 13.59 | 24.87 | 32.25 | 44.05
17 | 10.47 | 28.18 | 3.59 | 44.82 | 2.11 | 2.19 | 3.41 | 1.35 | 25.19 | 1.28 | 0.5 | 03:50 | 04:45 | 29.4 | 4140 | 1.2 | 3.4 | 14.01 | 25.23 | 32.07 | 45.55
19 | 10.21 | 27.34 | 3.58 | 45.67 | 2.13 | 2.43 | 3.72 | 1.4 | 25.05 | 1.28 | 1 | 03:50 | 04:45 | 29.6 | 4240 | 1 | 3.5 | 13.5 | 26.75 | 34.65 | 44.09
23 | 10.32 | 28.28 | 3.57 | 45.36 | 2.13 | 2.26 | 3.67 | 1.18 | 24.03 | 1.29 | 0.5 | 04:00 | 05:00 | 29.5 | 4250 | 0.8 | 3.1 | 14.26 | 26.04 | 34.98 | 44.1
25 | 10.24 | 27.56 | 3.54 | 44.84 | 2.01 | 2.41 | 3.74 | 1.4 | 25.55 | 1.29 | 0.5 | 03:50 | 04:45 | 29.3 | 4300 | 1.1 | 2.8 | 13.75 | 27.2 | 34.48 | 45
27 | 10.12 | 28.48 | 3.58 | 45.37 | 2.1 | 2.32 | 3.19 | 1.21 | 25.34 | 1.3 | 0.5 | 04:00 | 04:45 | 29.7 | 4400 | 0.9 | 3 | 13.41 | 27.11 | 34.02 | 45
31 | 10.21 | 28.61 | 3.6 | 45.27 | 2.01 | 2.37 | 3.4 | 1.07 | 24.93 | 1.3 | 1 | 04:05 | 05:00 | 29.6 | 4320 | 0.9 | 3.2 | 13.07 | 28.3 | 35.2 | 44.3
Média | 10.31364 | 28.06364 | 3.569091 | 45.07636 | 2.100909 | 2.338182 | 3.607273 | 1.13 | 25.43818 | 1.288182 | 0.5454545 | 75:51 | 76:45 | 29.75455 | 4294.545 | 1.072727 | 3.572727 | 13.49455 | 26.2 | 33.2 | 44.5
Sd | 0.1727584 | 0.4201255 | 0.01972539 | 0.3226228 | 0.05838742 | 0.09064416 | 0.2995026 | 0.1968756 | 0.9697713 | 0.008738629 | 0.2696799 | 72:09 | 72:09 | 0.3697665 | 73.80564 | 0.155505 | 0.6214353 | 0.4394625 | 1.1 | 1.5 | 0.7
Min | 10.12 | 27.34 | 3.54 | 44.65 | 2.01 | 2.19 | 3.15 | 0.81 | 24.03 | 1.28 | 0 | 75:30 | 76:30 | 29.3 | 4140 | 0.8 | 2.8 | 12.75 | 24.87 | 31.06 | 43.87
Max | 10.64 | 28.61 | 3.6 | 45.67 | 2.21 | 2.49 | 4.18 | 1.4 | 27.76 | 1.3 | 1 | 76:05 | 77:00 | 30.4 | 4400 | 1.3 | 4.7 | 14.26 | 28.3 | 35.2 | 45.6
Obs.: | A Norma da ABNT não prevê a determinação da Resistência à Compressão a um dia para o CP IV-32.
A massa específica média do CP-IV-32 ITAMBÉ é 2,83 g/cm3 (NBR NM 23).
As datas do relatório se referem ao dia de expedição do cimento.
carimbo/assinatura
[18 empty] | 1° | 3 | 7 | 28
[17 empty] | Valores Mínimos - NBR 5736 |  | 10 | 20 | 32
[17 empty] | Valores Médios CP IV-32 ITAMBÉ | 13.49455 | 26.2 | 33.2 | 44.5

## CP V
[9 empty] | TIPO : |  |  | CP V-ARI
RELATÓRIO DE ENSAIOS DE CIMENTO | [18 empty] | PERÍODO : |  | 2012-07-01
EMISSÃO :
| Químicos | [9 empty] | Físicos
Data | Al2O3 | SiO2 | Fe2O3 | CaO | MgO | SO3 | Perda | CaO | Resíd. | Equiv. | Exp. | Tempo de Pega |  | Cons. | Blaine | # 200 | # 325 | Resistência à Compressão
[7 empty] | Fogo | Livre | Insol. | Alcal. | Quente | Início | Fim | Normal |  |  |  | 1 dia | 3 dias | 7 dias | 28 dias
| % | % | % | % | % | % | % | % | % | % | mm | h : min | h : min | % | cm2/g | % | % | MPa | MPa | MPa | MPa
02 | 4.14 | 19.44 | 2.59 | 60.64 | 4.79 | 2.78 | 3.41 | 2.05 | 0.83 | 0.6 | 0.5 | 02:15 | 03:00 | 28.1 | 4350 | 0.5 | 3.2 | 22.83 | 34.63 | 40.58 | 48.89
04 | 4.11 | 19.35 | 2.58 | 60.64 | 4.85 | 2.71 | 3.44 | 2.07 | 0.79 | 0.61 | 0 | 02:15 | 03:30 | 28.1 | 4380 | 0.4 | 2.8 | 23.18 | 34.19 | 40.58 | 49.48
06 | 4.12 | 19.33 | 2.57 | 60.61 | 4.84 | 2.74 | 3.31 | 1.49 | 0.93 | 0.61 | 1 | 02:40 | 03:30 | 28.4 | 4320 | 0.3 | 2.5 | 23.24 | 37.24 | 44.01 | 51.91
10 | 4.14 | 19.38 | 2.57 | 60.59 | 4.86 | 2.79 | 3.26 | 1.68 | 0.96 | 0.61 | 0 | 02:25 | 03:15 | 28 | 4370 | 0.2 | 2.8 | 22.9 | 36.78 | 43.49 | 52.11
12 | 4.1 | 19.34 | 2.56 | 60.67 | 4.99 | 2.79 | 3.26 | 1.74 | 0.98 | 0.62 | 0.5 | 02:20 | 03:15 | 28 | 4400 | 0.3 | 1.5 | 22.12 | 36.2 | 42.68 | 51.99
16 | 4.11 | 19.33 | 2.58 | 60.58 | 4.91 | 2.82 | 3.29 | 1.79 | 0.95 | 0.62 | 1 | 02:40 | 03:15 | 27.6 | 4380 | 0.3 | 2.3 | 22.62 | 34.78 | 42.46 | 51.66
18 | 4.08 | 19.31 | 2.58 | 60.67 | 4.96 | 2.82 | 3.33 | 1.77 | 0.99 | 0.62 | 0.5 | 02:50 | 03:30 | 27.5 | 4400 | 0.6 | 2.6 | 21.65 | 34.78 | 42.44 | 50.86
20 | 4.11 | 19.36 | 2.57 | 60.62 | 4.95 | 2.67 | 3.27 | 1.68 | 0.98 | 0.62 | 1 | 02:20 | 03:15 | 27.4 | 4360 | 0.6 | 3 | 23.14 | 37.51 | 43.13 | 51.8
24 | 4.09 | 19.3 | 2.58 | 60.64 | 4.95 | 2.67 | 3.12 | 1.93 | 0.82 | 0.62 | 0 | 03:00 | 03:45 | 27.7 | 4430 | 0.8 | 2.3 | 22.11 | 36.24 | 43.76 | 50.5
26 | 4.08 | 19.29 | 2.57 | 60.62 | 4.89 | 2.65 | 3.21 | 1.68 | 0.99 | 0.62 | 1 | 03:05 | 04:00 | 27.8 | 4420 | 1 | 2.9 | 21.9 | 37.6 | 42.82 | 50.5
30 | 4.07 | 19.29 | 2.57 | 60.62 | 4.92 | 2.69 | 3.16 | 1.6 | 0.82 | 0.62 | 0.5 | 03:00 | 03:45 | 27.2 | 4480 | 0.8 | 2.5 | 21.88 | 36.9 | 44.1 | 52.1
Média | 4.104545 | 19.33818 | 2.574545 | 60.62727 | 4.900909 | 2.739091 | 3.278182 | 1.770909 | 0.9127273 | 0.6154545 | 0.5454545 | 50:37 | 51:27 | 27.8 | 4390 | 0.5272727 | 2.581818 | 22.50636 | 36.1 | 42.7 | 51.1
Sd | 0.02339386 | 0.04445631 | 0.008201995 | 0.02866737 | 0.06090231 | 0.06378943 | 0.09579334 | 0.1808012 | 0.08001136 | 0.006875517 | 0.4156047 | 48:19 | 48:18 | 0.3577709 | 43.35897 | 0.2572583 | 0.4578606 | 0.5887151 | 1.300139 | 1.186369 | 1.1
Min | 4.07 | 19.29 | 2.56 | 60.58 | 4.79 | 2.65 | 3.12 | 1.49 | 0.79 | 0.6 | 0 | 50:15 | 51:00 | 27.2 | 4320 | 0.2 | 1.5 | 21.65 | 34.19 | 40.58 | 48.89
Max | 4.14 | 19.44 | 2.59 | 60.67 | 4.99 | 2.82 | 3.44 | 2.07 | 0.99 | 0.62 | 1 | 51:05 | 52:00 | 28.4 | 4480 | 1 | 3.2 | 23.24 | 37.6 | 44.1 | 52.11
Obs.: | A Resistência à Compressão aos 28 dias do CP V-ARI é regida pela NBR 5733,
a qual não estabelece valor mínimo.
A massa específica média do CP V-ARI ITAMBÉ é 3,12 g/cm3 (NBR NM 23).
As datas do relatório se referem ao dia de expedição do cimento.
carimbo/assinatura
[18 empty] | 1° | 3 | 7 | 28
[17 empty] | Valores Mínimos - NBR 5733 | 14 | 24 | 34
[17 empty] | Valores Médios CP V-ARI ITAMBÉ | 22.50636 | 36.1 | 42.7 | 51.1

## CP V-RS
[9 empty] | TIPO : |  |  | CP V-ARI RS
RELATÓRIO DE ENSAIOS DE CIMENTO | [18 empty] | PERÍODO : |  | 2012-07-01
EMISSÃO :
| Químicos | [9 empty] | Físicos
Data | Al2O3 | SiO2 | Fe2O3 | CaO | MgO | SO3 | Perda | CaO | Resíd. | Equiv. | Exp. | Tempo de Pega |  | Cons. | Blaine | # 200 | # 325 | Resistência à Compressão
[7 empty] | Fogo | Livre | Insol. | Alcal. | Quente | Início | Fim | Normal |  |  |  | 1 dia | 3 dias | 7 dias | 28 dias
| % | % | % | % | % | % | % | % | % | % | mm | h : min | h : min | % | cm2/g | % | % | MPa | MPa | MPa | MPa
03 | 6.72 | 22.68 | 3.28 | 54.42 | 4.85 | 2.54 | 3.98 | 1.37 | 10.88 | 0.73 | 1 | 03:00 | 03:45 | 30 | 4810 | 0.8 | 3 | 19.94 | 32.95 | 40.73 | 49.69
05 | 6.71 | 22.61 | 3.28 | 55.1 | 5.09 | 2.33 | 3.32 | 1.32 | 10.15 | 0.68 | 0.5 | 03:00 | 03:45 | 28.2 | 4610 | 0.9 | 3.5 | 19.3 | 31.28 | 41.72 | 49.62
09 | 6.63 | 22.49 | 3.25 | 54.32 | 5.12 | 2.38 | 3.12 | 1.21 | 10.32 | 0.69 | 1 | 03:05 | 04:00 | 28.6 | 4740 | 0.8 | 2.7 | 19.8 | 33.2 | 40.91 | 50.71
11 | 6.58 | 22.72 | 3.18 | 54 | 5.08 | 2.51 | 3.22 | 1.26 | 11.09 | 0.7 | 0.5 | 02:40 | 03:30 | 28.8 | 4810 | 0.9 | 3.1 | 20.84 | 33.71 | 40.91 | 50.36
13 | 6.77 | 22.74 | 3.31 | 53.62 | 4.96 | 2.62 | 3.2 | 1.68 | 10.41 | 0.76 | 0.5 | 02:20 | 03:15 | 28.8 | 4480 | 0.4 | 2.5 | 21.99 | 32.19 | 40.01 | 50.54
17 | 6.3 | 22.44 | 3.34 | 55.85 | 5.01 | 2.43 | 3.31 | 2.13 | 10.21 | 0.98 | 0.5 | 02:25 | 03:15 | 30 | 4550 | 0.3 | 2.2 | 20.64 | 32.24 | 40.18 | 50.61
19 | 6.72 | 22.81 | 3.35 | 54.24 | 4.66 | 2.71 | 3.45 | 2.02 | 10.68 | 0.81 | 0 | 02:20 | 03:15 | 29.6 | 4490 | 0.2 | 2.4 | 21.53 | 32.6 | 39.59 | 50.29
23 | 6.57 | 22.99 | 3.24 | 55.78 | 4.68 | 2.53 | 3.38 | 1.63 | 10.98 | 0.79 | 0 | 02:30 | 03:15 | 30 | 4580 | 0.4 | 2.2 | 22.63 | 32.91 | 39.58 | 50.4
25 | 6.57 | 22.88 | 3.26 | 55.27 | 4.7 | 2.53 | 3.31 | 2.05 | 10.19 | 0.77 | 0 | 02:15 | 03:00 | 29.7 | 4610 | 0.2 | 2.5 | 22.07 | 34.08 | 40.07 | 50.3
27 | 6.12 | 22.66 | 3.32 | 56.53 | 4.63 | 2.7 | 3.15 | 1.85 | 10.35 | 0.71 | 0.5 | 02:00 | 03:00 | 29.5 | 4600 | 0.3 | 2.4 | 23 | 35.08 | 40.44 | 51.6
31 | 6.37 | 22.98 | 3.64 | 54.78 | 4.36 | 2.54 | 3.28 | 2.5 | 10.45 | 0.7 | 0 | 02:20 | 03:15 | 29.4 | 4680 | 0.3 | 2 | 21.15 | 35.3 | 41.9 | 51.7
Média | 6.550909 | 22.72727 | 3.313636 | 54.90091 | 4.830909 | 2.529091 | 3.338182 | 1.729091 | 10.51909 | 0.7563636 | 0.4090909 | 50:32 | 51:23 | 29.32727 | 4632.727 | 0.5 | 2.590909 | 21.17182 | 33.2 | 40.5 | 50.5
Sd | 0.2048636 | 0.1796158 | 0.1187664 | 0.8930784 | 0.2435346 | 0.1193696 | 0.2340008 | 0.4189619 | 0.3345879 | 0.08582223 | 0.3753786 | 48:21 | 48:19 | 0.6294298 | 114.8992 | 0.2863564 | 0.4482288 | 1.198723 | 1.2 | 0.8 | 0.6
Min | 6.12 | 22.44 | 3.18 | 53.62 | 4.36 | 2.33 | 3.12 | 1.21 | 10.15 | 0.68 | 0 | 50:00 | 51:00 | 28.2 | 4480 | 0.2 | 2 | 19.3 | 31.3 | 39.58 | 49.62
Max | 6.77 | 22.99 | 3.64 | 56.53 | 5.12 | 2.71 | 3.98 | 2.5 | 11.09 | 0.98 | 1 | 51:05 | 52:00 | 30 | 4810 | 0.9 | 3.5 | 23 | 35.3 | 41.9 | 51.7
Obs.: | A Resistência à Compressão aos 28 dias do CP V-ARI RS é regida pela NBR 5733,
que não estabelece valor mínimo para esta idade.
A massa específica média do CP V-ARI RS ITAMBÉ é 3,00 g/cm3 (NBR NM 23).
As datas do relatório se referem ao dia de expedição do cimento.
carimbo/assinatura
[18 empty] | 1° | 3 | 7 | 28
[17 empty] | Valores Mínimos - NBR 5737 | 11 | 24 | 34
[17 empty] | Valores Médios CP V-ARI RS ITAMBÉ | 21.17182 | 33.2 | 40.5 | 50.5