## CP II-F
[9 empty] | TIPO / CLASSE : |  |  | CP II-F-32
RELATÓRIO DE ENSAIOS DE CIMENTO | [18 empty] | PERÍODO : |  | 2012-09-01
[19 empty] | EMISSÃO : |  | 2012-11-13
| Químicos | [9 empty] | Físicos
Data | Al2O3 | SiO2 | Fe2O3 | CaO | MgO | SO3 | Perda | CaO | Resíd. | Equiv. | Exp. | Tempo de Pega |  | Cons. | Blaine | # 200 | # 325 | Resistência à Compressão
[7 empty] | Fogo | Livre | Insol. | Alcal. | Quente | Início | Fim | Normal |  |  |  | 1 dia | 3 dias | 7 dias | 28 dias
| % | % | % | % | % | % | % | % | % | % | mm | h : min | h : min | % | cm2/g | % | % | MPa | MPa | MPa | MPa
03 | 4.05 | 19.12 | 2.56 | 60.66 | 4.88 | 2.57 | 4.77 | 1.88 | 1.15 | 0.62 | 0.5 | 03:25 | 04:30 | 26.5 | 3190 | 1.6 | 10.2 | 13.03 | 29.46 | 34.92 | 43.67
05 | 4.08 | 19.17 | 2.58 | 60.62 | 4.81 | 2.54 | 5.04 | 1.99 | 2.3 | 0.62 | 1 | 03:30 | 04:15 | 26.3 | 3300 | 1.8 | 9.6 | 15.78 | 29.65 | 36.02 | 42.71
10 | 4.07 | 19.15 | 2.58 | 60.59 | 4.8 | 2.55 | 5.08 | 1.57 | 1.8 | 0.62 | 0 | 03:15 | 04:00 | 26.5 | 3310 | 2.7 | 12.6 | 15.82 | 29.72 | 35.6 | 41.32
12 | 4.05 | 19.11 | 2.55 | 60.66 | 4.59 | 2.47 | 5.13 | 1.51 | 1.2 | 0.62 | 0.5 | 03:20 | 04:15 | 26.3 | 3290 | 2.5 | 12.4 | 14.96 | 29.34 | 35.73 | 41.98
14 | 4.06 | 19.21 | 2.57 | 60.67 | 4.72 | 2.42 | 4.97 | 1.26 | 1.72 | 0.62 | 0.5 | 03:10 | 04:00 | 26.3 | 3230 | 2.2 | 11 | 14.17 | 29.72 | 36.22 | 42.55
18 | 4.07 | 19.13 | 2.55 | 60.6 | 4.66 | 2.66 | 4.93 | 1.68 | 1.5 | 0.62 | 0 | 03:15 | 04:00 | 26.4 | 3310 | 2.5 | 12.1 | 15.83 | 27.71 | 35.2 | 41.69
20 | 4.04 | 19.2 | 2.57 | 60.66 | 4.56 | 2.53 | 4.9 | 1.21 | 1.5 | 0.62 | 0.5 | 03:30 | 04:15 | 26.4 | 3070 | 2.5 | 12.4 | 13.37 | 27.6 | 33.33 | 42.7
24 | 4.03 | 19.19 | 2.56 | 60.64 | 4.6 | 2.47 | 4.84 | 1.4 | 1.3 | 0.62 | 0 | 03:20 | 04:00 | 26.6 | 3170 | 2.1 | 11.4 | 13.04 | 27.93 | 34.06 | 41
26 | 4.07 | 19.26 | 2.58 | 60.56 | 4.59 | 2.49 | 4.78 | 1.82 | 1.73 | 0.62 | 0 | 03:20 | 04:00 | 26.4 | 3180 | 2.2 | 11.3 | 13.65 | 28.74 | 34.67 | 41.7
28 | 4.06 | 19.23 | 2.58 | 60.61 | 4.75 | 2.45 | 4.68 | 1.26 | 1.52 | 0.62 | 1 | 03:25 | 04:15 | 26.6 | 3190 | 2 | 10.3 | 14.68 | 29.44 | 35.16 | 41.8
Média | 4.058 | 19.177 | 2.568 | 60.627 | 4.696 | 2.515 | 4.912 | 1.558 | 1.572 | 0.62 | 0.4 | 3:21 | 4:09 | 26.43 | 3224 | 2.21 | 11.33 | 14.433 | 28.931 | 35.091 | 42.1
Sd | 0.01549193 | 0.04967673 | 0.01229273 | 0.03683296 | 0.1118729 | 0.06996031 | 0.1462722 | 0.2788787 | 0.3386837 | 2.985402e-09 | 0.3944053 | 0:07 | 0:10 | 0.1159502 | 78.7683 | 0.3478505 | 1.050978 | 1.14259 | 0.8672492 | 0.8939482 | 0.8414274
Min | 4.03 | 19.11 | 2.55 | 60.56 | 4.56 | 2.42 | 4.68 | 1.21 | 1.15 | 0.62 | 0 | 3:10 | 4:00 | 26.3 | 3070 | 1.6 | 9.6 | 13.03 | 27.6 | 33.33 | 41
Max | 4.08 | 19.26 | 2.58 | 60.67 | 4.88 | 2.66 | 5.13 | 1.99 | 2.3 | 0.62 | 1 | 3:30 | 4:30 | 26.6 | 3310 | 2.7 | 12.6 | 15.83 | 29.72 | 36.22 | 43.67
Obs.: | A Norma da ABNT não prevê a determinação da Resistência à Compressão a um dia para o CP II-F-32.
A massa específica média do CP II-F-32 ITAMBÉ é 3,11 g/cm3 (NBR NM 23).
As datas do relatório se referem ao dia de expedição do cimento.
carimbo/assinatura
[18 empty] | 1° | 3 | 7 | 28
[17 empty] | Valores Mínimos - NBR 11578 |  | 10 | 20 | 32
[17 empty] | Valores Médios CP II-F-32 ITAMBÉ | 14.433 | 28.931 | 35.091 | 42.1

## CP II-Z
[9 empty] | TIPO / CLASSE : |  |  | CP II-Z-32
RELATÓRIO DE ENSAIOS DE CIMENTO | [18 empty] | PERÍODO : |  | 2012-09-01
[19 empty] | EMISSÃO : |  | 2012-11-13
| Químicos | [9 empty] | Físicos
Data | Al2O3 | SiO2 | Fe2O3 | CaO | MgO | SO3 | Perda | CaO | Resíd. | Equiv. | Exp. | Tempo de Pega |  | Cons. | Blaine | # 200 | # 325 | Resistência à Compressão
[7 empty] | Fogo | Livre | Insol. | Alcal. | Quente | Início | Fim | Normal |  |  |  | 1 dia | 3 dias | 7 dias | 28 dias
| % | % | % | % | % | % | % | % | % | % | mm | h : min | h : min | % | cm2/g | % | % | MPa | MPa | MPa | MPa
04 | 6.58 | 21.57 | 2.95 | 54.21 | 3.19 | 2.36 | 5.82 | 1.4 | 12.12 | 0.58 | 0.5 | 03:05 | 03:45 | 27.5 | 3620 | 2.1 | 10.9 | 13.96 | 26.38 | 32.38 | 41.36
06 | 6.62 | 21.51 | 3.03 | 54.39 | 3.54 | 2.17 | 5.17 | 1.54 | 11.46 | 0.62 | 0.5 | 03:05 | 04:00 | 27.3 | 3530 | 2 | 10.8 | 14.49 | 27.99 | 34.12 | 41.44
11 | 6.46 | 21.25 | 3.02 | 53.93 | 3.38 | 2.23 | 5.48 | 1.46 | 10.93 | 0.6 | 1 | 03:15 | 04:15 | 27.9 | 3520 | 2 | 10.2 | 14.16 | 27.37 | 35.2 | 42.62
13 | 6.8 | 22.13 | 2.86 | 54.39 | 2.56 | 2.23 | 5.46 | 1.12 | 12.48 | 0.71 | 0.5 | 03:30 | 04:30 | 28.2 | 3540 | 2.2 | 9.6 | 14.43 | 29.26 | 36.49 | 42.85
17 | 6.41 | 21.2 | 2.9 | 53.04 | 3.17 | 2.4 | 5.21 | 1.37 | 11.74 | 0.6 | 1 | 03:45 | 04:30 | 27.9 | 3410 | 2.3 | 10.5 | 13.6 | 28.02 | 32.76 | 41.33
19 | 6.48 | 22.01 | 3.1 | 53.85 | 3.31 | 2.39 | 4.66 | 1.6 | 11.67 | 0.59 | 0 | 03:45 | 04:30 | 28.4 | 3540 | 2 | 10.2 | 13.67 | 27.71 | 34.85 | 43.57
21 | 6.2 | 21.23 | 2.88 | 54.48 | 3.35 | 2.45 | 5.88 | 1.68 | 10.52 | 0.58 | 1 | 03:40 | 04:30 | 27.7 | 3610 | 2.5 | 11.9 | 13.92 | 27.51 | 32.1 | 41.5
25 | 6.23 | 21.5 | 2.96 | 54.45 | 3.23 | 2.51 | 5.05 | 1.43 | 10.42 | 0.54 | 0 | 03:50 | 04:30 | 27.1 | 3560 | 2.5 | 12 | 13.31 | 26.3 | 32.02 | 41.2
27 | 6.2 | 21.48 | 2.93 | 54.84 | 3.41 | 2.34 | 4.94 | 1.54 | 10.11 | 0.56 | 1 | 03:15 | 04:20 | 27 | 3500 | 1.5 | 9 | 14.64 | 27.62 | 34.35 | 41.6
Média | 6.442222 | 21.54222 | 2.958889 | 54.17556 | 3.237778 | 2.342222 | 5.296667 | 1.46 | 11.27222 | 0.5977778 | 0.6111111 | 3:28 | 4:19 | 27.66667 | 3536.667 | 2.122222 | 10.56667 | 14.02 | 27.57333 | 33.80778 | 41.9
Sd | 0.2072907 | 0.3301052 | 0.07833333 | 0.5194254 | 0.279588 | 0.1121135 | 0.4017773 | 0.1616323 | 0.8177527 | 0.04816061 | 0.4166667 | 0:18 | 0:16 | 0.4821825 | 61.84658 | 0.3073181 | 0.9785193 | 0.4485532 | 0.8894942 | 1.57557 | 0.9
Min | 6.2 | 21.2 | 2.86 | 53.04 | 2.56 | 2.17 | 4.66 | 1.12 | 10.11 | 0.54 | 0 | 3:05 | 3:45 | 27 | 3410 | 1.5 | 9 | 13.31 | 26.3 | 32.02 | 41.2
Max | 6.8 | 22.13 | 3.1 | 54.84 | 3.54 | 2.51 | 5.88 | 1.68 | 12.48 | 0.71 | 1 | 3:50 | 4:30 | 28.4 | 3620 | 2.5 | 12 | 14.64 | 29.26 | 36.49 | 43.57
Obs.: | A Norma da ABNT não prevê a determinação da Resistência à Compressão a um dia para o CP II-Z-32.
A massa específica média do CP II-Z-32 ITAMBÉ é 2,96 g/cm3 (NBR NM 23).
As datas do relatório se referem ao dia de expedição do cimento.
carimbo/assinatura
[18 empty] | 1° | 3 | 7 | 28
[17 empty] | Valores Mínimos - NBR 11578 |  | 10 | 20 | 32
[17 empty] | Valores Médios CP II-Z-32 ITAMBÉ | 14.02 | 27.57333 | 33.80778 | 41.9

## CP IV
[9 empty] | TIPO / CLASSE : |  |  | CP IV-32
RELATÓRIO DE ENSAIOS DE CIMENTO | [18 empty] | PERÍODO : |  | 2012-09-01
[19 empty] | EMISSÃO : |  | 2012-11-13
| Químicos | [9 empty] | Físicos
Data | Al2O3 | SiO2 | Fe2O3 | CaO | MgO | SO3 | Perda | CaO | Resíd. | Equiv. | Exp. | Tempo de Pega |  | Cons. | Blaine | # 200 | # 325 | Resistência à Compressão
[7 empty] | Fogo | Livre | Insol. | Alcal. | Quente | Início | Fim | Normal |  |  |  | 1 dia | 3 dias | 7 dias | 28 dias
| % | % | % | % | % | % | % | % | % | % | mm | h : min | h : min | % | cm2/g | % | % | MPa | MPa | MPa | MPa
03 | 10.32 | 26.74 | 3.56 | 44.62 | 2.1 | 2.04 | 3.68 | 1.49 | 26.11 | 1.28 | 0.5 | 03:40 | 04:30 | 29.9 | 4160 | 0.2 | 1.6 | 14.37 | 27.54 | 35.34 | 47.83
05 | 10.21 | 26.42 | 3.54 | 44.91 | 2.13 | 2.03 | 3.48 | 1.57 | 25.72 | 1.28 | 0 | 03:40 | 04:30 | 30 | 4140 | 0.3 | 1.9 | 16.66 | 28.22 | 34.76 | 45.44
10 | 10.34 | 26.77 | 3.62 | 44.68 | 2.08 | 2.15 | 3.73 | 1.21 | 25.19 | 1.28 | 1 | 03:35 | 04:15 | 30.2 | 4210 | 0.2 | 1.8 | 15.56 | 29.63 | 35.44 | 47.44
12 | 9.95 | 26.14 | 3.54 | 45.86 | 1.93 | 2.21 | 3.67 | 1.09 | 23.6 | 1.28 | 0 | 03:25 | 04:30 | 30 | 4390 | 0.3 | 2.5 | 16.31 | 29.41 | 36.85 | 47.22
18 | 10.2 | 26.87 | 3.63 | 43.8 | 1.96 | 1.97 | 3.81 | 1.51 | 26.29 | 1.28 | 0.5 | 03:30 | 04:15 | 30.8 | 4350 | 0.4 | 2.4 | 14.61 | 28.43 | 34.24 | 46.9
20 | 10.81 | 28.73 | 3.62 | 43.88 | 1.84 | 2.02 | 3.56 | 1.07 | 27.09 | 1.27 | 1 | 03:40 | 04:30 | 30.2 | 4330 | 0.3 | 2.1 | 15.1 | 28.72 | 34.67 | 46.1
24 | 10.78 | 28.44 | 3.62 | 43.14 | 1.68 | 1.92 | 3.48 | 1.09 | 26.88 | 1.28 | 0.5 | 03:20 | 04:15 | 30.1 | 4250 | 0.3 | 2.1 | 14.51 | 25.66 | 32 | 44.2
26 | 10.52 | 27.71 | 3.61 | 43.88 | 1.85 | 2.12 | 3.47 | 1.49 | 25.85 | 1.28 | 0 | 03:30 | 04:30 | 30 | 4210 | 0.4 | 2.5 | 13.99 | 26.12 | 33.15 | 44.4
28 | 11.18 | 28.07 | 3.59 | 43.67 | 1.99 | 2.29 | 3.19 | 1.15 | 27.03 | 1.26 | 0.5 | 03:40 | 04:30 | 30.3 | 4280 | 0.2 | 1.7 | 14.96 | 30.23 | 36.08 | 46.8
Média | 10.47889 | 27.32111 | 3.592222 | 44.27111 | 1.951111 | 2.083333 | 3.563333 | 1.296667 | 25.97333 | 1.276667 | 0.4444444 | 3:33 | 4:25 | 30.16667 | 4257.778 | 0.2888889 | 2.066667 | 15.11889 | 28.21778 | 34.72556 | 46.3
Sd | 0.3820813 | 0.9354737 | 0.03632416 | 0.8208448 | 0.1452966 | 0.1187434 | 0.1856071 | 0.2123676 | 1.097167 | 0.007071068 | 0.390868 | 0:07 | 0:08 | 0.2692582 | 86.42595 | 0.0781736 | 0.3427827 | 0.8999228 | 1.547755 | 1.47423 | 1.3
Min | 9.95 | 26.14 | 3.54 | 43.14 | 1.68 | 1.92 | 3.19 | 1.07 | 23.6 | 1.26 | 0 | 3:20 | 4:15 | 29.9 | 4140 | 0.2 | 1.6 | 13.99 | 25.66 | 32 | 44.2
Max | 11.18 | 28.73 | 3.63 | 45.86 | 2.13 | 2.29 | 3.81 | 1.57 | 27.09 | 1.28 | 1 | 3:40 | 4:30 | 30.8 | 4390 | 0.4 | 2.5 | 16.66 | 30.23 | 36.85 | 47.83
Obs.: | A Norma da ABNT não prevê a determinação da Resistência à Compressão a um dia para o CP IV-32.
A massa específica média do CP-IV-32 ITAMBÉ é 2,83 g/cm3 (NBR NM 23).
As datas do relatório se referem ao dia de expedição do cimento.
carimbo/assinatura
[18 empty] | 1° | 3 | 7 | 28
[17 empty] | Valores Mínimos - NBR 5736 |  | 10 | 20 | 32
[17 empty] | Valores Médios CP IV-32 ITAMBÉ | 15.11889 | 28.21778 | 34.72556 | 46.3

## CP V
[9 empty] | TIPO : |  |  | CP V-ARI
RELATÓRIO DE ENSAIOS DE CIMENTO | [18 empty] | PERÍODO : |  | 2012-09-01
[19 empty] | EMISSÃO : |  | 2012-11-13
| Químicos | [9 empty] | Físicos
Data | Al2O3 | SiO2 | Fe2O3 | CaO | MgO | SO3 | Perda | CaO | Resíd. | Equiv. | Exp. | Tempo de Pega |  | Cons. | Blaine | # 200 | # 325 | Resistência à Compressão
[7 empty] | Fogo | Livre | Insol. | Alcal. | Quente | Início | Fim | Normal |  |  |  | 1 dia | 3 dias | 7 dias | 28 dias
| % | % | % | % | % | % | % | % | % | % | mm | h : min | h : min | % | cm2/g | % | % | MPa | MPa | MPa | MPa
04 | 4.05 | 19.19 | 2.58 | 60.62 | 4.86 | 2.62 | 2.76 | 1.54 | 0.66 | 0.62 | 1 | 03:00 | 03:45 | 28.8 | 4310 | 0.4 | 1.9 | 21.04 | 37.46 | 43.36 | 51.06
06 | 4.05 | 19.21 | 2.59 | 60.65 | 4.88 | 2.63 | 3 | 1.74 | 0.78 | 0.62 | 0 | 03:00 | 03:45 | 28.8 | 4270 | 0.4 | 1.7 | 22.54 | 37.67 | 44.43 | 52.26
11 | 4.04 | 19.15 | 2.59 | 60.63 | 4.84 | 2.62 | 3.08 | 1.71 | 0.64 | 0.62 | 0 | 03:00 | 04:00 | 29 | 4350 | 0.4 | 1.6 | 22.91 | 37.83 | 44.31 | 52.64
13 | 4.07 | 19.24 | 2.59 | 60.66 | 4.88 | 2.62 | 3.01 | 1.71 | 0.68 | 0.62 | 0 | 03:15 | 04:15 | 29.3 | 4290 | 0.5 | 2 | 20.75 | 36.6 | 44.02 | 51.23
17 | 4.07 | 19.19 | 2.58 | 60.61 | 4.85 | 2.59 | 3.02 | 1.57 | 0.93 | 0.62 | 0 | 03:10 | 04:00 | 29.1 | 4340 | 0.4 | 1.8 | 21.91 | 38.25 | 43.93 | 50.92
19 | 4.05 | 19.2 | 2.58 | 60.64 | 4.87 | 2.51 | 3.01 | 1.74 | 0.81 | 0.62 | 0.5 | 03:05 | 04:00 | 29.4 | 4220 | 0.4 | 1.8 | 22.17 | 37.62 | 44.28 | 51.94
21 | 4.04 | 19.18 | 2.56 | 60.56 | 4.84 | 2.51 | 3.46 | 1.6 | 0.71 | 0.62 | 0.5 | 03:30 | 04:15 | 29.6 | 4270 | 0.6 | 2.1 | 22.04 | 35.37 | 42.9 | 50.7
25 | 4.07 | 19.23 | 2.58 | 60.56 | 4.89 | 2.55 | 2.93 | 1.63 | 0.78 | 0.62 | 0.5 | 03:15 | 04:00 | 29.4 | 4190 | 0.6 | 2.6 | 20.32 | 35.52 | 43.33 | 52.2
27 | 4.05 | 19.25 | 2.58 | 60.62 | 4.74 | 2.57 | 3.1 | 1.46 | 0.86 | 0.62 | 0.5 | 03:30 | 04:15 | 29.2 | 4080 | 0.6 | 2.8 | 21.61 | 35.84 | 43.32 | 50.2
Média | 4.054444 | 19.20444 | 2.581111 | 60.61667 | 4.85 | 2.58 | 3.041111 | 1.633333 | 0.7611111 | 0.62 | 0.3333333 | 3:12 | 4:02 | 29.17778 | 4257.778 | 0.4777778 | 2.033333 | 21.69889 | 36.90667 | 43.76444 | 51.5
Sd | 0.01236033 | 0.03166667 | 0.009279607 | 0.03570714 | 0.045 | 0.04769696 | 0.1857044 | 0.09899495 | 0.09713965 | 3.003425e-09 | 0.3535534 | 0:12 | 0:12 | 0.2773886 | 84.3768 | 0.09718253 | 0.4092676 | 0.8515346 | 1.093778 | 0.5472913 | 0.8
Min | 4.04 | 19.15 | 2.56 | 60.56 | 4.74 | 2.51 | 2.76 | 1.46 | 0.64 | 0.62 | 0 | 3:00 | 3:45 | 28.8 | 4080 | 0.4 | 1.6 | 20.32 | 35.37 | 42.9 | 50.2
Max | 4.07 | 19.25 | 2.59 | 60.66 | 4.89 | 2.63 | 3.46 | 1.74 | 0.93 | 0.62 | 1 | 3:30 | 4:15 | 29.6 | 4350 | 0.6 | 2.8 | 22.91 | 38.25 | 44.43 | 52.64
Obs.: | A Resistência à Compressão aos 28 dias do CP V-ARI é regida pela NBR 5733,
a qual não estabelece valor mínimo.
A massa específica média do CP V-ARI ITAMBÉ é 3,12 g/cm3 (NBR NM 23).
As datas do relatório se referem ao dia de expedição do cimento.
carimbo/assinatura
[18 empty] | 1° | 3 | 7 | 28
[17 empty] | Valores Mínimos - NBR 5733 | 14 | 24 | 34
[17 empty] | Valores Médios CP V-ARI ITAMBÉ | 21.69889 | 36.90667 | 43.76444 | 51.5

## CP V-RS
[9 empty] | TIPO : |  |  | CP V-ARI RS
RELATÓRIO DE ENSAIOS DE CIMENTO | [18 empty] | PERÍODO : |  | 2012-09-01
[19 empty] | EMISSÃO : |  | 2012-11-13
| Químicos | [9 empty] | Físicos
Data | Al2O3 | SiO2 | Fe2O3 | CaO | MgO | SO3 | Perda | CaO | Resíd. | Equiv. | Exp. | Tempo de Pega |  | Cons. | Blaine | # 200 | # 325 | Resistência à Compressão
[7 empty] | Fogo | Livre | Insol. | Alcal. | Quente | Início | Fim | Normal |  |  |  | 1 dia | 3 dias | 7 dias | 28 dias
| % | % | % | % | % | % | % | % | % | % | mm | h : min | h : min | % | cm2/g | % | % | MPa | MPa | MPa | MPa
03 | 6.08 | 21.88 | 3.2 | 54.86 | 4.85 | 2.51 | 2.86 | 1.37 | 9.58 | 0.7 | 0 | 03:00 | 04:00 | 29.2 | 4440 | 0.4 | 1.6 | 20.31 | 36.22 | 42.4 | 52.8
05 | 6.06 | 21.94 | 3.24 | 55.87 | 5.05 | 2.45 | 3.03 | 1.96 | 9.12 | 0.69 | 0 | 03:20 | 04:15 | 29.2 | 4500 | 0.5 | 1.5 | 21.88 | 35.65 | 43.19 | 51.96
10 | 5.96 | 21.59 | 3.33 | 55.15 | 4.82 | 2.37 | 3.42 | 1.26 | 9.74 | 0.74 | 0 | 03:10 | 04:00 | 29 | 4530 | 0.4 | 1.4 | 21.83 | 37.13 | 43.48 | 52.77
12 | 6.3 | 22.06 | 3.24 | 55.31 | 4.94 | 2.42 | 3.23 | 1.37 | 9.22 | 0.73 | 0 | 03:00 | 03:45 | 29 | 4510 | 0.4 | 1.4 | 20.33 | 35.59 | 42.89 | 51.3
14 | 6.12 | 21.81 | 3.17 | 55.36 | 4.94 | 2.38 | 3.05 | 1.43 | 10.06 | 0.76 | 0.5 | 03:00 | 03:45 | 29.3 | 4390 | 0.4 | 1.9 | 20.7 | 36.19 | 41.5 | 51.66
18 | 6.27 | 22.09 | 3.25 | 54.92 | 5.3 | 2.27 | 3.08 | 1.43 | 10.44 | 0.74 | 0 | 02:55 | 03:45 | 29.1 | 4410 | 0.4 | 1.7 | 19.81 | 35.6 | 41.09 | 50.93
20 | 6.26 | 22.38 | 3.27 | 55.7 | 4.44 | 2.54 | 3.18 | 1.32 | 10.19 | 0.7 | 1 | 03:15 | 04:00 | 29.3 | 4420 | 0.4 | 1.6 | 20.36 | 34.01 | 42.44 | 50.9
24 | 6.76 | 22.81 | 3.34 | 53.93 | 3.84 | 2.29 | 3.34 | 1.54 | 10.83 | 0.71 | 1 | 03:05 | 04:00 | 29.2 | 4400 | 0.4 | 1.7 | 19.11 | 33.53 | 41.91 | 50.4
26 | 6.46 | 22.85 | 3.36 | 54.76 | 3.93 | 2.3 | 3.34 | 1.29 | 10.62 | 0.7 | 1 | 03:15 | 04:15 | 29.3 | 4370 | 0.4 | 1.8 | 18.97 | 33.35 | 41.74 | 51
28 | 6.61 | 22.83 | 3.39 | 55.78 | 5.34 | 2.4 | 2.57 | 1.74 | 10.17 | 0.73 | 0.5 | 03:05 | 04:00 | 29 | 4380 | 0.6 | 2 | 21.17 | 35.86 | 43.05 | 50.4
Média | 6.288 | 22.224 | 3.279 | 55.164 | 4.745 | 2.393 | 3.11 | 1.471 | 9.997 | 0.72 | 0.4 | 3:07 | 3:59 | 29.16 | 4435 | 0.43 | 1.66 | 20.447 | 35.313 | 42.369 | 51.4
Sd | 0.2556821 | 0.4647628 | 0.07248755 | 0.5833848 | 0.5189787 | 0.09092732 | 0.2552123 | 0.2211309 | 0.5737024 | 0.02309401 | 0.4594683 | 0:08 | 0:11 | 0.1264911 | 57.97509 | 0.06749486 | 0.201108 | 0.9982101 | 1.255893 | 0.7921062 | 0.9
Min | 5.96 | 21.59 | 3.17 | 53.93 | 3.84 | 2.27 | 2.57 | 1.26 | 9.12 | 0.69 | 0 | 2:55 | 3:45 | 29 | 4370 | 0.4 | 1.4 | 18.97 | 33.35 | 41.09 | 50.4
Max | 6.76 | 22.85 | 3.39 | 55.87 | 5.34 | 2.54 | 3.42 | 1.96 | 10.83 | 0.76 | 1 | 3:20 | 4:15 | 29.3 | 4530 | 0.6 | 2 | 21.88 | 37.13 | 43.48 | 52.8
Obs.: | A Resistência à Compressão aos 28 dias do CP V-ARI RS é regida pela NBR 5733,
que não estabelece valor mínimo para esta idade.
A massa específica média do CP V-ARI RS ITAMBÉ é 3,00 g/cm3 (NBR NM 23).
As datas do relatório se referem ao dia de expedição do cimento.
carimbo/assinatura
[18 empty] | 1° | 3 | 7 | 28
[17 empty] | Valores Mínimos - NBR 5737 | 11 | 24 | 34
[17 empty] | Valores Médios CP V-ARI RS ITAMBÉ | 20.447 | 35.313 | 42.369 | 51.4