## CP II-F
[9 empty] | TIPO / CLASSE : |  |  | CP II-F-32
RELATÓRIO DE ENSAIOS DE CIMENTO | [18 empty] | PERÍODO : |  | 2012-08-01
[19 empty] | EMISSÃO : |  | 2012-11-14
| Químicos | [9 empty] | Físicos
Data | Al2O3 | SiO2 | Fe2O3 | CaO | MgO | SO3 | Perda | CaO | Resíd. | Equiv. | Exp. | Tempo de Pega |  | Cons. | Blaine | # 200 | # 325 | Resistência à Compressão
[7 empty] | Fogo | Livre | Insol. | Alcal. | Quente | Início | Fim | Normal |  |  |  | 1 dia | 3 dias | 7 dias | 28 dias
| % | % | % | % | % | % | % | % | % | % | mm | h : min | h : min | % | cm2/g | % | % | MPa | MPa | MPa | MPa
02 | 4.09 | 19.3 | 2.59 | 60.63 | 4.75 | 2.77 | 5.51 | 1.21 | 1.96 | 0.61 | 1 | 04:00 | 04:45 | 25.7 | 3500 | 2.1 | 11.3 | 15.01 | 29.22 | 36.45 | 43.87
06 | 4.17 | 19.42 | 2.61 | 60.44 | 4.72 | 2.6 | 5.1 | 1.51 | 2.4 | 0.61 | 1 | 03:45 | 04:30 | 25.6 | 3240 | 2.1 | 11.7 | 14.69 | 29.98 | 36.37 | 44.35
08 | 4.05 | 19.18 | 2.59 | 60.62 | 4.82 | 2.54 | 4.82 | 1.49 | 1.37 | 0.61 | 1 | 03:50 | 04:30 | 25.8 | 3190 | 2.6 | 10.4 | 13.76 | 29.81 | 35.68 | 44.18
10 | 4.11 | 19.32 | 2.59 | 60.64 | 4.81 | 2.59 | 4.97 | 1.49 | 1.17 | 0.61 | 1 | 04:00 | 04:45 | 25.9 | 3300 | 2.3 | 11.4 | 14.51 | 29.18 | 35.73 | 42.86
14 | 4.12 | 19.31 | 2.62 | 60.5 | 4.74 | 2.6 | 5.6 | 1.26 | 2.42 | 0.62 | 0.5 | 04:00 | 04:45 | 25.8 | 3450 | 1.6 | 9.2 | 14.16 | 30.74 | 37.68 | 45
16 | 4.07 | 19.19 | 2.59 | 60.59 | 4.75 | 2.6 | 4.78 | 1.37 | 1.77 | 0.62 | 0 | 03:50 | 04:30 | 26 | 3340 | 1.5 | 10.1 | 14 | 29.27 | 35.56 | 44.1
20 | 4.07 | 19.15 | 2.59 | 60.62 | 4.77 | 2.58 | 4.86 | 1.6 | 1.67 | 0.62 | 0.5 | 03:45 | 04:30 | 26 | 3260 | 1.9 | 10.1 | 12.67 | 29.26 | 34.66 | 42.4
22 | 4.07 | 19.17 | 2.59 | 60.63 | 4.88 | 2.48 | 4.69 | 1.57 | 1.26 | 0.62 | 0 | 03:40 | 04:30 | 26 | 3170 | 2.1 | 11.9 | 14.69 | 26.87 | 33.51 | 42.5
24 | 4.05 | 19.12 | 2.57 | 60.67 | 4.95 | 2.53 | 4.99 | 2.05 | 0.97 | 0.62 | 1 | 03:30 | 04:15 | 25.8 | 3230 | 2 | 10.4 | 13.91 | 28.94 | 36.71 | 43.7
28 | 4.1 | 19.22 | 2.58 | 60.62 | 5.02 | 2.59 | 5.13 | 2.27 | 1.6 | 0.62 | 0 | 03:30 | 04:30 | 26 | 3370 | 1.6 | 11.4 | 15.36 | 28.15 | 35.42 | 43.1
30 | 4.03 | 19.07 | 2.56 | 60.65 | 4.96 | 2.59 | 4.78 | 2.1 | 1.16 | 0.62 | 1 | 03:40 | 04:30 | 26.3 | 3150 | 2.2 | 11.7 | 15.31 | 29.87 | 34.51 | 43.4
Média | 4.084545 | 19.22273 | 2.589091 | 60.60091 | 4.833636 | 2.588182 | 5.020909 | 1.629091 | 1.613636 | 0.6163636 | 0.6363636 | 3:46 | 4:33 | 25.9 | 3290.909 | 2 | 10.87273 | 14.37 | 29.20818 | 35.66182 | 43.6
Sd | 0.03933539 | 0.1033529 | 0.01640399 | 0.0690586 | 0.1033705 | 0.07138882 | 0.2980085 | 0.3529718 | 0.4916965 | 0.00504525 | 0.452267 | 0:11 | 0:09 | 0.1897367 | 113.8819 | 0.3316625 | 0.8718841 | 0.7843724 | 1.020224 | 1.154511 | 0.8
Min | 4.03 | 19.07 | 2.56 | 60.44 | 4.72 | 2.48 | 4.69 | 1.21 | 0.97 | 0.61 | 0 | 3:30 | 4:15 | 25.6 | 3150 | 1.5 | 9.2 | 12.67 | 26.87 | 33.51 | 42.4
Max | 4.17 | 19.42 | 2.62 | 60.67 | 5.02 | 2.77 | 5.6 | 2.27 | 2.42 | 0.62 | 1 | 4:00 | 4:45 | 26.3 | 3500 | 2.6 | 11.9 | 15.36 | 30.74 | 37.68 | 45
Obs.: | A Norma da ABNT não prevê a determinação da Resistência à Compressão a um dia para o CP II-F-32.
A massa específica média do CP II-F-32 ITAMBÉ é 3,11 g/cm3 (NBR NM 23).
As datas do relatório se referem ao dia de expedição do cimento.
carimbo/assinatura
[18 empty] | 1° | 3 | 7 | 28
[17 empty] | Valores Mínimos - NBR 11578 |  | 10 | 20 | 32
[17 empty] | Valores Médios CP II-F-32 ITAMBÉ | 14.37 | 29.20818 | 35.66182 | 43.6

## CP II-Z
[9 empty] | TIPO / CLASSE : |  |  | CP II-Z-32
RELATÓRIO DE ENSAIOS DE CIMENTO | [18 empty] | PERÍODO : |  | 2012-08-01
[19 empty] | EMISSÃO : |  | 2012-11-14
| Químicos | [9 empty] | Físicos
Data | Al2O3 | SiO2 | Fe2O3 | CaO | MgO | SO3 | Perda | CaO | Resíd. | Equiv. | Exp. | Tempo de Pega |  | Cons. | Blaine | # 200 | # 325 | Resistência à Compressão
[7 empty] | Fogo | Livre | Insol. | Alcal. | Quente | Início | Fim | Normal |  |  |  | 1 dia | 3 dias | 7 dias | 28 dias
| % | % | % | % | % | % | % | % | % | % | mm | h : min | h : min | % | cm2/g | % | % | MPa | MPa | MPa | MPa
01 | 6.26 | 22.23 | 2.98 | 55.17 | 3.36 | 2.96 | 5.28 | 1.49 | 10.91 | 0.53 | 0.5 | 03:45 | 04:30 | 27.2 | 3780 | 2.1 | 10.8 | 13.7 | 28.03 | 34.03 | 43.5
03 | 6.32 | 21.82 | 2.93 | 54.67 | 3.29 | 2.67 | 5.44 | 1.04 | 11.07 | 0.53 | 1 | 03:50 | 04:30 | 27.4 | 3770 | 1.4 | 8.2 | 14.07 | 29.09 | 35.85 | 44.06
07 | 6.3 | 21.89 | 2.99 | 54.7 | 3.53 | 2.46 | 5.74 | 1.32 | 11.94 | 0.51 | 0.5 | 04:10 | 05:00 | 27.8 | 3550 | 1.6 | 9 | 12 | 27.87 | 36.38 | 44.88
09 | 6.67 | 22.46 | 3 | 53.96 | 3.49 | 2.51 | 5.29 | 1.21 | 10.81 | 0.51 | 0.5 | 04:00 | 05:00 | 27.6 | 3520 | 1.6 | 9.7 | 11.7 | 27.96 | 34.86 | 43.45
13 | 6.72 | 22.64 | 2.98 | 54.54 | 3.4 | 2.64 | 5.11 | 1.26 | 11.53 | 0.57 | 0 | 04:05 | 05:00 | 27.5 | 3610 | 1.6 | 10 | 11.8 | 28.48 | 36.12 | 44.15
15 | 6.27 | 21.6 | 2.98 | 54.9 | 3.3 | 2.68 | 5.36 | 1.29 | 11.22 | 0.51 | 0.5 | 03:50 | 04:30 | 27.3 | 3720 | 1.6 | 9.6 | 13.51 | 28.69 | 34.35 | 44.1
17 | 6.43 | 21.75 | 2.99 | 54.94 | 3.39 | 2.42 | 5.02 | 1.12 | 11.96 | 0.51 | 0.5 | 03:40 | 04:30 | 27.3 | 3590 | 1.4 | 9.4 | 13.46 | 26.94 | 33.65 | 41.9
21 | 6.47 | 21.71 | 2.96 | 55 | 3.51 | 2.43 | 5.2 | 1.43 | 11.1 | 0.56 | 1 | 03:30 | 04:15 | 27.1 | 3640 | 1.5 | 8.2 | 13.66 | 27.42 | 34.33 | 44.1
23 | 6.59 | 22.09 | 2.98 | 53.74 | 3.65 | 2.45 | 5.49 | 1.65 | 11.49 | 0.54 | 1 | 03:50 | 04:30 | 27 | 3580 | 1.5 | 8.6 | 12.72 | 26.58 | 32.76 | 41.9
27 | 6.33 | 21.42 | 2.95 | 54.46 | 3.71 | 2.22 | 5.09 | 1.65 | 11.42 | 0.53 | 0.5 | 03:40 | 04:30 | 27.2 | 3550 | 1.2 | 8 | 13.18 | 27.15 | 35.26 | 44
29 | 6.61 | 21.89 | 2.96 | 54.52 | 3.74 | 2.58 | 5.38 | 1.43 | 11.57 | 0.56 | 1 | 03:10 | 04:00 | 27.3 | 3710 | 1.8 | 10.1 | 14.39 | 26.44 | 32.52 | 43.3
31 | 7.13 | 22.33 | 3.01 | 54.35 | 3.18 | 2.31 | 5.18 | 1.46 | 12.5 | 0.66 | 0.5 | 03:15 | 04:00 | 27.4 | 3850 | 1.6 | 10.7 | 14.31 | 28.71 | 35.49 | 43.4
Média | 6.508333 | 21.98583 | 2.975833 | 54.57917 | 3.4625 | 2.5275 | 5.298333 | 1.3625 | 11.46 | 0.5433333 | 0.625 | 3:44 | 4:31 | 27.34167 | 3655.833 | 1.575 | 9.358333 | 13.20833 | 27.78 | 34.63333 | 43.6
Sd | 0.2542666 | 0.3678305 | 0.02234373 | 0.4201181 | 0.1749351 | 0.195361 | 0.2006278 | 0.1916021 | 0.4904358 | 0.04249777 | 0.3107908 | 0:18 | 0:21 | 0.2193309 | 107.2345 | 0.222077 | 0.9652681 | 0.9491799 | 0.8774861 | 1.257634 | 0.9
Min | 6.26 | 21.42 | 2.93 | 53.74 | 3.18 | 2.22 | 5.02 | 1.04 | 10.81 | 0.51 | 0 | 3:10 | 4:00 | 27 | 3520 | 1.2 | 8 | 11.7 | 26.44 | 32.52 | 41.9
Max | 7.13 | 22.64 | 3.01 | 55.17 | 3.74 | 2.96 | 5.74 | 1.65 | 12.5 | 0.66 | 1 | 4:10 | 5:00 | 27.8 | 3850 | 2.1 | 10.8 | 14.39 | 29.09 | 36.38 | 44.9
Obs.: | A Norma da ABNT não prevê a determinação da Resistência à Compressão a um dia para o CP II-Z-32.
A massa específica média do CP II-Z-32 ITAMBÉ é 2,96 g/cm3 (NBR NM 23).
As datas do relatório se referem ao dia de expedição do cimento.
|  | carimbo/assinatura | [15 empty] | 1° | 3 | 7 | 28
[17 empty] | Valores Mínimos - NBR 11578 |  | 10 | 20 | 32
[17 empty] | Valores Médios CP II-Z-32 ITAMBÉ | 13.20833 | 27.78 | 34.63333 | 43.6

## CP IV
[9 empty] | TIPO / CLASSE : |  |  | CP IV-32
RELATÓRIO DE ENSAIOS DE CIMENTO | [18 empty] | PERÍODO : |  | 2012-08-01
[19 empty] | EMISSÃO : |  | 2012-11-14
| Químicos | [9 empty] | Físicos
Data | Al2O3 | SiO2 | Fe2O3 | CaO | MgO | SO3 | Perda | CaO | Resíd. | Equiv. | Exp. | Tempo de Pega |  | Cons. | Blaine | # 200 | # 325 | Resistência à Compressão
[7 empty] | Fogo | Livre | Insol. | Alcal. | Quente | Início | Fim | Normal |  |  |  | 1 dia | 3 dias | 7 dias | 28 dias
| % | % | % | % | % | % | % | % | % | % | mm | h : min | h : min | % | cm2/g | % | % | MPa | MPa | MPa | MPa
02 | 9.37 | 29.29 | 3.5 | 45.06 | 1.94 | 2.42 | 3.95 | 0.98 | 24.71 | 1.3 | 0 | 04:30 | 05:30 | 29 | 4450 | 1.4 | 4.4 | 13.52 | 28.57 | 37.82 | 46.2
06 | 9.84 | 26.52 | 3.54 | 44.94 | 1.84 | 2.31 | 3.87 | 1.09 | 24.73 | 1.3 | 0.5 | 04:00 | 04:45 | 29 | 4350 | 1.1 | 3.7 | 14.28 | 29.28 | 37.15 | 46.03
08 | 10.28 | 27.75 | 3.56 | 44.15 | 1.88 | 2.66 | 3.66 | 0.79 | 25.76 | 1.3 | 0 | 04:15 | 05:00 | 29 | 4310 | 1 | 3.4 | 12.2 | 28.35 | 34.77 | 46.59
10 | 10.05 | 28.73 | 3.57 | 45 | 1.99 | 2.25 | 3.93 | 0.9 | 24.4 | 1.31 | 0.5 | 04:00 | 04:45 | 29 | 4300 | 1.2 | 3.2 | 13.4 | 28.07 | 35.39 | 47.36
14 | 10.31 | 28.02 | 3.57 | 45.03 | 1.92 | 2.29 | 3.41 | 0.98 | 24.87 | 1.3 | 1 | 04:30 | 05:15 | 29 | 4240 | 1 | 3.2 | 13.1 | 27.64 | 35.59 | 47.99
16 | 9.99 | 27.1 | 3.55 | 45.29 | 1.88 | 2.29 | 3.25 | 1.09 | 24.76 | 1.3 | 0 | 04:10 | 05:00 | 28.8 | 4320 | 1 | 3 | 14.15 | 30.94 | 36.27 | 48.7
20 | 10.51 | 27.97 | 3.61 | 44.48 | 1.89 | 2.34 | 3.14 | 1.04 | 25.58 | 1.3 | 1 | 04:00 | 04:45 | 28.8 | 4260 | 1 | 3.5 | 13.13 | 27.56 | 34.85 | 45.3
22 | 10.01 | 26.7 | 3.54 | 45.29 | 2.22 | 2.15 | 3.61 | 1.32 | 24.91 | 1.29 | 0.5 | 03:40 | 04:30 | 29 | 4300 | 0.9 | 3 | 13.83 | 27.73 | 35.79 | 46.8
24 | 10.24 | 27.06 | 3.56 | 44.95 | 2.29 | 2.15 | 3.64 | 1.6 | 24.96 | 1.29 | 0.5 | 04:10 | 05:00 | 29 | 4290 | 1.3 | 3.9 | 13.65 | 27.59 | 35.21 | 46.6
28 | 9.98 | 27.53 | 3.57 | 44.83 | 2.28 | 2.16 | 4.03 | 1.77 | 24.87 | 1.3 | 0 | 04:10 | 05:00 | 29.3 | 4200 | 0.8 | 4 | 13.84 | 28.21 | 34.48 | 47
30 | 10.76 | 27.78 | 3.56 | 44.82 | 2.04 | 2.36 | 3.55 | 1.74 | 26.84 | 1.27 | 0.5 | 03:45 | 04:30 | 29.5 | 4250 | 0.5 | 2.3 | 15.22 | 27.88 | 35.01 | 46.9
Média | 10.12182 | 27.67727 | 3.557273 | 44.89455 | 2.015455 | 2.307273 | 3.64 | 1.209091 | 25.12636 | 1.296364 | 0.4090909 | 4:06 | 4:55 | 29.03636 | 4297.273 | 1.018182 | 3.418182 | 13.66545 | 28.34727 | 35.66636 | 46.9
Sd | 0.3649882 | 0.8341713 | 0.02686667 | 0.3332676 | 0.1692551 | 0.1469756 | 0.291479 | 0.345643 | 0.6886258 | 0.01026911 | 0.3753786 | 0:16 | 0:18 | 0.201359 | 65.74054 | 0.2442056 | 0.5758788 | 0.7702255 | 1.00152 | 1.04008 | 0.9
Min | 9.37 | 26.52 | 3.5 | 44.15 | 1.84 | 2.15 | 3.14 | 0.79 | 24.4 | 1.27 | 0 | 3:40 | 4:30 | 28.8 | 4200 | 0.5 | 2.3 | 12.2 | 27.56 | 34.48 | 45.3
Max | 10.76 | 29.29 | 3.61 | 45.29 | 2.29 | 2.66 | 4.03 | 1.77 | 26.84 | 1.31 | 1 | 4:30 | 5:30 | 29.5 | 4450 | 1.4 | 4.4 | 15.22 | 30.94 | 37.82 | 48.7
Obs.: | A Norma da ABNT não prevê a determinação da Resistência à Compressão a um dia para o CP IV-32.
A massa específica média do CP-IV-32 ITAMBÉ é 2,83 g/cm3 (NBR NM 23).
As datas do relatório se referem ao dia de expedição do cimento.
carimbo/assinatura
[18 empty] | 1° | 3 | 7 | 28
[17 empty] | Valores Mínimos - NBR 5736 |  | 10 | 20 | 32
[17 empty] | Valores Médios CP IV-32 ITAMBÉ | 13.66545 | 28.34727 | 35.66636 | 46.9

## CP V
[9 empty] | TIPO : |  |  | CP V-ARI
RELATÓRIO DE ENSAIOS DE CIMENTO | [18 empty] | PERÍODO : |  | 2012-08-01
[19 empty] | EMISSÃO : |  | 2012-11-14
| Químicos | [9 empty] | Físicos
Data | Al2O3 | SiO2 | Fe2O3 | CaO | MgO | SO3 | Perda | CaO | Resíd. | Equiv. | Exp. | Tempo de Pega |  | Cons. | Blaine | # 200 | # 325 | Resistência à Compressão
[7 empty] | Fogo | Livre | Insol. | Alcal. | Quente | Início | Fim | Normal |  |  |  | 1 dia | 3 dias | 7 dias | 28 dias
| % | % | % | % | % | % | % | % | % | % | mm | h : min | h : min | % | cm2/g | % | % | MPa | MPa | MPa | MPa
01 | 4.07 | 19.3 | 2.57 | 60.64 | 4.88 | 2.67 | 3.17 | 1.49 | 0.96 | 0.61 | 0 | 02:45 | 03:30 | 27.3 | 4420 | 1.1 | 2.9 | 22.64 | 37.51 | 42.51 | 51.6
03 | 4.11 | 19.71 | 2.65 | 60.32 | 4.78 | 2.7 | 3.68 | 1.6 | 0.76 | 0.6 | 0 | 02:35 | 03:15 | 27.2 | 4520 | 1 | 3.7 | 20.49 | 37.94 | 45.07 | 52.93
07 | 4.1 | 19.57 | 2.62 | 60.33 | 4.76 | 2.74 | 3.13 | 1.6 | 0.96 | 0.61 | 1 | 03:10 | 04:00 | 28.1 | 4450 | 0.8 | 3.2 | 22.66 | 38.74 | 44.82 | 53.97
09 | 4.07 | 19.3 | 2.58 | 60.65 | 4.81 | 2.8 | 3.28 | 2.02 | 0.81 | 0.62 | 1 | 03:00 | 03:45 | 28.5 | 4390 | 0.5 | 3 | 23.61 | 38.94 | 44.55 | 51.03
13 | 4.09 | 19.36 | 2.58 | 60.62 | 4.87 | 2.72 | 3.16 | 1.74 | 0.59 | 0.62 | 1 | 03:10 | 04:00 | 28.4 | 4540 | 0.9 | 3.2 | 22.49 | 38.87 | 45.85 | 54.46
15 | 4.07 | 19.28 | 2.59 | 60.69 | 4.82 | 2.69 | 3.11 | 1.77 | 0.73 | 0.62 | 0 | 02:30 | 03:15 | 28.3 | 4530 | 0.4 | 2.2 | 23.68 | 40.31 | 43.86 | 53.6
17 | 4.07 | 19.27 | 2.6 | 60.67 | 4.82 | 2.73 | 3.08 | 2.16 | 0.67 | 0.62 | 0.5 | 02:10 | 03:00 | 29 | 4500 | 0.2 | 1.9 | 24 | 38.69 | 44.93 | 54.3
21 | 4.07 | 19.24 | 2.59 | 60.63 | 4.87 | 2.81 | 3.39 | 1.79 | 0.66 | 0.62 | 1 | 02:20 | 03:00 | 29.1 | 4570 | 0.3 | 1.8 | 24.7 | 38.18 | 44.15 | 50.6
23 | 4.06 | 19.19 | 2.58 | 60.62 | 4.96 | 2.78 | 3.21 | 2.27 | 0.5 | 0.62 | 0 | 02:05 | 03:00 | 29 | 4430 | 0.3 | 2.1 | 24.25 | 38.83 | 43.61 | 50.5
27 | 4.05 | 19.23 | 2.58 | 60.68 | 4.96 | 2.75 | 3.15 | 1.91 | 0.78 | 0.62 | 1 | 03:00 | 04:00 | 29 | 4500 | 0.6 | 2.5 | 22.95 | 38.24 | 43.78 | 52.3
29 | 4.05 | 19.15 | 2.58 | 60.67 | 5.14 | 2.78 | 3.14 | 2.33 | 0.64 | 0.61 | 1 | 03:20 | 04:00 | 28.7 | 4430 | 0.5 | 2.3 | 22.67 | 38.23 | 44.13 | 51.8
31 | 4.04 | 19.13 | 2.57 | 60.61 | 5.02 | 2.65 | 3.17 | 2.13 | 0.68 | 0.61 | 1 | 03:15 | 04:00 | 28.7 | 4410 | 0.5 | 1.5 | 22.25 | 38.08 | 44.52 | 53
Média | 4.070833 | 19.31083 | 2.590833 | 60.59417 | 4.890833 | 2.735 | 3.2225 | 1.900833 | 0.7283333 | 0.615 | 0.625 | 2:47 | 3:34 | 28.44167 | 4474.167 | 0.5916667 | 2.525 | 23.0325 | 38.54667 | 44.315 | 52.5
Sd | 0.02065224 | 0.169623 | 0.02314316 | 0.1283078 | 0.1109019 | 0.05143398 | 0.166194 | 0.2795275 | 0.1372346 | 0.006741999 | 0.4826536 | 0:26 | 0:26 | 0.6388318 | 59.30788 | 0.293748 | 0.6716669 | 1.118181 | 0.7068539 | 0.8510154 | 1.4
Min | 4.04 | 19.13 | 2.57 | 60.32 | 4.76 | 2.65 | 3.08 | 1.49 | 0.5 | 0.6 | 0 | 2:05 | 3:00 | 27.2 | 4390 | 0.2 | 1.5 | 20.49 | 37.51 | 42.51 | 50.5
Max | 4.11 | 19.71 | 2.65 | 60.69 | 5.14 | 2.81 | 3.68 | 2.33 | 0.96 | 0.62 | 1 | 3:20 | 4:00 | 29.1 | 4570 | 1.1 | 3.7 | 24.7 | 40.31 | 45.85 | 54.46
Obs.: | A Resistência à Compressão aos 28 dias do CP V-ARI é regida pela NBR 5733,
a qual não estabelece valor mínimo.
A massa específica média do CP V-ARI ITAMBÉ é 3,12 g/cm3 (NBR NM 23).
As datas do relatório se referem ao dia de expedição do cimento.
carimbo/assinatura
[18 empty] | 1° | 3 | 7 | 28
[17 empty] | Valores Mínimos - NBR 5733 | 14 | 24 | 34
[17 empty] | Valores Médios CP V-ARI ITAMBÉ | 23.0325 | 38.54667 | 44.315 | 52.5

## CP V-RS
[9 empty] | TIPO : |  |  | CP V-ARI RS
RELATÓRIO DE ENSAIOS DE CIMENTO | [18 empty] | PERÍODO : |  | 2012-08-01
[19 empty] | EMISSÃO : |  | 2012-11-14
| Químicos | [9 empty] | Físicos
Data | Al2O3 | SiO2 | Fe2O3 | CaO | MgO | SO3 | Perda | CaO | Resíd. | Equiv. | Exp. | Tempo de Pega |  | Cons. | Blaine | # 200 | # 325 | Resistência à Compressão
[7 empty] | Fogo | Livre | Insol. | Alcal. | Quente | Início | Fim | Normal |  |  |  | 1 dia | 3 dias | 7 dias | 28 dias
| % | % | % | % | % | % | % | % | % | % | mm | h : min | h : min | % | cm2/g | % | % | MPa | MPa | MPa | MPa
02 | 6.13 | 22.71 | 3.56 | 55.21 | 4.48 | 2.41 | 3.34 | 1.71 | 10.24 | 0.65 | 1 | 02:30 | 03:30 | 29.8 | 4530 | 0.3 | 2.5 | 21.72 | 34.63 | 41.31 | 50.63
06 | 6.04 | 22.36 | 3.24 | 55.85 | 4.56 | 2.34 | 3.14 | 2.4 | 9.32 | 0.65 | 0 | 03:15 | 04:00 | 29.6 | 4630 | 0.8 | 2.3 | 21.73 | 37.43 | 42.49 | 52.07
08 | 6.56 | 22.79 | 3.36 | 54.53 | 4.56 | 2.57 | 3.05 | 1.43 | 10.24 | 0.67 | 0.5 | 03:15 | 04:00 | 29.7 | 4570 | 0.4 | 2 | 20.14 | 36.78 | 43.07 | 53.01
10 | 6.51 | 22.96 | 3.35 | 54.66 | 4.68 | 2.23 | 3.07 | 1.26 | 10.39 | 0.65 | 0.5 | 03:00 | 04:00 | 29.8 | 4600 | 0.8 | 2.3 | 20.05 | 36.5 | 44.13 | 52.66
14 | 6.93 | 22.94 | 3.41 | 54.46 | 4.48 | 2.61 | 3.11 | 1.4 | 10.39 | 0.72 | 0.5 | 04:10 | 05:00 | 30.1 | 4510 | 0.7 | 2.2 | 20.75 | 36.76 | 42.72 | 51.03
16 | 6.6 | 22.77 | 3.41 | 54.4 | 4.38 | 2.51 | 2.84 | 1.49 | 9.62 | 0.72 | 0 | 03:30 | 04:15 | 29.6 | 4440 | 0.5 | 2 | 19.45 | 36.49 | 42.16 | 50.4
20 | 6.67 | 22.59 | 3.38 | 54.38 | 4.66 | 2.44 | 2.82 | 1.37 | 10.62 | 0.72 | 0 | 03:40 | 04:30 | 29.6 | 4600 | 0.8 | 2.6 | 19.86 | 35.27 | 40.87 | 52.9
22 | 6.11 | 22.17 | 3.31 | 55.56 | 5.16 | 2.3 | 3.13 | 1.63 | 9.89 | 0.67 | 1 | 03:30 | 04:30 | 29.8 | 4530 | 0.8 | 2.6 | 20.05 | 34.67 | 42.58 | 52.4
24 | 6.94 | 22.97 | 3.41 | 54.37 | 5.27 | 2.34 | 3.39 | 1.88 | 11.27 | 0.71 | 0 | 03:25 | 04:30 | 29.5 | 4630 | 1 | 2.6 | 18.89 | 34.14 | 42.66 | 52.1
28 | 6.43 | 22.38 | 3.26 | 55.34 | 5.45 | 2.35 | 3.18 | 1.91 | 11.05 | 0.68 | 0 | 03:15 | 04:15 | 28.7 | 4530 | 0.9 | 2.5 | 20.49 | 37.09 | 42.71 | 52.3
30 | 5.93 | 21.77 | 3.19 | 55.58 | 5.22 | 2.47 | 3.01 | 1.68 | 9.81 | 0.67 | 0.5 | 03:15 | 04:15 | 28.6 | 4560 | 1 | 2.7 | 22.04 | 36.44 | 43.04 | 52.3
Média | 6.440909 | 22.58273 | 3.352727 | 54.94 | 4.809091 | 2.415455 | 3.098182 | 1.650909 | 10.25818 | 0.6827273 | 0.3636364 | 3:20 | 4:15 | 29.52727 | 4557.273 | 0.7272727 | 2.390909 | 20.47 | 36.01818 | 42.52182 | 52
Sd | 0.3482945 | 0.3789219 | 0.1015963 | 0.5711392 | 0.3845635 | 0.117334 | 0.1755459 | 0.3247908 | 0.5865973 | 0.02935674 | 0.3931227 | 0:25 | 0:23 | 0.4627978 | 57.11233 | 0.2327699 | 0.2467977 | 1.003215 | 1.128599 | 0.8707103 | 0.9
Min | 5.93 | 21.77 | 3.19 | 54.37 | 4.38 | 2.23 | 2.82 | 1.26 | 9.32 | 0.65 | 0 | 2:30 | 3:30 | 28.6 | 4440 | 0.3 | 2 | 18.89 | 34.14 | 40.87 | 50.4
Max | 6.94 | 22.97 | 3.56 | 55.85 | 5.45 | 2.61 | 3.39 | 2.4 | 11.27 | 0.72 | 1 | 4:10 | 5:00 | 30.1 | 4630 | 1 | 2.7 | 22.04 | 37.43 | 44.13 | 53.01
Obs.: | A Resistência à Compressão aos 28 dias do CP V-ARI RS é regida pela NBR 5733,
que não estabelece valor mínimo para esta idade.
A massa específica média do CP V-ARI RS ITAMBÉ é 3,00 g/cm3 (NBR NM 23).
As datas do relatório se referem ao dia de expedição do cimento.
carimbo/assinatura
[18 empty] | 1° | 3 | 7 | 28
[17 empty] | Valores Mínimos - NBR 5737 | 11 | 24 | 34
[17 empty] | Valores Médios CP V-ARI RS ITAMBÉ | 20.47 | 36.01818 | 42.52182 | 52