## CP II-F
[9 empty] | TIPO / CLASSE : |  |  | CP II-F-32
RELATÓRIO DE ENSAIOS DE CIMENTO | [18 empty] | PERÍODO : |  | 2013-07-01
[19 empty] | EMISSÃO : |  | 2013-09-03
| Químicos | [9 empty] | Físicos
Data | Al2O3 | SiO2 | Fe2O3 | CaO | MgO | SO3 | Perda | CaO | Resíd. | Equiv. | Exp. | Tempo de Pega |  | Cons. | Blaine | # 200 | # 325 | Resistência à Compressão
[7 empty] | Fogo | Livre | Insol. | Alcal. | Quente | Início | Fim | Normal |  |  |  | 1 dia | 3 dias | 7 dias | 28 dias
| % | % | % | % | % | % | % | % | % | % | mm | h : min | h : min | % | cm2/g | % | % | MPa | MPa | MPa | MPa
02 | 4.28 | 18.57 | 2.69 | 59.77 | 5.03 | 2.84 | 4.37 | 1.57 | 1.21 | 0.72 | 1.5 | 03:15 | 04:00 | 27 | 3230 | 2.5 | 11.7 | 15.12 | 28.11 | 33.75 | 41.52
04 | 4.27 | 18.62 | 2.74 | 60.34 | 5 | 2.76 | 4.4 | 1.88 | 1.38 | 0.77 | 0 | 03:05 | 03:45 | 26.6 | 3230 | 2.7 | 12.3 | 15.28 | 28.65 | 33.31 | 41.24
08 | 4.31 | 18.62 | 2.71 | 59.94 | 4.84 | 2.65 | 4.41 | 1.79 | 0.98 | 0.73 | 0 | 03:30 | 04:15 | 26.6 | 3250 | 2.2 | 11.7 | 15.75 | 28.06 | 33.35 | 41.76
10 | 4.32 | 18.74 | 2.72 | 60.11 | 4.82 | 2.78 | 4.22 | 1.43 | 1.16 | 0.74 | 1.5 | 03:20 | 04:00 | 26.6 | 3170 | 2.5 | 13.1 | 14.92 | 28.86 | 36.14 | 41.23
12 | 4.38 | 18.96 | 2.74 | 60.42 | 4.84 | 2.77 | 4.26 | 1.57 | 1.32 | 0.74 | 0 | 03:30 | 04:00 | 26.6 | 3130 | 2.1 | 12.8 | 15.78 | 28 | 33.99 | 43.8
16 | 4.34 | 18.79 | 2.74 | 60.3 | 4.86 | 2.68 | 4.24 | 1.18 | 1.21 | 0.72 | 0 | 03:20 | 04:00 | 26.8 | 3140 | 2.1 | 10.2 | 16.65 | 30.14 | 35.75 | 42.2
18 | 4.14 | 18.56 | 2.7 | 60.53 | 4.85 | 2.63 | 4.5 | 0.84 | 0.95 | 0.71 | 0 | 03:10 | 04:00 | 26.9 | 3140 | 1.9 | 9.9 | 15.53 | 29.12 | 33.19 | 41.6
22 | 4.22 | 18.7 | 2.71 | 60.23 | 4.78 | 2.65 | 4.57 | 0.7 | 0.78 | 0.71 | 1 | 03:20 | 04:00 | 27.1 | 3180 | 1.4 | 8.7 | 15.21 | 28.29 | 35.37 | 43.4
24 | 4.17 | 18.63 | 2.73 | 60.48 | 4.81 | 2.63 | 4.5 | 1.04 | 0.9 | 0.7 | 0 | 03:30 | 04:00 | 26.2 | 3120 | 1.7 | 9.9 | 14.8 | 27.59 | 34.36 | 41.5
26 | 4.3 | 18.9 | 2.75 | 60.5 | 4.81 | 2.69 | 4.43 | 1.15 | 1 | 0.71 | 0 | 03:45 | 04:15 | 26.8 | 3200 | 1.7 | 8.9 | 14.59 | 30.15 | 36.72 | 42.1
30 | 4.22 | 18.56 | 2.76 | 60.26 | 4.87 | 2.67 | 4.3 | 1.29 | 1.06 | 0.7 | 0.5 | 03:30 | 04:00 | 27.6 | 3210 | 1.6 | 8.4 | 16.05 | 30.48 | 36.55 | 43
Média | 4.268182 | 18.69545 | 2.726364 | 60.26182 | 4.864545 | 2.704545 | 4.381818 | 1.312727 | 1.086364 | 0.7227273 | 0.4090909 | 3:23 | 4:01 | 26.8 | 3181.818 | 2.036364 | 10.69091 | 15.42545 | 28.85909 | 34.77091 | 42.1
Sd | 0.07345995 | 0.1381567 | 0.02203303 | 0.2404919 | 0.07891307 | 0.07104416 | 0.1160877 | 0.3759811 | 0.1853253 | 0.02101947 | 0.6252272 | 0:11 | 0:08 | 0.3605551 | 45.34715 | 0.4177864 | 1.696735 | 0.6030815 | 0.9959162 | 1.364899 | 0.9
Min | 4.14 | 18.56 | 2.69 | 59.77 | 4.78 | 2.63 | 4.22 | 0.7 | 0.78 | 0.7 | 0 | 3:05 | 3:45 | 26.2 | 3120 | 1.4 | 8.4 | 14.59 | 27.59 | 33.19 | 41.23
Max | 4.38 | 18.96 | 2.76 | 60.53 | 5.03 | 2.84 | 4.57 | 1.88 | 1.38 | 0.77 | 1.5 | 3:45 | 4:15 | 27.6 | 3250 | 2.7 | 13.1 | 16.65 | 30.48 | 36.72 | 43.8
Obs.: | A Norma da ABNT não prevê a determinação da Resistência à Compressão a um dia para o CP II-F-32.
A massa específica média do CP II-F-32 ITAMBÉ é 3,11 g/cm3 (NBR NM 23).
As datas do relatório se referem ao dia de expedição do cimento.
carimbo/assinatura
[18 empty] | 1° | 3 | 7 | 28
[17 empty] | Valores Mínimos - NBR 11578 |  | 10 | 20 | 32
[17 empty] | Valores Médios CP II-F-32 ITAMBÉ | 15.42545 | 28.85909 | 34.77091 | 42.1

## CP II-Z
[9 empty] | TIPO / CLASSE : |  |  | CP II-Z-32
RELATÓRIO DE ENSAIOS DE CIMENTO | [18 empty] | PERÍODO : |  | 2013-07-01
[19 empty] | EMISSÃO : |  | 2013-09-03
| Químicos | [9 empty] | Físicos
Data | Al2O3 | SiO2 | Fe2O3 | CaO | MgO | SO3 | Perda | CaO | Resíd. | Equiv. | Exp. | Tempo de Pega |  | Cons. | Blaine | # 200 | # 325 | Resistência à Compressão
[7 empty] | Fogo | Livre | Insol. | Alcal. | Quente | Início | Fim | Normal |  |  |  | 1 dia | 3 dias | 7 dias | 28 dias
| % | % | % | % | % | % | % | % | % | % | mm | h : min | h : min | % | cm2/g | % | % | MPa | MPa | MPa | MPa
01 | 6.64 | 22.47 | 3.17 | 52.28 | 3.77 | 2.69 | 4.65 | 1.26 | 12.42 | 0.95 | 1.5 | 03:30 | 04:00 | 27.2 | 3480 | 2.2 | 10.6 | 13.55 | 25.95 | 31.08 | 40.63
03 | 6.54 | 22.36 | 3.13 | 52.37 | 3.98 | 2.72 | 4.73 | 1.4 | 12.03 | 0.95 | 1 | 03:40 | 04:15 | 27.4 | 3480 | 1.9 | 10.5 | 14.34 | 25.49 | 33.24 | 40.95
05 | 6.8 | 22.66 | 3.11 | 52.01 | 3.89 | 2.74 | 5.06 | 1.43 | 13.26 | 0.96 | 1.5 | 03:40 | 04:15 | 26.8 | 3610 | 3.1 | 13.4 | 12.97 | 25.06 | 30.8 | 41.15
09 | 6.86 | 22.83 | 3.16 | 52.67 | 3.47 | 2.77 | 5 | 1.07 | 13.05 | 0.97 | 1.5 | 03:10 | 04:00 | 26.8 | 3660 | 2.8 | 12.6 | 12.75 | 26.63 | 32.53 | 41.85
11 | 6.31 | 22.36 | 3.1 | 53.29 | 3.65 | 2.71 | 5.05 | 1.15 | 12 | 0.91 | 0 | 03:20 | 04:00 | 26.6 | 3540 | 2.8 | 11.9 | 14.19 | 27.56 | 32.49 | 40.97
15 | 6.59 | 22.69 | 3.16 | 54.19 | 3.66 | 2.64 | 4.87 | 1.18 | 11.24 | 0.92 | 1 | 03:20 | 04:00 | 27.1 | 3430 | 3.1 | 12.9 | 13.58 | 25.03 | 31.94 | 40.3
17 | 6.7 | 22.83 | 3.17 | 53 | 3.85 | 2.73 | 4.84 | 0.84 | 12.78 | 1 | 1 | 03:15 | 03:45 | 27.2 | 3480 | 2.6 | 11.1 | 13.51 | 25.63 | 33.92 | 40.8
19 | 6.75 | 22.44 | 3.12 | 53.02 | 3.98 | 2.56 | 5.11 | 1.51 | 12.63 | 0.92 | 1.5 | 03:05 | 03:45 | 27.3 | 3510 | 2.7 | 11.3 | 14.69 | 23.77 | 30.25 | 40.4
23 | 7 | 22.91 | 3.2 | 51.24 | 3.65 | 2.65 | 5.55 | 1.21 | 14.49 | 0.97 | 0 | 03:30 | 04:00 | 27.6 | 3780 | 3.1 | 11.4 | 11.82 | 23.55 | 30.6 | 40
25 | 6.66 | 22.68 | 3.13 | 53.03 | 3.83 | 2.79 | 4.91 | 1.4 | 12.49 | 0.95 | 0 | 03:15 | 04:00 | 27.8 | 3530 | 2.2 | 9.4 | 12.58 | 23.62 | 31.84 | 40.7
29 | 6.97 | 23.02 | 3.18 | 52.58 | 3.88 | 2.67 | 5.06 | 1.07 | 13.37 | 0.96 | 1 | 03:20 | 04:00 | 28 | 3650 | 2.6 | 11.1 | 13.49 | 24.18 | 30.58 | 39.9
31 | 6.51 | 22.24 | 3.15 | 53.21 | 4.27 | 2.71 | 4.58 | 1.12 | 11.13 | 0.92 | 0.5 | 03:40 | 04:00 | 27.7 | 3520 | 1.4 | 8.4 | 14.73 | 27.52 | 32.42 | 41.3
Média | 6.694167 | 22.62417 | 3.148333 | 52.74083 | 3.823333 | 2.698333 | 4.950833 | 1.22 | 12.57417 | 0.9483333 | 0.875 | 3:24 | 4:00 | 27.29167 | 3555.833 | 2.541667 | 11.21667 | 13.51667 | 25.3325 | 31.8075 | 40.7
Sd | 0.1981027 | 0.2480271 | 0.03040136 | 0.7396493 | 0.207028 | 0.06235286 | 0.2554304 | 0.1908355 | 0.9326547 | 0.0265718 | 0.6077155 | 0:12 | 0:09 | 0.4316108 | 100.1325 | 0.526495 | 1.41988 | 0.8856773 | 1.413263 | 1.16116 | 0.6
Min | 6.31 | 22.24 | 3.1 | 51.24 | 3.47 | 2.56 | 4.58 | 0.84 | 11.13 | 0.91 | 0 | 3:05 | 3:45 | 26.6 | 3430 | 1.4 | 8.4 | 11.82 | 23.55 | 30.25 | 39.9
Max | 7 | 23.02 | 3.2 | 54.19 | 4.27 | 2.79 | 5.55 | 1.51 | 14.49 | 1 | 1.5 | 3:40 | 4:15 | 28 | 3780 | 3.1 | 13.4 | 14.73 | 27.56 | 33.92 | 41.85
Obs.: | A Norma da ABNT não prevê a determinação da Resistência à Compressão a um dia para o CP II-Z-32.
A massa específica média do CP II-Z-32 ITAMBÉ é 2,96 g/cm3 (NBR NM 23).
As datas do relatório se referem ao dia de expedição do cimento.
carimbo/assinatura
[18 empty] | 1° | 3 | 7 | 28
[17 empty] | Valores Mínimos - NBR 11578 |  | 10 | 20 | 32
[17 empty] | Valores Médios CP II-Z-32 ITAMBÉ | 13.51667 | 25.3325 | 31.8075 | 40.7

## CP IV
[9 empty] | TIPO / CLASSE : |  |  | CP IV-32
RELATÓRIO DE ENSAIOS DE CIMENTO | [18 empty] | PERÍODO : |  | 2013-07-01
[19 empty] | EMISSÃO : |  | 2013-09-03
| Químicos | [9 empty] | Físicos
Data | Al2O3 | SiO2 | Fe2O3 | CaO | MgO | SO3 | Perda | CaO | Resíd. | Equiv. | Exp. | Tempo de Pega |  | Cons. | Blaine | # 200 | # 325 | Resistência à Compressão
[7 empty] | Fogo | Livre | Insol. | Alcal. | Quente | Início | Fim | Normal |  |  |  | 1 dia | 3 dias | 7 dias | 28 dias
| % | % | % | % | % | % | % | % | % | % | mm | h : min | h : min | % | cm2/g | % | % | MPa | MPa | MPa | MPa
02 | 10.45 | 28.68 | 3.73 | 44.19 | 3.3 | 2.4 | 3.23 | 1.49 | 26.01 | 1.4 | 0 | 03:40 | 04:30 | 30.2 | 4330 | 0.7 | 3.1 | 15.47 | 25.57 | 31.93 | 42.82
04 | 10.59 | 28.84 | 3.74 | 44.12 | 3.18 | 2.37 | 3.36 | 1.49 | 26.41 | 1.42 | 1 | 03:50 | 04:30 | 30.2 | 4280 | 0.8 | 3.2 | 13.95 | 25.7 | 32.12 | 42.74
08 | 10.5 | 28.93 | 3.73 | 44.44 | 3.07 | 2.39 | 3.39 | 1.21 | 26.41 | 1.42 | 1 | 03:50 | 04:30 | 30.5 | 4380 | 0.7 | 3.1 | 14.61 | 27.98 | 34.02 | 44.15
10 | 10.48 | 28.97 | 3.74 | 44.22 | 3.09 | 2.36 | 3.46 | 1.12 | 26.9 | 1.43 | 0 | 03:40 | 04:15 | 30.3 | 4350 | 0.7 | 2.7 | 14.9 | 27.03 | 34.17 | 43.56
12 | 10.1 | 28.55 | 3.73 | 45.51 | 2.93 | 2.36 | 3.33 | 1.04 | 25.09 | 1.36 | 0 | 03:25 | 04:00 | 30.4 | 4250 | 0.6 | 3 | 17.18 | 28.78 | 35.47 | 43.5
16 | 10.53 | 29.61 | 3.8 | 44.49 | 3.01 | 2.37 | 3.33 | 0.84 | 26.38 | 1.41 | 1 | 03:25 | 04:00 | 30.4 | 4360 | 0.2 | 2 | 15.95 | 28.88 | 33.19 | 42
18 | 10.48 | 29.57 | 3.82 | 44.39 | 2.87 | 2.4 | 3.23 | 0.84 | 25.76 | 1.43 | 0.5 | 03:40 | 04:15 | 30.6 | 4330 | 0.7 | 1.9 | 16.18 | 28.08 | 32.32 | 43.6
22 | 10.41 | 29.43 | 3.78 | 44.07 | 2.97 | 2.36 | 3.57 | 0.7 | 25.8 | 1.39 | 1 | 03:50 | 04:30 | 30.6 | 4320 | 0.6 | 2 | 13.04 | 25.21 | 34.65 | 42.9
24 | 10.35 | 29.23 | 3.79 | 44.39 | 2.89 | 2.46 | 3.45 | 0.76 | 25.51 | 1.42 | 0 | 04:00 | 04:30 | 30.4 | 4290 | 0.6 | 2.3 | 14.4 | 26.91 | 33.53 | 43.7
26 | 10.52 | 29.47 | 3.77 | 44.28 | 2.79 | 2.4 | 3.31 | 0.79 | 25.96 | 1.39 | 0 | 04:10 | 05:00 | 30.6 | 4330 | 0.8 | 2.7 | 14.53 | 26.62 | 33.68 | 44.1
30 | 10.31 | 29.03 | 3.81 | 44.41 | 2.89 | 2.37 | 3.48 | 0.79 | 26.58 | 1.38 | 0 | 04:00 | 04:30 | 30.5 | 4280 | 0.8 | 3.1 | 14.17 | 27.05 | 33.14 | 42.9
Média | 10.42909 | 29.11909 | 3.767273 | 44.41 | 2.999091 | 2.385455 | 3.376364 | 1.006364 | 26.07364 | 1.404545 | 0.4090909 | 3:46 | 4:25 | 30.42727 | 4318.182 | 0.6545455 | 2.645455 | 14.94364 | 27.07364 | 33.47455 | 43.3
Sd | 0.1356801 | 0.3656352 | 0.03466725 | 0.3897692 | 0.1504961 | 0.02978712 | 0.1061388 | 0.2875508 | 0.5229584 | 0.02252272 | 0.4908249 | 0:14 | 0:17 | 0.1489356 | 39.19647 | 0.1694912 | 0.5066826 | 1.166587 | 1.259558 | 1.092533 | 0.6665521
Min | 10.1 | 28.55 | 3.73 | 44.07 | 2.79 | 2.36 | 3.23 | 0.7 | 25.09 | 1.36 | 0 | 3:25 | 4:00 | 30.2 | 4250 | 0.2 | 1.9 | 13.04 | 25.21 | 31.93 | 42
Max | 10.59 | 29.61 | 3.82 | 45.51 | 3.3 | 2.46 | 3.57 | 1.49 | 26.9 | 1.43 | 1 | 4:10 | 5:00 | 30.6 | 4380 | 0.8 | 3.2 | 17.18 | 28.88 | 35.47 | 44.15
Obs.: | A Norma da ABNT não prevê a determinação da Resistência à Compressão a um dia para o CP IV-32.
A massa específica média do CP IV-32 ITAMBÉ é 2,83 g/cm3 (NBR NM 23).
As datas do relatório se referem ao dia de expedição do cimento.
carimbo/assinatura
[18 empty] | 1° | 3 | 7 | 28
[17 empty] | Valores Mínimos - NBR 5736 |  | 10 | 20 | 32
[17 empty] | Valores Médios CP IV-32 ITAMBÉ | 14.94364 | 27.07364 | 33.47455 | 43.3

## CP V
[9 empty] | TIPO : |  |  | CP V-ARI
RELATÓRIO DE ENSAIOS DE CIMENTO | [18 empty] | PERÍODO : |  | 2013-07-01
[19 empty] | EMISSÃO : |  | 2013-09-03
| Químicos | [9 empty] | Físicos
Data | Al2O3 | SiO2 | Fe2O3 | CaO | MgO | SO3 | Perda | CaO | Resíd. | Equiv. | Exp. | Tempo de Pega |  | Cons. | Blaine | # 200 | # 325 | Resistência à Compressão
[7 empty] | Fogo | Livre | Insol. | Alcal. | Quente | Início | Fim | Normal |  |  |  | 1 dia | 3 dias | 7 dias | 28 dias
| % | % | % | % | % | % | % | % | % | % | mm | h : min | h : min | % | cm2/g | % | % | MPa | MPa | MPa | MPa
01 | 4.29 | 18.89 | 2.7 | 59.82 | 5.23 | 2.94 | 2.81 | 2 | 0.91 | 0.75 | 1.5 | 02:50 | 03:30 | 29.3 | 4200 | 0.4 | 2.8 | 24 | 37.87 | 41.69 | 50.36
03 | 4.4 | 18.81 | 2.73 | 59.67 | 5.22 | 2.83 | 2.55 | 1.93 | 0.79 | 0.73 | 1.5 | 02:50 | 03:30 | 29.1 | 4130 | 0.5 | 2.8 | 23.14 | 37.99 | 42.51 | 50.46
05 | 4.4 | 19.01 | 2.75 | 59.61 | 5.06 | 2.84 | 2.41 | 1.71 | 0.91 | 0.73 | 0.5 | 02:50 | 03:30 | 29.2 | 4090 | 0.4 | 2 | 23.67 | 36.89 | 42.54 | 49.22
09 | 4.27 | 18.76 | 2.69 | 60.25 | 4.74 | 2.93 | 3.18 | 1.74 | 0.68 | 0.72 | 1 | 02:40 | 03:15 | 28.8 | 4180 | 0.4 | 3.1 | 22.48 | 37.97 | 42.79 | 50.81
11 | 4.39 | 19.21 | 2.74 | 60.1 | 4.79 | 2.88 | 2.9 | 1.49 | 0.71 | 0.73 | 0 | 02:50 | 03:30 | 29.2 | 4080 | 0.3 | 2 | 22.87 | 37.3 | 43.21 | 50.57
15 | 4.46 | 19.17 | 2.8 | 60.38 | 4.84 | 2.81 | 2.52 | 1.15 | 0.58 | 0.73 | 0 | 02:40 | 03:00 | 28.8 | 3910 | 0.2 | 1.5 | 24.13 | 38.07 | 42.51 | 50.6
17 | 4.42 | 19.18 | 2.74 | 59.91 | 4.91 | 2.77 | 2.31 | 1.21 | 0.79 | 0.73 | 1 | 02:45 | 03:15 | 28.8 | 3930 | 0.5 | 2.2 | 22.9 | 38.44 | 42.98 | 51.2
23 | 4.52 | 19.39 | 2.77 | 59.78 | 5.02 | 2.73 | 3 | 1.6 | 0.99 | 0.73 | 0 | 02:50 | 03:30 | 29 | 4010 | 0.6 | 3.1 | 24.1 | 36.1 | 42.02 | 51
25 | 4.36 | 19.05 | 2.75 | 60.09 | 4.89 | 2.96 | 3 | 1.04 | 0.84 | 0.72 | 1 | 02:50 | 03:30 | 29 | 4020 | 0.4 | 2.6 | 22.92 | 36.33 | 43.58 | 50.5
29 | 4.47 | 19.24 | 2.8 | 60.6 | 4.95 | 2.7 | 2.92 | 1.4 | 0.62 | 0.7 | 0.5 | 02:40 | 03:15 | 28.8 | 4110 | 0.3 | 2.4 | 22.82 | 37.36 | 43.54 | 49
31 | 4.47 | 19.14 | 2.79 | 60.34 | 4.96 | 2.77 | 2.63 | 1.18 | 0.62 | 0.7 | 0 | 02:45 | 03:15 | 29 | 4040 | 0.3 | 2 | 23.13 | 38.78 | 42.47 | 51.5
Média | 4.404545 | 19.07727 | 2.750909 | 60.05 | 4.964545 | 2.832727 | 2.748182 | 1.495455 | 0.7672727 | 0.7245455 | 0.6363636 | 2:46 | 3:22 | 29 | 4063.636 | 0.3909091 | 2.409091 | 23.28727 | 37.55455 | 42.71273 | 50.5
Sd | 0.07659812 | 0.1942725 | 0.03700123 | 0.3198437 | 0.1590826 | 0.08718841 | 0.2795288 | 0.3281879 | 0.1363885 | 0.01439697 | 0.5954372 | 0:05 | 0:10 | 0.1843909 | 92.98094 | 0.1136182 | 0.5166325 | 0.5831482 | 0.8469163 | 0.5880492 | 0.7
Min | 4.27 | 18.76 | 2.69 | 59.61 | 4.74 | 2.7 | 2.31 | 1.04 | 0.58 | 0.7 | 0 | 2:40 | 3:00 | 28.8 | 3910 | 0.2 | 1.5 | 22.48 | 36.1 | 41.69 | 49
Max | 4.52 | 19.39 | 2.8 | 60.6 | 5.23 | 2.96 | 3.18 | 2 | 0.99 | 0.75 | 1.5 | 2:50 | 3:30 | 29.3 | 4200 | 0.6 | 3.1 | 24.13 | 38.78 | 43.58 | 51.5
Obs.: | A Resistência à Compressão aos 28 dias do CP V-ARI é regida pela NBR 5733,
a qual não estabelece valor mínimo.
A massa específica média do CP V-ARI ITAMBÉ é 3,12 g/cm3 (NBR NM 23).
As datas do relatório se referem ao dia de expedição do cimento.
carimbo/assinatura
[18 empty] | 1° | 3 | 7 | 28
[17 empty] | Valores Mínimos - NBR 5733 | 14 | 24 | 34
[17 empty] | Valores Médios CP V-ARI ITAMBÉ | 23.28727 | 37.55455 | 42.71273 | 50.5

## CP V-RS
[9 empty] | TIPO : |  |  | CP V-ARI RS
RELATÓRIO DE ENSAIOS DE CIMENTO | [18 empty] | PERÍODO : |  | 2013-07-01
[19 empty] | EMISSÃO : |  | 2013-09-03
| Químicos | [9 empty] | Físicos
Data | Al2O3 | SiO2 | Fe2O3 | CaO | MgO | SO3 | Perda | CaO | Resíd. | Equiv. | Exp. | Tempo de Pega |  | Cons. | Blaine | # 200 | # 325 | Resistência à Compressão
[7 empty] | Fogo | Livre | Insol. | Alcal. | Quente | Início | Fim | Normal |  |  |  | 1 dia | 3 dias | 7 dias | 28 dias
| % | % | % | % | % | % | % | % | % | % | mm | h : min | h : min | % | cm2/g | % | % | MPa | MPa | MPa | MPa
02 | 6.09 | 22.01 | 3.22 | 55.38 | 4.83 | 2.83 | 3.36 | 2.05 | 9.75 | 0.75 | 1 | 02:50 | 03:30 | 29.4 | 4660 | 0.5 | 2.7 | 22.23 | 35.97 | 41.37 | 50.46
04 | 6.54 | 22.44 | 3.41 | 53.91 | 4.81 | 2.81 | 3.16 | 1.43 | 10.95 | 0.79 | 0 | 03:10 | 03:45 | 29.1 | 4630 | 0.7 | 2.4 | 20.16 | 35.38 | 41.26 | 50.96
08 | 6.19 | 22.04 | 3.36 | 54.91 | 4.19 | 2.71 | 3.2 | 1.51 | 9.97 | 0.76 | 0 | 03:00 | 03:30 | 29.3 | 4750 | 0.5 | 2.1 | 22.39 | 36.89 | 42.37 | 50.89
10 | 6.15 | 22.1 | 3.34 | 55.95 | 3.83 | 2.79 | 3.41 | 1.6 | 10.92 | 0.76 | 0 | 02:20 | 03:00 | 28.4 | 4690 | 0.4 | 3 | 22.93 | 37.56 | 42.56 | 51.61
12 | 6.52 | 22.69 | 3.38 | 54.83 | 4.03 | 2.72 | 3.79 | 1.46 | 10.53 | 0.77 | 0 | 02:25 | 03:00 | 28.4 | 4770 | 0.7 | 3 | 21.45 | 34.03 | 40.81 | 50.3
16 | 6.28 | 22.54 | 3.41 | 55.14 | 4.29 | 2.88 | 3.7 | 1.46 | 10.1 | 0.74 | 1 | 02:30 | 03:00 | 28.4 | 4660 | 0.3 | 2.4 | 23 | 34.83 | 40.44 | 50.1
18 | 6.1 | 22.32 | 3.32 | 55.65 | 4.73 | 2.85 | 3.7 | 1.15 | 9.57 | 0.74 | 0 | 02:30 | 03:00 | 28.6 | 4630 | 0.5 | 2.8 | 21.92 | 36.26 | 40.98 | 50.1
22 | 6.39 | 22.36 | 3.41 | 54.63 | 4.72 | 2.77 | 3.55 | 0.79 | 10.42 | 0.76 | 0 | 02:40 | 03:15 | 28.4 | 4600 | 0.5 | 3 | 20.44 | 35.21 | 40.3 | 49.9
24 | 6.39 | 22.42 | 3.51 | 53.83 | 4.02 | 2.68 | 3.15 | 1.29 | 10.87 | 0.77 | 0 | 03:15 | 04:00 | 29 | 4610 | 0.7 | 1.9 | 22.1 | 35.01 | 41.55 | 49.2
26 | 6.66 | 22.9 | 3.59 | 54.74 | 4.15 | 2.82 | 3.2 | 1.01 | 10.86 | 0.79 | 1 | 02:55 | 03:30 | 29 | 4710 | 0.6 | 2 | 21.66 | 35.26 | 42.43 | 50.7
30 | 6.38 | 22.28 | 3.44 | 55.11 | 4.84 | 2.65 | 3.16 | 1.18 | 10.2 | 0.76 | 0 | 03:15 | 03:45 | 29 | 4620 | 0.9 | 2.9 | 21.41 | 35.52 | 41.13 | 50.6
Média | 6.335455 | 22.37273 | 3.399091 | 54.91636 | 4.403636 | 2.773636 | 3.398182 | 1.357273 | 10.37636 | 0.7627273 | 0.2727273 | 2:48 | 3:23 | 28.81818 | 4666.364 | 0.5727273 | 2.563636 | 21.79 | 35.62909 | 41.38182 | 50.4
Sd | 0.1906496 | 0.2723267 | 0.09720643 | 0.6498196 | 0.3850525 | 0.07419875 | 0.2477829 | 0.3331393 | 0.4942524 | 0.01678744 | 0.4670994 | 0:20 | 0:22 | 0.3868286 | 57.14416 | 0.1678744 | 0.4225464 | 0.9047983 | 0.9898127 | 0.7820335 | 0.7
Min | 6.09 | 22.01 | 3.22 | 53.83 | 3.83 | 2.65 | 3.15 | 0.79 | 9.57 | 0.74 | 0 | 2:20 | 3:00 | 28.4 | 4600 | 0.3 | 1.9 | 20.16 | 34.03 | 40.3 | 49.2
Max | 6.66 | 22.9 | 3.59 | 55.95 | 4.84 | 2.88 | 3.79 | 2.05 | 10.95 | 0.79 | 1 | 3:15 | 4:00 | 29.4 | 4770 | 0.9 | 3 | 23 | 37.56 | 42.56 | 51.61
Obs.: | A Resistência à Compressão aos 28 dias do CP V-ARI RS é regida pela NBR 5733,
que não estabelece valor mínimo para esta idade.
A massa específica média do CP V-ARI RS ITAMBÉ é 3,00 g/cm3 (NBR NM 23).
As datas do relatório se referem ao dia de expedição do cimento.
carimbo/assinatura
[18 empty] | 1° | 3 | 7 | 28
[17 empty] | Valores Mínimos - NBR 5737 | 11 | 24 | 34
[17 empty] | Valores Médios CP V-ARI RS ITAMBÉ | 21.79 | 35.62909 | 41.38182 | 50.4