## CP II-F
[9 empty] | TIPO / CLASSE : |  |  | CP II-F-32
RELATÓRIO DE ENSAIOS DE CIMENTO | [18 empty] | PERÍODO : |  | 2014-02-01
[19 empty] | EMISSÃO : |  | 2014-04-01
| Químicos | [9 empty] | Físicos
Data | Al2O3 | SiO2 | Fe2O3 | CaO | MgO | SO3 | Perda | CaO | Resíd. | Equiv. | Exp. | Tempo de Pega |  | Cons. | Blaine | # 200 | # 325 | Resistência à Compressão
[7 empty] | Fogo | Livre | Insol. | Alcal. | Quente | Início | Fim | Normal |  |  |  | 1 dia | 3 dias | 7 dias | 28 dias
| % | % | % | % | % | % | % | % | % | % | mm | h : min | h : min | % | cm2/g | % | % | MPa | MPa | MPa | MPa
03 | 4.54 | 18.75 | 2.77 | 60.46 | 4.64 | 2.62 | 4.99 | 0.93 | 1.05 | 0.64 | 0.5 | 03:15 | 04:00 | 26.7 | 3280 | 1.9 | 11.9 | 14.93 | 30.8 | 33.91 | 42.86
05 | 4.32 | 18.53 | 2.76 | 60.26 | 4.73 | 2.75 | 4.97 | 1.04 | 0.98 | 0.64 | 0.5 | 03:15 | 04:00 | 26.9 | 3260 | 1.8 | 10.9 | 14.46 | 30.24 | 33.95 | 41.93
07 | 4.42 | 18.68 | 2.79 | 60.05 | 5.03 | 2.7 | 4.79 | 1.15 | 1.53 | 0.62 | 0.5 | 03:15 | 04:00 | 27.1 | 3390 | 1.6 | 10.2 | 15.14 | 29.1 | 35.66 | 42.06
11 | 4.39 | 18.74 | 2.84 | 60.78 | 4.72 | 2.71 | 4.7 | 0.93 | 0.93 | 0.59 | 0.5 | 03:20 | 04:00 | 27.1 | 3170 | 2.6 | 13.2 | 14.22 | 29.54 | 33.92 | 42.6
13 | 4.24 | 18.4 | 2.8 | 61.01 | 4.87 | 2.64 | 4.64 | 0.84 | 1 | 0.56 | 0 | 03:25 | 04:15 | 27.1 | 3160 | 2 | 13.2 | 16.01 | 30.31 | 36.16 | 42
17 | 4.28 | 18.65 | 2.79 | 61.04 | 4.89 | 2.86 | 4.77 | 0.95 | 1.02 | 0.6 | 0.5 | 03:30 | 04:15 | 27.1 | 3190 | 1.7 | 10.8 | 14.51 | 29.71 | 34.89 | 41.7
19 | 4.67 | 18.99 | 2.86 | 60.59 | 4.95 | 2.85 | 4.74 | 1.18 | 1.18 | 0.64 | 0.5 | 03:20 | 04:00 | 27.1 | 3150 | 2.3 | 13.3 | 15.34 | 29.78 | 35.24 | 43.7
21 | 4.28 | 18.54 | 2.82 | 60.97 | 4.51 | 2.81 | 4.93 | 1.21 | 1.28 | 0.63 | 1 | 03:15 | 04:00 | 27 | 3210 | 2.4 | 13 | 16.95 | 31.3 | 35.78 | 42.6
25 | 4.3 | 18.53 | 2.79 | 60.7 | 4.63 | 2.62 | 4.69 | 1.37 | 1.22 | 0.63 | 0.5 | 03:10 | 04:00 | 27 | 3210 | 3.3 | 12.2 | 15.82 | 28.9 | 34.21 | 42.3
27 | 4.38 | 18.72 | 2.76 | 60.91 | 4.74 | 2.79 | 4.65 | 1.21 | 1.35 | 0.63 | 1 | 03:10 | 04:00 | 27 | 3210 | 2.7 | 14.2 | 14.37 | 30.82 | 35.1 | 42.2
Média | 4.382 | 18.653 | 2.798 | 60.677 | 4.771 | 2.735 | 4.787 | 1.081 | 1.154 | 0.618 | 0.55 | 3:18 | 4:03 | 27.01 | 3223 | 2.23 | 12.29 | 15.175 | 30.05 | 34.882 | 42.4
Sd | 0.1337327 | 0.1642525 | 0.0332666 | 0.3359249 | 0.1610693 | 0.09131752 | 0.1312377 | 0.1679583 | 0.1925386 | 0.0265832 | 0.2838231 | 0:06 | 0:06 | 0.1286684 | 71.65504 | 0.5334375 | 1.312716 | 0.8734256 | 0.7813948 | 0.844009 | 0.6
Min | 4.24 | 18.4 | 2.76 | 60.05 | 4.51 | 2.62 | 4.64 | 0.84 | 0.93 | 0.56 | 0 | 3:10 | 4:00 | 26.7 | 3150 | 1.6 | 10.2 | 14.22 | 28.9 | 33.91 | 41.7
Max | 4.67 | 18.99 | 2.86 | 61.04 | 5.03 | 2.86 | 4.99 | 1.37 | 1.53 | 0.64 | 1 | 3:30 | 4:15 | 27.1 | 3390 | 3.3 | 14.2 | 16.95 | 31.3 | 36.16 | 43.7
Obs.: | A Norma da ABNT não prevê a determinação da Resistência à Compressão a um dia para o CP II-F-32.
A massa específica média do CP II-F-32 ITAMBÉ é 3,11 g/cm3 (NBR NM 23).
As datas do relatório se referem ao dia de expedição do cimento.
carimbo/assinatura
[18 empty] | 1° | 3 | 7 | 28
[17 empty] | Valores Mínimos - NBR 11578 |  | 10 | 20 | 32
[17 empty] | Valores Médios CP II-F-32 ITAMBÉ | 15.175 | 30.05 | 34.882 | 42.4

## CP II-Z
[9 empty] | TIPO / CLASSE : |  |  | CP II-Z-32
RELATÓRIO DE ENSAIOS DE CIMENTO | [18 empty] | PERÍODO : |  | 2014-02-01
[19 empty] | EMISSÃO : |  | 2014-04-01
| Químicos | [9 empty] | Físicos
Data | Al2O3 | SiO2 | Fe2O3 | CaO | MgO | SO3 | Perda | CaO | Resíd. | Equiv. | Exp. | Tempo de Pega |  | Cons. | Blaine | # 200 | # 325 | Resistência à Compressão
[7 empty] | Fogo | Livre | Insol. | Alcal. | Quente | Início | Fim | Normal |  |  |  | 1 dia | 3 dias | 7 dias | 28 dias
| % | % | % | % | % | % | % | % | % | % | mm | h : min | h : min | % | cm2/g | % | % | MPa | MPa | MPa | MPa
04 | 6.64 | 22.51 | 3.16 | 52.54 | 4.3 | 2.79 | 5.2 | 1.09 | 11.92 | 0.8 | 1 | 03:30 | 04:15 | 27.1 | 3730 | 2.8 | 13.8 | 11.85 | 26.31 | 31.97 | 42.02
06 | 6.68 | 22.43 | 3.18 | 52.57 | 4.39 | 2.79 | 5.12 | 0.81 | 12.24 | 0.78 | 0.5 | 03:15 | 04:00 | 27.2 | 3740 | 2.9 | 13.2 | 11.87 | 26.97 | 32.37 | 42.19
10 | 6.9 | 22.45 | 3.16 | 52.68 | 4.05 | 2.82 | 4.97 | 1.12 | 12.26 | 0.75 | 1 | 03:15 | 04:00 | 27.8 | 3770 | 2.4 | 11.6 | 12.29 | 27.63 | 33.63 | 41
12 | 6.63 | 22.32 | 3.15 | 53.41 | 4.34 | 2.76 | 5.02 | 0.98 | 11.7 | 0.77 | 0.5 | 03:15 | 04:00 | 27.2 | 3630 | 2.9 | 13.2 | 12.97 | 26.61 | 33.62 | 41.7
14 | 6.89 | 22.59 | 3.24 | 52.61 | 4.29 | 2.86 | 5.02 | 0.81 | 11.94 | 0.76 | 0.5 | 03:25 | 04:00 | 27.2 | 3780 | 3.3 | 13.5 | 13.16 | 29.75 | 34.5 | 42.7
18 | 6.94 | 22.91 | 3.2 | 53.49 | 3.86 | 2.78 | 4.91 | 1.4 | 12.42 | 0.77 | 0.5 | 03:25 | 04:00 | 26.8 | 3730 | 4 | 14 | 10.99 | 24.38 | 30.69 | 40.6
20 | 6.77 | 22.49 | 3.22 | 52.9 | 4.09 | 2.69 | 5.04 | 1.57 | 12.35 | 0.78 | 0.5 | 03:05 | 03:45 | 27.4 | 3600 | 2.9 | 13.8 | 12.98 | 26.03 | 33.04 | 42.8
24 | 6.82 | 22.24 | 3.08 | 52.44 | 4.19 | 2.86 | 5.04 | 1.23 | 12.42 | 0.8 | 0.5 | 03:10 | 04:00 | 27.9 | 3760 | 3.1 | 13.9 | 14.08 | 28.03 | 33.72 | 42.2
26 | 6.65 | 22 | 3.02 | 52.52 | 4.08 | 2.83 | 4.87 | 1.15 | 12.05 | 0.8 | 0.5 | 03:25 | 04:00 | 27.3 | 3680 | 3.2 | 13.3 | 13.7 | 28.08 | 33.22 | 42.5
28 | 6.73 | 22.12 | 3.13 | 52.74 | 3.95 | 2.73 | 4.84 | 0.98 | 12.27 | 0.77 | 0.5 | 02:50 | 03:30 | 27.5 | 3600 | 2.5 | 13 | 14.2 | 27.49 | 34.12 | 42.8
Média | 6.765 | 22.406 | 3.154 | 52.79 | 4.154 | 2.791 | 5.003 | 1.114 | 12.157 | 0.778 | 0.6 | 3:16 | 3:57 | 27.34 | 3702 | 3 | 13.33 | 12.809 | 27.128 | 33.088 | 42
Sd | 0.1169283 | 0.2560035 | 0.06552353 | 0.3711544 | 0.176333 | 0.05466057 | 0.1104586 | 0.2417161 | 0.2425352 | 0.0175119 | 0.2108185 | 0:12 | 0:12 | 0.3272783 | 69.57011 | 0.4496913 | 0.6976946 | 1.04892 | 1.441348 | 1.133851 | 0.8
Min | 6.63 | 22 | 3.02 | 52.44 | 3.86 | 2.69 | 4.84 | 0.81 | 11.7 | 0.75 | 0.5 | 2:50 | 3:30 | 26.8 | 3600 | 2.4 | 11.6 | 10.99 | 24.38 | 30.69 | 40.6
Max | 6.94 | 22.91 | 3.24 | 53.49 | 4.39 | 2.86 | 5.2 | 1.57 | 12.42 | 0.8 | 1 | 3:30 | 4:15 | 27.9 | 3780 | 4 | 14 | 14.2 | 29.75 | 34.5 | 42.8
Obs.: | A Norma da ABNT não prevê a determinação da Resistência à Compressão a um dia para o CP II-Z-32.
A massa específica média do CP II-Z-32 ITAMBÉ é 2,96 g/cm3 (NBR NM 23).
As datas do relatório se referem ao dia de expedição do cimento.
carimbo/assinatura
[18 empty] | 1° | 3 | 7 | 28
[17 empty] | Valores Mínimos - NBR 11578 |  | 10 | 20 | 32
[17 empty] | Valores Médios CP II-Z-32 ITAMBÉ | 12.809 | 27.128 | 33.088 | 42

## CP IV
[9 empty] | TIPO / CLASSE : |  |  | CP IV-32
RELATÓRIO DE ENSAIOS DE CIMENTO | [18 empty] | PERÍODO : |  | 2014-02-01
[19 empty] | EMISSÃO : |  | 2014-04-01
| Químicos | [9 empty] | Físicos
Data | Al2O3 | SiO2 | Fe2O3 | CaO | MgO | SO3 | Perda | CaO | Resíd. | Equiv. | Exp. | Tempo de Pega |  | Cons. | Blaine | # 200 | # 325 | Resistência à Compressão
[7 empty] | Fogo | Livre | Insol. | Alcal. | Quente | Início | Fim | Normal |  |  |  | 1 dia | 3 dias | 7 dias | 28 dias
| % | % | % | % | % | % | % | % | % | % | mm | h : min | h : min | % | cm2/g | % | % | MPa | MPa | MPa | MPa
03 | 10.13 | 28.97 | 3.7 | 44.07 | 3.78 | 2.38 | 3.52 | 0.64 | 25.27 | 1.16 | 0 | 03:05 | 03:45 | 29.8 | 4360 | 0.5 | 3.3 | 14.52 | 27.8 | 32.58 | 44.17
05 | 9.93 | 28.35 | 3.62 | 44.64 | 3.46 | 2.45 | 3.33 | 1.01 | 24.83 | 1.12 | 0.5 | 03:30 | 04:00 | 30.6 | 4290 | 0.5 | 2.6 | 14.79 | 28.55 | 32.27 | 42.98
07 | 10.16 | 28.82 | 3.65 | 44.16 | 3.33 | 2.36 | 3.28 | 0.9 | 25.58 | 1.13 | 1 | 03:40 | 04:15 | 30.6 | 4360 | 0.6 | 2.4 | 15.48 | 29.36 | 35.59 | 43.69
11 | 10.5 | 28.44 | 3.62 | 44.35 | 3.65 | 2.5 | 3.3 | 1.04 | 25.8 | 1.09 | 1 | 03:40 | 04:15 | 30.6 | 4410 | 0.7 | 3.3 | 14.45 | 27.17 | 34.74 | 42.5
13 | 10.25 | 28.78 | 3.66 | 44.19 | 3.63 | 2.53 | 3.22 | 0.84 | 25.8 | 1.09 | 0.5 | 03:35 | 04:15 | 30.6 | 4320 | 0.6 | 3.3 | 13.6 | 28.02 | 34.95 | 43.7
17 | 10.35 | 29.22 | 3.72 | 44.89 | 3.68 | 2.54 | 3.36 | 0.76 | 25.55 | 1.1 | 1 | 03:45 | 04:30 | 30.6 | 4390 | 0.6 | 3.6 | 14.82 | 29.14 | 35.48 | 43.5
19 | 10.33 | 28.95 | 3.7 | 44.13 | 3.52 | 2.51 | 3.02 | 0.95 | 26.11 | 1.09 | 0.5 | 03:45 | 04:30 | 30.6 | 4320 | 0.7 | 3.4 | 15.23 | 28.31 | 35.08 | 42.8
21 | 10.23 | 28.69 | 3.7 | 44.95 | 3.58 | 2.5 | 3.39 | 0.93 | 25.73 | 1.11 | 1 | 03:40 | 04:15 | 30.4 | 4300 | 0.5 | 2.9 | 15.06 | 28.9 | 35.01 | 42.8
25 | 10.33 | 28.47 | 3.62 | 44.23 | 3.55 | 2.45 | 3.2 | 1.12 | 26.1 | 1.11 | 1 | 03:20 | 04:00 | 30.4 | 4300 | 0.7 | 3.7 | 14.82 | 28.28 | 34.37 | 43
27 | 10.14 | 28.48 | 3.63 | 45.06 | 3.85 | 2.51 | 3.19 | 1.09 | 25.9 | 1.13 | 0.5 | 03:25 | 04:00 | 30.4 | 4300 | 0.6 | 4 | 15.8 | 28.72 | 34.09 | 43.2
Média | 10.235 | 28.717 | 3.662 | 44.467 | 3.603 | 2.473 | 3.281 | 0.928 | 25.667 | 1.113 | 0.7 | 3:33 | 4:11 | 30.46 | 4335 | 0.6 | 3.25 | 14.857 | 28.425 | 34.416 | 43.2
Sd | 0.156507 | 0.2819003 | 0.03966527 | 0.3809068 | 0.1514412 | 0.06183311 | 0.1352734 | 0.1500222 | 0.388274 | 0.02263233 | 0.3496029 | 0:13 | 0:14 | 0.2503331 | 42.22953 | 0.08164966 | 0.4927248 | 0.6077472 | 0.6563917 | 1.14401 | 0.5
Min | 9.93 | 28.35 | 3.62 | 44.07 | 3.33 | 2.36 | 3.02 | 0.64 | 24.83 | 1.09 | 0 | 3:05 | 3:45 | 29.8 | 4290 | 0.5 | 2.4 | 13.6 | 27.17 | 32.27 | 42.5
Max | 10.5 | 29.22 | 3.72 | 45.06 | 3.85 | 2.54 | 3.52 | 1.12 | 26.11 | 1.16 | 1 | 3:45 | 4:30 | 30.6 | 4410 | 0.7 | 4 | 15.8 | 29.36 | 35.59 | 44.17
Obs.: | A Norma da ABNT não prevê a determinação da Resistência à Compressão a um dia para o CP IV-32.
A massa específica média do CP IV-32 ITAMBÉ é 2,83 g/cm3 (NBR NM 23).
As datas do relatório se referem ao dia de expedição do cimento.
carimbo/assinatura
[18 empty] | 1° | 3 | 7 | 28
[17 empty] | Valores Mínimos - NBR 5736 |  | 10 | 20 | 32
[17 empty] | Valores Médios CP IV-32 ITAMBÉ | 14.857 | 28.425 | 34.416 | 43.2

## CP V
[9 empty] | TIPO : |  |  | CP V-ARI
RELATÓRIO DE ENSAIOS DE CIMENTO | [18 empty] | PERÍODO : |  | 2014-02-01
[19 empty] | EMISSÃO : |  | 2014-04-01
| Químicos | [9 empty] | Físicos
Data | Al2O3 | SiO2 | Fe2O3 | CaO | MgO | SO3 | Perda | CaO | Resíd. | Equiv. | Exp. | Tempo de Pega |  | Cons. | Blaine | # 200 | # 325 | Resistência à Compressão
[7 empty] | Fogo | Livre | Insol. | Alcal. | Quente | Início | Fim | Normal |  |  |  | 1 dia | 3 dias | 7 dias | 28 dias
| % | % | % | % | % | % | % | % | % | % | mm | h : min | h : min | % | cm2/g | % | % | MPa | MPa | MPa | MPa
04 | 4.38 | 19.12 | 2.84 | 60.77 | 4.62 | 2.79 | 3.07 | 0.56 | 0.56 | 0.63 | 0.5 | 02:35 | 03:15 | 29 | 4200 | 0.3 | 2.7 | 22.43 | 38.13 | 42.53 | 51.24
06 | 4.38 | 18.75 | 2.83 | 59.98 | 5.06 | 2.81 | 3.23 | 1.04 | 0.56 | 0.62 | 0.5 | 03:00 | 03:30 | 29 | 4190 | 0.3 | 2.8 | 23.18 | 37.09 | 42.52 | 50.05
10 | 4.44 | 18.83 | 2.79 | 60.41 | 4.91 | 2.89 | 3.26 | 1.01 | 0.61 | 0.58 | 0.5 | 02:35 | 03:15 | 28.8 | 4180 | 0.3 | 2.5 | 23.1 | 38.79 | 42.79 | 51.35
12 | 4.29 | 18.76 | 2.79 | 60.46 | 4.85 | 2.86 | 3.08 | 1.21 | 0.79 | 0.58 | 1 | 02:40 | 03:30 | 28.8 | 4230 | 0.3 | 2.3 | 23.36 | 39.03 | 43.38 | 51.1
14 | 4.41 | 19.07 | 2.83 | 60.42 | 4.77 | 3.02 | 3.16 | 0.98 | 0.7 | 0.61 | 1 | 02:25 | 03:00 | 29 | 4210 | 0.3 | 2.5 | 24.79 | 41.12 | 44.01 | 51.2
18 | 4.46 | 19.13 | 2.84 | 60.61 | 5.08 | 2.9 | 2.99 | 1.04 | 0.63 | 0.6 | 1 | 02:10 | 03:00 | 29.2 | 4270 | 0.2 | 2 | 25.31 | 39.52 | 42.45 | 51.1
20 | 4.36 | 18.87 | 2.81 | 60.79 | 4.95 | 2.93 | 2.89 | 1.6 | 0.74 | 0.6 | 0.5 | 02:05 | 02:45 | 29.2 | 4190 | 0.3 | 2.4 | 24.75 | 39.89 | 42.93 | 51
24 | 4.34 | 18.96 | 2.78 | 60.14 | 5.46 | 2.92 | 2.81 | 1.46 | 0.76 | 0.64 | 0.5 | 02:35 | 03:15 | 29.2 | 4080 | 0.4 | 2.9 | 24.2 | 37.88 | 44.1 | 51.3
26 | 4.34 | 19.02 | 2.77 | 60.5 | 5.28 | 2.86 | 2.59 | 1.12 | 0.69 | 0.64 | 0.5 | 02:35 | 03:15 | 29.2 | 4010 | 0.4 | 2.6 | 23.27 | 38.54 | 42.44 | 51.3
28 | 4.29 | 18.96 | 2.77 | 60.29 | 4.94 | 2.83 | 2.8 | 1.12 | 0.83 | 0.62 | 0.5 | 02:25 | 03:00 | 28.8 | 4020 | 0.4 | 1.8 | 23.32 | 37.96 | 41.85 | 51.4
Média | 4.369 | 18.947 | 2.805 | 60.437 | 4.992 | 2.881 | 2.988 | 1.114 | 0.687 | 0.612 | 0.65 | 2:31 | 3:11 | 29.02 | 4158 | 0.32 | 2.45 | 23.771 | 38.795 | 42.9 | 51.1
Sd | 0.05724218 | 0.1404793 | 0.02838231 | 0.2559536 | 0.2434383 | 0.06707376 | 0.2140509 | 0.2812354 | 0.094757 | 0.0220101 | 0.2415229 | 0:16 | 0:14 | 0.175119 | 89.29352 | 0.06324555 | 0.3439961 | 0.9291866 | 1.161142 | 0.7236789 | 0.4
Min | 4.29 | 18.75 | 2.77 | 59.98 | 4.62 | 2.79 | 2.59 | 0.56 | 0.56 | 0.58 | 0.5 | 2:05 | 2:45 | 28.8 | 4010 | 0.2 | 1.8 | 22.43 | 37.09 | 41.85 | 50.05
Max | 4.46 | 19.13 | 2.84 | 60.79 | 5.46 | 3.02 | 3.26 | 1.6 | 0.83 | 0.64 | 1 | 3:00 | 3:30 | 29.2 | 4270 | 0.4 | 2.9 | 25.31 | 41.12 | 44.1 | 51.35
Obs.: | A Resistência à Compressão aos 28 dias do CP V-ARI é regida pela NBR 5733,
a qual não estabelece valor mínimo.
A massa específica média do CP V-ARI ITAMBÉ é 3,12 g/cm3 (NBR NM 23).
As datas do relatório se referem ao dia de expedição do cimento.
carimbo/assinatura
[18 empty] | 1° | 3 | 7 | 28
[17 empty] | Valores Mínimos - NBR 5733 | 14 | 24 | 34
[17 empty] | Valores Médios CP V-ARI ITAMBÉ | 23.771 | 38.795 | 42.9 | 51.1

## CP V-RS
[9 empty] | TIPO : |  |  | CP V-ARI RS
RELATÓRIO DE ENSAIOS DE CIMENTO | [18 empty] | PERÍODO : |  | 2014-02-01
[19 empty] | EMISSÃO : |  | 2014-04-01
| Químicos | [9 empty] | Físicos
Data | Al2O3 | SiO2 | Fe2O3 | CaO | MgO | SO3 | Perda | CaO | Resíd. | Equiv. | Exp. | Tempo de Pega |  | Cons. | Blaine | # 200 | # 325 | Resistência à Compressão
[7 empty] | Fogo | Livre | Insol. | Alcal. | Quente | Início | Fim | Normal |  |  |  | 1 dia | 3 dias | 7 dias | 28 dias
| % | % | % | % | % | % | % | % | % | % | mm | h : min | h : min | % | cm2/g | % | % | MPa | MPa | MPa | MPa
03 | 6.31 | 22.36 | 3.23 | 54.41 | 4.61 | 2.86 | 3.19 | 1.63 | 10.13 | 0.82 | 0 | 03:10 | 04:00 | 30.2 | 4790 | 0.6 | 1.9 | 20.98 | 36.33 | 42.98 | 50.37
05 | 6.65 | 22.87 | 3.36 | 54.39 | 4.65 | 2.8 | 3.14 | 1.4 | 11.7 | 0.82 | 1 | 03:30 | 04:00 | 30.2 | 4760 | 0.5 | 1.7 | 21.26 | 37.09 | 41.35 | 50.16
07 | 7.04 | 23.1 | 3.45 | 51.82 | 4.48 | 2.82 | 3.26 | 1.26 | 13.57 | 0.83 | 0.5 | 03:00 | 03:30 | 30.4 | 4790 | 0.3 | 1.8 | 19.77 | 36.62 | 41.69 | 51.18
11 | 6.54 | 22.98 | 3.26 | 54.19 | 4.43 | 2.92 | 2.98 | 1.26 | 11.79 | 0.77 | 1 | 03:20 | 04:00 | 30.4 | 4770 | 0.6 | 1.9 | 21.65 | 37.07 | 41.14 | 50.8
13 | 6.64 | 22.91 | 3.35 | 54.76 | 4.35 | 2.89 | 3.11 | 1.26 | 11.53 | 0.78 | 0.5 | 03:25 | 04:00 | 30.6 | 4780 | 0.6 | 1.9 | 21.19 | 36.15 | 41.84 | 51.1
17 | 6.61 | 22.94 | 3.34 | 54.56 | 3.86 | 2.78 | 3.12 | 1.35 | 11.59 | 0.8 | 0.5 | 03:15 | 04:00 | 30.6 | 4760 | 0.5 | 1.9 | 21.18 | 36.07 | 42.02 | 50.7
19 | 6.41 | 22.57 | 3.21 | 55.66 | 4.26 | 2.89 | 3.11 | 1.23 | 10.7 | 0.81 | 1 | 03:10 | 04:00 | 29.6 | 4640 | 0.6 | 2.4 | 20.77 | 36.85 | 42.67 | 51.2
21 | 6.55 | 22.64 | 3.28 | 55.18 | 4.37 | 2.82 | 3.3 | 1.01 | 10.95 | 0.82 | 0.5 | 03:05 | 03:30 | 29.6 | 4580 | 0.7 | 3.3 | 22.39 | 37.64 | 42.73 | 51.3
25 | 6.4 | 22.43 | 3.19 | 54.33 | 5.19 | 2.85 | 3.09 | 1.54 | 12.18 | 0.84 | 1 | 02:50 | 03:30 | 29.8 | 4680 | 0.5 | 2.1 | 20.57 | 34.56 | 41.65 | 50.5
27 | 6.49 | 22.63 | 3.34 | 54.61 | 4.88 | 2.67 | 2.98 | 0.95 | 11.36 | 0.83 | 0 | 03:10 | 04:00 | 29.8 | 4540 | 0.5 | 2.5 | 20.48 | 36.46 | 41.42 | 50.4
Média | 6.564 | 22.743 | 3.301 | 54.391 | 4.508 | 2.83 | 3.128 | 1.289 | 11.55 | 0.812 | 0.6 | 3:12 | 3:51 | 30.12 | 4709 | 0.54 | 2.14 | 21.024 | 36.484 | 41.949 | 50.8
Sd | 0.200898 | 0.2504241 | 0.08089087 | 1.005545 | 0.3599938 | 0.07133645 | 0.1037947 | 0.2092553 | 0.9246261 | 0.02250926 | 0.3944053 | 0:12 | 0:14 | 0.3910101 | 93.02927 | 0.1074968 | 0.4812022 | 0.7076126 | 0.830558 | 0.6376424 | 0.4
Min | 6.31 | 22.36 | 3.19 | 51.82 | 3.86 | 2.67 | 2.98 | 0.95 | 10.13 | 0.77 | 0 | 2:50 | 3:30 | 29.6 | 4540 | 0.3 | 1.7 | 19.77 | 34.56 | 41.14 | 50.16
Max | 7.04 | 23.1 | 3.45 | 55.66 | 5.19 | 2.92 | 3.3 | 1.63 | 13.57 | 0.84 | 1 | 3:30 | 4:00 | 30.6 | 4790 | 0.7 | 3.3 | 22.39 | 37.64 | 42.98 | 51.3
Obs.: | A Resistência à Compressão aos 28 dias do CP V-ARI RS é regida pela NBR 5733,
que não estabelece valor mínimo para esta idade.
A massa específica média do CP V-ARI RS ITAMBÉ é 3,00 g/cm3 (NBR NM 23).
As datas do relatório se referem ao dia de expedição do cimento.
carimbo/assinatura
[18 empty] | 1° | 3 | 7 | 28
[17 empty] | Valores Mínimos - NBR 5737 | 11 | 24 | 34
[17 empty] | Valores Médios CP V-ARI RS ITAMBÉ | 21.024 | 36.484 | 41.949 | 50.8