## CP II-F
[9 empty] | TIPO / CLASSE : |  |  | CP II-F-32
RELATÓRIO DE ENSAIOS DE CIMENTO | [18 empty] | PERÍODO : |  | 2014-04-01
[19 empty] | EMISSÃO : |  | 2014-11-24
| Químicos | [9 empty] | Físicos
Data | Al2O3 | SiO2 | Fe2O3 | CaO | MgO | SO3 | Perda | CaO | Resíd. | Equiv. | Exp. | Tempo de Pega |  | Cons. | Blaine | # 200 | # 325 | Resistência à Compressão
[7 empty] | Fogo | Livre | Insol. | Alcal. | Quente | Início | Fim | Normal |  |  |  | 1 dia | 3 dias | 7 dias | 28 dias
| % | % | % | % | % | % | % | % | % | % | mm | h : min | h : min | % | cm2/g | % | % | MPa | MPa | MPa | MPa
01 | 4.37 | 19.05 | 2.7 | 60.6 | 4.9 | 2.76 | 4.74 | 0.7 | 1.07 | 0.8 | 0 | 03:00 | 03:45 | 27.3 | 3050 | 3 | 13.4 | 15.65 | 30.8 | 37.59 | 44.01
03 | 4.44 | 18.97 | 2.76 | 61.08 | 4.85 | 2.68 | 4.96 | 0.79 | 1.29 | 0.62 | 0 | 03:10 | 04:00 | 27.3 | 3140 | 2.4 | 11.7 | 15.7 | 28.38 | 35.89 | 44
07 | 4.43 | 19.32 | 2.69 | 60.87 | 4.69 | 2.75 | 4.87 | 0.84 | 0.96 | 0.82 | 0 | 03:15 | 04:00 | 26.7 | 3070 | 2.7 | 12.4 | 15 | 29.74 | 35.41 | 42.4
09 | 4.34 | 19.14 | 2.7 | 60.03 | 4.66 | 2.75 | 4.74 | 0.67 | 1 | 0.77 | 0 | 03:20 | 04:00 | 26 | 3060 | 3 | 15.2 | 13.92 | 26.71 | 34.84 | 42.05
11 | 4.28 | 18.44 | 2.73 | 61.8 | 3.96 | 2.85 | 4.87 | 1.71 | 1.17 | 0.66 | 0 | 03:15 | 04:00 | 26.2 | 3010 | 3.6 | 16 | 12.65 | 28.45 | 33.67 | 41.94
15 | 4.27 | 18.43 | 2.7 | 61.16 | 4.09 | 2.8 | 5.03 | 1.01 | 1.39 | 0.6 | 0 | 03:20 | 04:00 | 26.2 | 3050 | 3 | 13.8 | 14.05 | 28.14 | 35.71 | -
17 | 4.23 | 18.29 | 2.69 | 61.68 | 4.11 | 2.82 | 4.98 | 1.18 | 1.27 | 0.61 | 0 | 03:15 | 04:00 | 26.4 | 3070 | 2.9 | 13.3 | 13.15 | 28.05 | 34.33 | -
23 | 4.26 | 18.58 | 2.64 | 61.19 | 4.66 | 2.76 | 4.6 | 1.07 | 1.22 | 0.64 | 0 | 03:10 | 04:00 | 26.6 | 3070 | 2.3 | 13.5 | 15.24 | 28.06 | 34.16 | -
25 | 4.28 | 18.62 | 2.64 | 60.91 | 4.9 | 2.85 | 4.84 | 1.23 | 1.22 | 0.66 | 0.5 | 03:05 | 04:00 | 26.5 | 3110 | 2.7 | 13.5 | 14.72 | 27.43 | 32.11 | -
29 | 4.25 | 18.41 | 2.67 | 61.44 | 5.07 | 2.85 | 4.9 | 1.23 | 1.1 | 0.63 | 0 | 03:10 | 04:00 | 26.7 | 3170 | 2.4 | 10.8 | 15.48 | 26.93 | 33.7 | -
Média | 4.315 | 18.725 | 2.692 | 61.076 | 4.589 | 2.787 | 4.853 | 1.043 | 1.169 | 0.681 | 0.05 | 3:12 | 3:59 | 26.59 | 3080 | 2.8 | 13.36 | 14.556 | 28.269 | 34.741 | 42.88
Sd | 0.07560864 | 0.3621924 | 0.03675746 | 0.5198547 | 0.3926109 | 0.05657836 | 0.1297048 | 0.3157724 | 0.1356835 | 0.08292567 | 0.1581139 | 0:06 | 0:05 | 0.4383048 | 47.14045 | 0.3887301 | 1.521111 | 1.0709 | 1.231552 | 1.508962 | 1.040937
Min | 4.23 | 18.29 | 2.64 | 60.03 | 3.96 | 2.68 | 4.6 | 0.67 | 0.96 | 0.6 | 0 | 3:00 | 3:45 | 26 | 3010 | 2.3 | 10.8 | 12.65 | 26.71 | 32.11 | 41.94
Max | 4.44 | 19.32 | 2.76 | 61.8 | 5.07 | 2.85 | 5.03 | 1.71 | 1.39 | 0.82 | 0.5 | 3:20 | 4:00 | 27.3 | 3170 | 3.6 | 16 | 15.7 | 30.8 | 37.59 | 44.01
Obs.: | A Norma da ABNT não prevê a determinação da Resistência à Compressão a um dia para o CP II-F-32.
A massa específica média do CP II-F-32 ITAMBÉ é 3,11 g/cm3 (NBR NM 23).
As datas do relatório se referem ao dia de expedição do cimento.
carimbo/assinatura
[18 empty] | 1° | 3 | 7 | 28
[17 empty] | Valores Mínimos - NBR 11578 |  | 10 | 20 | 32
[17 empty] | Valores Médios CP II-F-32 ITAMBÉ | 14.556 | 28.269 | 34.741 | 42.88

## CP II-Z
[9 empty] | TIPO / CLASSE : |  |  | CP II-Z-32
RELATÓRIO DE ENSAIOS DE CIMENTO | [18 empty] | PERÍODO : |  | 2014-04-01
[19 empty] | EMISSÃO : |  | 2014-11-24
| Químicos | [9 empty] | Físicos
Data | Al2O3 | SiO2 | Fe2O3 | CaO | MgO | SO3 | Perda | CaO | Resíd. | Equiv. | Exp. | Tempo de Pega |  | Cons. | Blaine | # 200 | # 325 | Resistência à Compressão
[7 empty] | Fogo | Livre | Insol. | Alcal. | Quente | Início | Fim | Normal |  |  |  | 1 dia | 3 dias | 7 dias | 28 dias
| % | % | % | % | % | % | % | % | % | % | mm | h : min | h : min | % | cm2/g | % | % | MPa | MPa | MPa | MPa
02 | 7.06 | 22.58 | 3.14 | 53.02 | 4.08 | 2.64 | 5.28 | 0.73 | 12.31 | 0.8 | 0.5 | 03:10 | 04:00 | 27.2 | 3440 | 2.1 | 10 | 12.34 | 28.05 | 35.05 | 42.7
04 | 6.91 | 22.68 | 3.19 | 53.27 | 3.98 | 2.67 | 4.98 | 0.87 | 12.41 | 0.79 | 0.5 | 03:20 | 04:00 | 27.4 | 3650 | 2.6 | 11.6 | 13.73 | 27.34 | 33.12 | 42.6
08 | 6.72 | 22.77 | 3.11 | 53.8 | 3.79 | 2.91 | 5.22 | 0.79 | 13.36 | 0.81 | 0.5 | 03:15 | 04:00 | 26.7 | 3610 | 3.7 | 13.6 | 14.3 | 26.13 | 32.24 | 40.78
10 | 6.69 | 22.73 | 3.09 | 53.8 | 3.8 | 2.75 | 5.01 | 0.67 | 13.7 | 0.8 | 0 | 03:20 | 04:00 | 26.8 | 3660 | 2.7 | 12.2 | 12.78 | 26.45 | 33.72 | 42.96
14 | 6.62 | 23.21 | 3.18 | 54.54 | 3.35 | 2.72 | 4.75 | 1.04 | 12.59 | 0.82 | 0.5 | 03:30 | 04:00 | 26.2 | 3490 | 4.7 | 15.6 | 10.53 | 25.42 | 29.99 | 41
16 | 6.48 | 22.33 | 3.1 | 54.24 | 3.56 | 2.83 | 5.01 | 1.12 | 12.42 | 0.84 | 0 | 03:20 | 04:00 | 26.5 | 3690 | 2.7 | 13.7 | 11.4 | 27.32 | 32.15 | -
22 | 6.61 | 22.71 | 3.12 | 54.02 | 3.66 | 2.79 | 5.03 | 1.12 | 11.91 | 0.82 | 0.5 | 03:00 | 03:30 | 26.5 | 3620 | 2.7 | 12.1 | 11.91 | 25.36 | 32.25 | -
24 | 6.8 | 23.04 | 3.14 | 53.72 | 3.8 | 2.82 | 4.74 | 1.21 | 12.99 | 0.82 | 0 | 03:00 | 03:30 | 26.7 | 3540 | 2.6 | 13.3 | 13.19 | 26.36 | 31.58 | -
28 | 6.75 | 22.49 | 3.02 | 54.11 | 4.18 | 2.82 | 4.95 | 0.98 | 10.59 | 0.84 | 0.5 | 02:50 | 03:30 | 27 | 3490 | 2.7 | 10 | 13.5 | 26.71 | 32.53 | -
30 | 6.58 | 22.16 | 2.99 | 54.39 | 4.44 | 2.8 | 4.62 | 1.21 | 10.96 | 0.83 | 0 | 02:50 | 03:30 | 27.4 | 3670 | 1.6 | 9 | 14.74 | 27.39 | 33.04 | -
Média | 6.722 | 22.67 | 3.108 | 53.891 | 3.864 | 2.775 | 4.959 | 0.974 | 12.324 | 0.817 | 0.3 | 3:10 | 3:48 | 26.84 | 3586 | 2.81 | 12.11 | 12.842 | 26.653 | 32.567 | 42
Sd | 0.1696925 | 0.3091206 | 0.06338594 | 0.4768752 | 0.3168666 | 0.08100069 | 0.2077632 | 0.1986174 | 0.9739062 | 0.01702939 | 0.2581989 | 0:14 | 0:15 | 0.4033196 | 88.84443 | 0.8478076 | 2.032759 | 1.317403 | 0.8823964 | 1.33425 | 0.9982652
Min | 6.48 | 22.16 | 2.99 | 53.02 | 3.35 | 2.64 | 4.62 | 0.67 | 10.59 | 0.79 | 0 | 2:50 | 3:30 | 26.2 | 3440 | 1.6 | 9 | 10.53 | 25.36 | 29.99 | 40.78
Max | 7.06 | 23.21 | 3.19 | 54.54 | 4.44 | 2.91 | 5.28 | 1.21 | 13.7 | 0.84 | 0.5 | 3:30 | 4:00 | 27.4 | 3690 | 4.7 | 15.6 | 14.74 | 28.05 | 35.05 | 42.96
Obs.: | A Norma da ABNT não prevê a determinação da Resistência à Compressão a um dia para o CP II-Z-32.
A massa específica média do CP II-Z-32 ITAMBÉ é 2,96 g/cm3 (NBR NM 23).
As datas do relatório se referem ao dia de expedição do cimento.
carimbo/assinatura
[18 empty] | 1° | 3 | 7 | 28
[17 empty] | Valores Mínimos - NBR 11578 |  | 10 | 20 | 32
[17 empty] | Valores Médios CP II-Z-32 ITAMBÉ | 12.842 | 26.653 | 32.567 | 42

## CP IV
[9 empty] | TIPO / CLASSE : |  |  | CP IV-32-RS
RELATÓRIO DE ENSAIOS DE CIMENTO | [18 empty] | PERÍODO : |  | 2014-04-01
[19 empty] | EMISSÃO : |  | 2014-11-24
| Químicos | [9 empty] | Físicos
Data | Al2O3 | SiO2 | Fe2O3 | CaO | MgO | SO3 | Perda | CaO | Resíd. | Equiv. | Exp. | Tempo de Pega |  | Cons. | Blaine | # 200 | # 325 | Resistência à Compressão
[7 empty] | Fogo | Livre | Insol. | Alcal. | Quente | Início | Fim | Normal |  |  |  | 1 dia | 3 dias | 7 dias | 28 dias
| % | % | % | % | % | % | % | % | % | % | mm | h : min | h : min | % | cm2/g | % | % | MPa | MPa | MPa | MPa
01 | 10.16 | 28.05 | 3.59 | 44.52 | 3.88 | 2.55 | 3.3 | 0.76 | 25.57 | 1.09 | 0 | 03:10 | 04:00 | 30.6 | 4240 | 0.7 | 3.1 | 15.66 | 28.86 | 34.93 | 44.73
03 | 10.16 | 28.38 | 3.61 | 45.37 | 3.89 | 2.56 | 3.38 | 0.73 | 25 | 1.09 | 0 | 03:15 | 04:00 | 30.2 | 4230 | 0.8 | 3.7 | 15.24 | 28.1 | 36.37 | 44.31
07 | 10.24 | 28.58 | 3.73 | 44.98 | 3.04 | 2.52 | 3.28 | 0.81 | 25.57 | 1.08 | 0.5 | 03:25 | 04:00 | 30.2 | 4240 | 0.6 | 3.2 | 15.16 | 29.92 | 35.42 | 44.62
09 | 10.41 | 29.23 | 3.82 | 45.22 | 2.98 | 2.52 | 3.27 | 0.53 | 25.45 | 1.11 | 0 | 03:30 | 04:00 | 30.4 | 4260 | 0.6 | 3.1 | 14.11 | 28.52 | 35.14 | 44.2
11 | 10.44 | 29.21 | 3.86 | 45.23 | 2.83 | 2.49 | 3.37 | 0.87 | 25.62 | 1.1 | 0.5 | 03:35 | 04:00 | 30.5 | 4250 | 0.7 | 3.2 | 14.69 | 28.75 | 34.83 | 44.75
15 | 9.53 | 27.73 | 3.67 | 46.13 | 2.75 | 2.53 | 3.3 | 0.81 | 23.73 | 1.06 | 0 | 03:50 | 04:30 | 30 | 4040 | 0.8 | 3.5 | 15.58 | 28.74 | 36.12 | -
17 | 10.3 | 28.65 | 3.78 | 45.25 | 2.63 | 2.53 | 3.31 | 0.93 | 25.2 | 1.11 | 0.5 | 03:30 | 04:30 | 30 | 4260 | 0.6 | 2.8 | 13.42 | 27.36 | 35.12 | -
23 | 10.46 | 29.36 | 3.84 | 45.31 | 2.82 | 2.46 | 3.14 | 0.98 | 25.4 | 1.1 | 0 | 03:20 | 04:00 | 30.2 | 4250 | 0.7 | 2.8 | 15.65 | 26.11 | 32.46 | -
25 | 10.16 | 29.21 | 3.73 | 45.24 | 3.13 | 2.49 | 3.17 | 0.98 | 25.45 | 1.08 | 1 | 03:10 | 04:00 | 30.4 | 4260 | 0.6 | 2.6 | 14.71 | 26.86 | 32.95 | -
29 | 9.95 | 29.21 | 3.72 | 45.17 | 3.36 | 2.46 | 3.14 | 1.21 | 25.19 | 1.06 | 0 | 03:30 | 04:00 | 30.5 | 4280 | 0.5 | 2.3 | 14.67 | 25.46 | 31.81 | -
Média | 10.181 | 28.761 | 3.735 | 45.242 | 3.131 | 2.511 | 3.266 | 0.861 | 25.218 | 1.088 | 0.25 | 3:26 | 4:06 | 30.3 | 4231 | 0.66 | 3.03 | 14.889 | 27.868 | 34.515 | 44.522
Sd | 0.2775868 | 0.5717702 | 0.09252627 | 0.3951596 | 0.4477214 | 0.03478505 | 0.08771165 | 0.1816865 | 0.5590627 | 0.01813529 | 0.3535534 | 0:12 | 0:13 | 0.2108185 | 68.54844 | 0.09660918 | 0.4164666 | 0.7251123 | 1.389451 | 1.558256 | 0.251734
Min | 9.53 | 27.73 | 3.59 | 44.52 | 2.63 | 2.46 | 3.14 | 0.53 | 23.73 | 1.06 | 0 | 3:10 | 4:00 | 30 | 4040 | 0.5 | 2.3 | 13.42 | 25.46 | 31.81 | 44.2
Max | 10.46 | 29.36 | 3.86 | 46.13 | 3.89 | 2.56 | 3.38 | 1.21 | 25.62 | 1.11 | 1 | 3:50 | 4:30 | 30.6 | 4280 | 0.8 | 3.7 | 15.66 | 29.92 | 36.37 | 44.75
Obs.: | A Norma da ABNT não prevê a determinação da Resistência à Compressão a um dia para o CP IV-32.
A massa específica média do CP IV-32 ITAMBÉ é 2,83 g/cm3 (NBR NM 23).
As datas do relatório se referem ao dia de expedição do cimento.
carimbo/assinatura
[18 empty] | 1° | 3 | 7 | 28
[17 empty] | Valores Mínimos - NBR 5736 |  | 10 | 20 | 32
[17 empty] | Valores Médios CP IV-32 ITAMBÉ | 15.09 | 29.425 | 36.095 | 43.64

## CP V
[9 empty] | TIPO : |  |  | CP V-ARI
RELATÓRIO DE ENSAIOS DE CIMENTO | [18 empty] | PERÍODO : |  | 2014-04-01
[19 empty] | EMISSÃO : |  | 2014-11-24
| Químicos | [9 empty] | Físicos
Data | Al2O3 | SiO2 | Fe2O3 | CaO | MgO | SO3 | Perda | CaO | Resíd. | Equiv. | Exp. | Tempo de Pega |  | Cons. | Blaine | # 200 | # 325 | Resistência à Compressão
[7 empty] | Fogo | Livre | Insol. | Alcal. | Quente | Início | Fim | Normal |  |  |  | 1 dia | 3 dias | 7 dias | 28 dias
| % | % | % | % | % | % | % | % | % | % | mm | h : min | h : min | % | cm2/g | % | % | MPa | MPa | MPa | MPa
02 | 4.43 | 19.17 | 2.74 | 60.96 | 4.63 | 2.88 | 2.82 | 0.84 | 0 | 0.61 | 0.5 | 02:30 | 03:00 | 28.2 | 4090 | 0.6 | 3.2 | 22.61 | 39.5 | 43.62 | 52.7
04 | 4.38 | 19.29 | 2.77 | 61.42 | 4.47 | 2.86 | 2.75 | 0.93 | 0.51 | 0.61 | 0 | 02:40 | 03:15 | 28.4 | 4040 | 0.3 | 2.6 | 23.15 | 37.24 | 43.8 | 52.05
08 | 4.38 | 19.5 | 2.74 | 60.59 | 4.77 | 2.79 | 2.97 | 0.9 | 0.58 | 0.84 | 0 | 02:15 | 03:00 | 27.7 | 4150 | 0.3 | 2.6 | 22.24 | 38.03 | 43.2 | 50.76
10 | 4.34 | 19.55 | 2.76 | 60.75 | 4.13 | 2.8 | 3.11 | 0.81 | 0.66 | 0.76 | 0.5 | 02:20 | 03:00 | 27.8 | 4060 | 0.6 | 3.6 | 22.38 | 38.59 | 43.36 | 50.9
14 | 4.26 | 18.82 | 2.73 | 61.91 | 3.62 | 2.97 | 3.31 | 1.26 | 0.66 | 0.63 | 0.5 | 02:25 | 03:00 | 28.1 | 4000 | 0.4 | 3.2 | 21.97 | 37.82 | 42.47 | 51.4
16 | 4.3 | 18.78 | 2.72 | 61.75 | 4.01 | 2.97 | 3.11 | 1.65 | 0.76 | 0.64 | 0 | 02:20 | 03:00 | 28.5 | 4100 | 0.3 | 3.3 | 22.48 | 39.71 | 43.82 | -
22 | 4.35 | 19.02 | 2.72 | 60.98 | 4.15 | 2.74 | 3.09 | 1.37 | 0.98 | 0.64 | 0 | 02:35 | 03:15 | 28.7 | 4120 | 0.4 | 2.7 | 22.78 | 36.28 | 42.18 | -
24 | 4.4 | 19.28 | 2.7 | 61.61 | 4.62 | 2.78 | 2.66 | 1.57 | 0.98 | 0.66 | 0 | 02:30 | 03:00 | 28 | 4080 | 0.8 | 3.5 | 22.83 | 36.12 | 41.41 | -
28 | 4.39 | 19.33 | 2.64 | 61.37 | 5.24 | 2.87 | 2.81 | 1.04 | 0.64 | 0.66 | 0 | 02:15 | 03:00 | 28.3 | 4070 | 0.5 | 3.1 | 21.43 | 35.3 | 42.31 | -
30 | 4.34 | 19.23 | 2.62 | 61.08 | 5.43 | 2.85 | 2.68 | 1.37 | 0.67 | 0.66 | 0.5 | 02:15 | 03:00 | 28.2 | 4000 | 0.5 | 2.7 | 22.16 | 36.04 | 41.84 | -
Média | 4.357 | 19.197 | 2.714 | 61.242 | 4.507 | 2.851 | 2.931 | 1.174 | 0.644 | 0.671 | 0.2 | 2:25 | 3:03 | 28.19 | 4071 | 0.47 | 3.05 | 22.403 | 37.463 | 42.801 | 51.6025
Sd | 0.05012207 | 0.2579427 | 0.04880801 | 0.4383504 | 0.5568772 | 0.07694876 | 0.2187566 | 0.3098817 | 0.2743153 | 0.07294595 | 0.2581989 | 0:09 | 0:06 | 0.3071373 | 48.40799 | 0.1636392 | 0.3749074 | 0.4889456 | 1.522929 | 0.867531 | 0.8
Min | 4.26 | 18.78 | 2.62 | 60.59 | 3.62 | 2.74 | 2.66 | 0.81 | 0 | 0.61 | 0 | 2:15 | 3:00 | 27.7 | 4000 | 0.3 | 2.6 | 21.43 | 35.3 | 41.41 | 50.76
Max | 4.43 | 19.55 | 2.77 | 61.91 | 5.43 | 2.97 | 3.31 | 1.65 | 0.98 | 0.84 | 0.5 | 2:40 | 3:15 | 28.7 | 4150 | 0.8 | 3.6 | 23.15 | 39.71 | 43.82 | 52.7
Obs.: | A Resistência à Compressão aos 28 dias do CP V-ARI é regida pela NBR 5733,
a qual não estabelece valor mínimo.
A massa específica média do CP V-ARI ITAMBÉ é 3,12 g/cm3 (NBR NM 23).
As datas do relatório se referem ao dia de expedição do cimento.
carimbo/assinatura
[18 empty] | 1° | 3 | 7 | 28
[17 empty] | Valores Mínimos - NBR 5733 | 14 | 24 | 34
[17 empty] | Valores Médios CP V-ARI ITAMBÉ | 22.403 | 37.463 | 42.801 | 51.6025

## CP V-RS
[9 empty] | TIPO : |  |  | CP V-ARI RS
RELATÓRIO DE ENSAIOS DE CIMENTO | [18 empty] | PERÍODO : |  | 2014-04-01
[19 empty] | EMISSÃO : |  | 2014-11-24
| Químicos | [9 empty] | Físicos
Data | Al2O3 | SiO2 | Fe2O3 | CaO | MgO | SO3 | Perda | CaO | Resíd. | Equiv. | Exp. | Tempo de Pega |  | Cons. | Blaine | # 200 | # 325 | Resistência à Compressão
[7 empty] | Fogo | Livre | Insol. | Alcal. | Quente | Início | Fim | Normal |  |  |  | 1 dia | 3 dias | 7 dias | 28 dias
| % | % | % | % | % | % | % | % | % | % | mm | h : min | h : min | % | cm2/g | % | % | MPa | MPa | MPa | MPa
01 | 6.37 | 22.3 | 3.13 | 55.02 | 4.6 | 2.78 | 3.32 | 0.9 | 10.87 | 0.82 | 0 | 02:50 | 03:30 | 30.7 | 4550 | 0.6 | 2.9 | 23.26 | 36.87 | 42.95 | 50.82
03 | 6.43 | 22.54 | 3.21 | 55.89 | 4.46 | 2.78 | 3.34 | 1.12 | 10.06 | 0.82 | 0 | 03:20 | 04:00 | 30.2 | 4460 | 0.7 | 3.5 | 21.36 | 38.3 | 43.69 | 53.06
07 | 6.94 | 23.65 | 3.35 | 54.59 | 4.42 | 2.89 | 3.22 | 0.76 | 11.46 | 0.85 | 0.5 | 03:20 | 04:00 | 29.8 | 4600 | 0.6 | 2.3 | 21.23 | 36.43 | 43.19 | 51.78
09 | 6.48 | 23.24 | 3.36 | 55.07 | 4.47 | 2.86 | 3.07 | 0.95 | 10.75 | 0.84 | 0.5 | 03:30 | 04:00 | 29.8 | 4650 | 0.5 | 1.6 | 21.25 | 38.37 | 43.43 | 52.06
11 | 6.99 | 23.95 | 3.4 | 54.66 | 4.29 | 2.87 | 3.22 | 0.95 | 11.21 | 0.85 | 0.5 | 03:15 | 04:00 | 29.8 | 4650 | 0.6 | 1.9 | 21.16 | 37.04 | 43.16 | 51.84
15 | 6.48 | 23.07 | 3.39 | 55.78 | 3.68 | 2.81 | 3.19 | 0.9 | 10.02 | 0.85 | 0 | 03:20 | 04:00 | 29.8 | 4630 | 0.1 | 1.8 | 20.72 | 38.21 | 42.96 | -
17 | 6.29 | 22.76 | 3.28 | 55.85 | 3.5 | 2.82 | 3.13 | 1.15 | 10.97 | 0.84 | 0.5 | 03:40 | 04:15 | 29.8 | 4590 | 0.5 | 1.9 | 20.65 | 36.74 | 43.41 | -
23 | 6.49 | 23.22 | 3.36 | 54.59 | 4.07 | 2.68 | 3.05 | 1.09 | 11.96 | 0.89 | 0 | 03:10 | 04:00 | 29.8 | 4590 | 0.4 | 2.2 | 23.08 | 35.47 | 41.73 | -
25 | 6.5 | 23.18 | 3.32 | 54.78 | 4.83 | 2.77 | 2.99 | 1.04 | 11.46 | 0.91 | 0.5 | 02:50 | 03:30 | 29.8 | 4560 | 0.5 | 2 | 20.94 | 33.94 | 41.87 | -
29 | 6.37 | 23.12 | 3.24 | 55.37 | 4.87 | 2.81 | 3.22 | 1.18 | 10.4 | 0.9 | 0.5 | 02:50 | 03:30 | 30 | 4600 | 0.4 | 2.1 | 20.67 | 33.99 | 40.39 | -
Média | 6.534 | 23.103 | 3.304 | 55.16 | 4.319 | 2.807 | 3.175 | 1.004 | 10.916 | 0.857 | 0.3 | 3:13 | 3:53 | 29.95 | 4588 | 0.49 | 2.22 | 21.432 | 36.536 | 42.678 | 51.912
Sd | 0.2370748 | 0.487147 | 0.08758488 | 0.5280362 | 0.4519698 | 0.06037844 | 0.1142366 | 0.133932 | 0.6326874 | 0.03198958 | 0.2581989 | 0:18 | 0:16 | 0.2953341 | 56.13476 | 0.166333 | 0.5711587 | 0.9517096 | 1.634817 | 1.030639 | 0.7991996
Min | 6.29 | 22.3 | 3.13 | 54.59 | 3.5 | 2.68 | 2.99 | 0.76 | 10.02 | 0.82 | 0 | 2:50 | 3:30 | 29.8 | 4460 | 0.1 | 1.6 | 20.65 | 33.94 | 40.39 | 50.82
Max | 6.99 | 23.95 | 3.4 | 55.89 | 4.87 | 2.89 | 3.34 | 1.18 | 11.96 | 0.91 | 0.5 | 3:40 | 4:15 | 30.7 | 4650 | 0.7 | 3.5 | 23.26 | 38.37 | 43.69 | 53.06
Obs.: | A Resistência à Compressão aos 28 dias do CP V-ARI RS é regida pela NBR 5733,
que não estabelece valor mínimo para esta idade.
A massa específica média do CP V-ARI RS ITAMBÉ é 3,00 g/cm3 (NBR NM 23).
As datas do relatório se referem ao dia de expedição do cimento.
carimbo/assinatura
[18 empty] | 1° | 3 | 7 | 28
[17 empty] | Valores Mínimos - NBR 5737 | 11 | 24 | 34
[17 empty] | Valores Médios CP V-ARI RS ITAMBÉ | 21.432 | 36.536 | 42.678 | 51.912