## CP II-F
[9 empty] | TIPO / CLASSE : |  |  | CP II-F-32
RELATÓRIO DE ENSAIOS DE CIMENTO | [18 empty] | PERÍODO : |  | 2014-07-01
[19 empty] | EMISSÃO : |  | 2014-11-24
| Químicos | [9 empty] | Físicos
Data | Al2O3 | SiO2 | Fe2O3 | CaO | MgO | SO3 | Perda | CaO | Resíd. | Equiv. | Exp. | Tempo de Pega |  | Cons. | Blaine | # 200 | # 325 | Resistência à Compressão
[7 empty] | Fogo | Livre | Insol. | Alcal. | Quente | Início | Fim | Normal |  |  |  | 1 dia | 3 dias | 7 dias | 28 dias
| % | % | % | % | % | % | % | % | % | % | mm | h : min | h : min | % | cm2/g | % | % | MPa | MPa | MPa | MPa
02 | 4.15 | 18.11 | 2.57 | 60.09 | 4.61 | 2.84 | 5.09 | 0.56 | 1.63 | 0.6 | 0 | 03:30 | 04:00 | 26.3 | 3180 | 2.7 | 13.2 | 14.21 | 29.44 | 34.93 | 41.69
04 | 4.43 | 18.83 | 2.64 | 60.68 | 4.98 | 2.83 | 5.05 | 0.73 | 1.78 | 0.61 | 0.5 | 03:35 | 04:00 | 26.4 | 3140 | 3 | 14.7 | 13.67 | 26.94 | 32.45 | 41.27
08 | 4.38 | 18.85 | 2.58 | 60.5 | 4.94 | 2.83 | 4.97 | 0.62 | 1.42 | 0.61 | 0.5 | 03:20 | 04:00 | 26.5 | 3180 | 3.3 | 14.3 | 12.82 | 26.43 | 34.09 | 42.15
10 | 4.28 | 18.42 | 2.64 | 61.44 | 4.63 | 2.86 | 4.89 | 0.81 | 1.34 | 0.6 | 0.5 | 03:20 | 04:00 | 26.3 | 3210 | 3.4 | 15.1 | 14.93 | 28.82 | 35.29 | 42.41
14 | 4.33 | 18.7 | 2.64 | 60.97 | 4.76 | 2.83 | 4.52 | 0.84 | 1.63 | 0.62 | 0 | 03:40 | 04:15 | 26.1 | 3150 | 3 | 15.5 | 13.87 | 29.35 | 34.71 | 42.5
16 | 4.23 | 18.32 | 2.61 | 60.44 | 4.58 | 2.78 | 5.55 | 0.87 | 1.84 | 0.61 | 0 | 03:35 | 04:15 | 26 | 3130 | 3.3 | 14 | 13.51 | 27.4 | 34.65 | 42.1
18 | 4.29 | 18.54 | 2.63 | 61.03 | 5.05 | 2.86 | 5.04 | 0.9 | 1.2 | 0.62 | 0.5 | 03:35 | 04:15 | 25.7 | 3070 | 3.7 | 14.1 | 13.36 | 28.36 | 34.88 | 42.5
22 | 4.33 | 18.56 | 2.61 | 61 | 4.97 | 2.82 | 4.97 | 1.15 | 1.15 | 0.65 | 0 | 03:25 | 04:00 | 25.8 | 3050 | 3.4 | 11.7 | 13.98 | 26.62 | 32.97 | 40.8
24 | 4.51 | 18.48 | 2.56 | 60.43 | 5.46 | 2.9 | 4.89 | 0.59 | 1.35 | 0.68 | 0.5 | 03:30 | 04:00 | 26 | 3140 | 4.1 | 14.4 | 13.32 | 27.06 | 34.78 | 42.1
28 | 4.32 | 18.51 | 2.58 | 60.69 | 5.49 | 2.82 | 5.08 | 0.59 | 1.13 | 0.6 | 0 | 03:40 | 04:15 | 26.2 | 3130 | 3.5 | 11.3 | 12.44 | 27.36 | 34.23 | 41.5
30 | 4.31 | 18.6 | 2.48 | 59.55 | 5.38 | 2.73 | 5.02 | 0.7 | 1.54 | 0.62 | 0 | 03:20 | 04:00 | 26.4 | 3110 | 3.4 | 14.7 | 13.47 | 26.45 | 34.17 | 41.7
Média | 4.323636 | 18.53818 | 2.594545 | 60.62 | 4.986364 | 2.827273 | 5.006364 | 0.76 | 1.455455 | 0.62 | 0.2272727 | 3:30 | 4:05 | 26.15455 | 3135.455 | 3.345455 | 13.90909 | 13.59818 | 27.65727 | 34.28636 | 41.9
Sd | 0.09563187 | 0.2149334 | 0.04824182 | 0.5123085 | 0.3353289 | 0.04406607 | 0.2403028 | 0.1773697 | 0.2472797 | 0.0244949 | 0.2611165 | 0:08 | 0:08 | 0.2583162 | 46.98162 | 0.3724611 | 1.335256 | 0.6691908 | 1.138184 | 0.8654279 | 0.6
Min | 4.15 | 18.11 | 2.48 | 59.55 | 4.58 | 2.73 | 4.52 | 0.56 | 1.13 | 0.6 | 0 | 3:20 | 4:00 | 25.7 | 3050 | 2.7 | 11.3 | 12.44 | 26.43 | 32.45 | 40.8
Max | 4.51 | 18.85 | 2.64 | 61.44 | 5.49 | 2.9 | 5.55 | 1.15 | 1.84 | 0.68 | 0.5 | 3:40 | 4:15 | 26.5 | 3210 | 4.1 | 15.5 | 14.93 | 29.44 | 35.29 | 42.5
Obs.: | A Norma da ABNT não prevê a determinação da Resistência à Compressão a um dia para o CP II-F-32.
A massa específica média do CP II-F-32 ITAMBÉ é 3,11 g/cm3 (NBR NM 23).
As datas do relatório se referem ao dia de expedição do cimento.
carimbo/assinatura
[18 empty] | 1° | 3 | 7 | 28
[17 empty] | Valores Mínimos - NBR 11578 |  | 10 | 20 | 32
[17 empty] | Valores Médios CP II-F-32 ITAMBÉ | 13.59818 | 27.65727 | 34.28636 | 41.9

## CP II-Z
[9 empty] | TIPO / CLASSE : |  |  | CP II-Z-32
RELATÓRIO DE ENSAIOS DE CIMENTO | [18 empty] | PERÍODO : |  | 2014-07-01
[19 empty] | EMISSÃO : |  | 2014-11-24
| Químicos | [9 empty] | Físicos
Data | Al2O3 | SiO2 | Fe2O3 | CaO | MgO | SO3 | Perda | CaO | Resíd. | Equiv. | Exp. | Tempo de Pega |  | Cons. | Blaine | # 200 | # 325 | Resistência à Compressão
[7 empty] | Fogo | Livre | Insol. | Alcal. | Quente | Início | Fim | Normal |  |  |  | 1 dia | 3 dias | 7 dias | 28 dias
| % | % | % | % | % | % | % | % | % | % | mm | h : min | h : min | % | cm2/g | % | % | MPa | MPa | MPa | MPa
01 | 6.7 | 22.36 | 3.06 | 53.38 | 4.06 | 2.78 | 5.1 | 0.81 | 12.22 | 0.79 | 0 | 03:05 | 04:00 | 27.7 | 3570 | 2.2 | 11.5 | 12.36 | 26.89 | 35.21 | 41.92
03 | 6.74 | 22.44 | 3.02 | 53.4 | 4.12 | 2.72 | 4.94 | 0.81 | 12.11 | 0.77 | 0 | 03:10 | 04:00 | 28 | 3660 | 2.5 | 11.7 | 13.55 | 27.34 | 32.67 | 41.44
07 | 7.11 | 23.32 | 3.06 | 53.36 | 4.22 | 2.69 | 4.78 | 0.81 | 12.44 | 0.76 | 0.5 | 03:10 | 04:00 | 28.2 | 3660 | 2.4 | 10.9 | 13.19 | 27.16 | 33.35 | 41
09 | 6.58 | 22.19 | 2.99 | 54.12 | 4.28 | 2.73 | 5.2 | 0.48 | 10.17 | 0.8 | 0 | 03:30 | 04:00 | 27.8 | 3520 | 2 | 10.8 | 12.85 | 27.28 | 32.89 | 42.52
11 | 6.66 | 22.5 | 3.04 | 53.83 | 4.08 | 2.74 | 4.97 | 0.67 | 11.07 | 0.8 | 0.5 | 03:35 | 04:15 | 27.2 | 3590 | 3.9 | 13.7 | 12.74 | 26.62 | 32.95 | 40.95
15 | 6.81 | 22.77 | 3.08 | 54.27 | 4.03 | 2.67 | 4.76 | 0.79 | 12.04 | 0.81 | 0 | 03:50 | 04:30 | 26.9 | 3440 | 4.1 | 14.4 | 11.47 | 26.94 | 33.22 | 41
17 | 6.85 | 22.58 | 3.04 | 53.67 | 4.05 | 2.66 | 4.64 | 0.48 | 10.53 | 0.82 | 0 | 03:45 | 04:30 | 27 | 3620 | 5.2 | 15.8 | 11.71 | 24.71 | 33.87 | 42.2
21 | 6.96 | 22.81 | 3.05 | 53.33 | 4.19 | 2.79 | 4.86 | 0.62 | 11.78 | 0.82 | 0 | 03:50 | 04:30 | 26.3 | 3690 | 3.3 | 12.8 | 11.51 | 24.71 | 30.83 | 39.4
23 | 6.88 | 22.69 | 3.05 | 53.69 | 4.19 | 2.77 | 5.17 | 0.67 | 12.25 | 0.82 | 0.5 | 03:50 | 04:30 | 26.5 | 3740 | 4.6 | 13.4 | 11.18 | 24.43 | 30.62 | 39.6
25 | 7.11 | 22.9 | 3.07 | 52.95 | 4.47 | 2.73 | 4.96 | 0.59 | 11.81 | 0.77 | 0.5 | 03:50 | 04:30 | 26.6 | 3680 | 3.4 | 12.3 | 12.64 | 26.21 | 33.67 | 42
29 | 7.42 | 23.01 | 3.01 | 52.18 | 4.57 | 2.74 | 5.07 | 0.48 | 12.79 | 0.78 | 0 | 04:00 | 04:45 | 26.8 | 3710 | 3.5 | 12.3 | 10.93 | 26.75 | 35.23 | 42.5
31 | 7.11 | 22.82 | 3 | 52.82 | 4.42 | 2.8 | 5.35 | 0.48 | 11.37 | 0.78 | 0 | 04:00 | 04:45 | 27 | 3610 | 2.8 | 11.1 | 9.71 | 24.68 | 30.35 | 39.3
Média | 6.910833 | 22.69917 | 3.039167 | 53.41667 | 4.223333 | 2.735 | 4.983333 | 0.6408333 | 11.715 | 0.7933333 | 0.1666667 | 3:38 | 4:21 | 27.16667 | 3624.167 | 3.325 | 12.55833 | 11.98667 | 26.14333 | 32.905 | 41.2
Sd | 0.24149 | 0.3089118 | 0.0284312 | 0.575884 | 0.1784954 | 0.04542726 | 0.2054411 | 0.1402244 | 0.7876143 | 0.02146173 | 0.246183 | 0:20 | 0:17 | 0.6198729 | 85.22253 | 0.9973829 | 1.535317 | 1.099267 | 1.157398 | 1.613711 | 1.2
Min | 6.58 | 22.19 | 2.99 | 52.18 | 4.03 | 2.66 | 4.64 | 0.48 | 10.17 | 0.76 | 0 | 3:05 | 4:00 | 26.3 | 3440 | 2 | 10.8 | 9.71 | 24.43 | 30.35 | 39.3
Max | 7.42 | 23.32 | 3.08 | 54.27 | 4.57 | 2.8 | 5.35 | 0.81 | 12.79 | 0.82 | 0.5 | 4:00 | 4:45 | 28.2 | 3740 | 5.2 | 15.8 | 13.55 | 27.34 | 35.23 | 42.5
Obs.: | A Norma da ABNT não prevê a determinação da Resistência à Compressão a um dia para o CP II-Z-32.
A massa específica média do CP II-Z-32 ITAMBÉ é 2,96 g/cm3 (NBR NM 23).
As datas do relatório se referem ao dia de expedição do cimento.
carimbo/assinatura
[18 empty] | 1° | 3 | 7 | 28
[17 empty] | Valores Mínimos - NBR 11578 |  | 10 | 20 | 32
[17 empty] | Valores Médios CP II-Z-32 ITAMBÉ | 11.98667 | 26.14333 | 32.905 | 41.2

## CP IV
[9 empty] | TIPO / CLASSE : |  |  | CP IV-32-RS
RELATÓRIO DE ENSAIOS DE CIMENTO | [18 empty] | PERÍODO : |  | 2014-07-01
[19 empty] | EMISSÃO : |  | 2014-11-24
| Químicos | [9 empty] | Físicos
Data | Al2O3 | SiO2 | Fe2O3 | CaO | MgO | SO3 | Perda | CaO | Resíd. | Equiv. | Exp. | Tempo de Pega |  | Cons. | Blaine | # 200 | # 325 | Resistência à Compressão
[7 empty] | Fogo | Livre | Insol. | Alcal. | Quente | Início | Fim | Normal |  |  |  | 1 dia | 3 dias | 7 dias | 28 dias
| % | % | % | % | % | % | % | % | % | % | mm | h : min | h : min | % | cm2/g | % | % | MPa | MPa | MPa | MPa
02 | 9.98 | 29.31 | 3.64 | 44.95 | 3.23 | 2.46 | 3.85 | 0.64 | 25.12 | 1 | 0 | 04:00 | 04:45 | 30.2 | 4270 | 0.6 | 4.5 | 15.22 | 29.4 | 36.71 | 46.18
04 | 9.77 | 29.11 | 3.66 | 45.41 | 3.19 | 2.53 | 3.43 | 0.53 | 24.34 | 1.03 | 0.5 | 04:00 | 04:45 | 30.3 | 4310 | 0.5 | 3.5 | 14.3 | 30.51 | 35.88 | 44.77
08 | 9.44 | 28.57 | 3.62 | 45.74 | 3.35 | 2.52 | 3.54 | 0.53 | 24.56 | 0.91 | 0 | 03:45 | 04:30 | 29.7 | 4190 | 0.7 | 4 | 13.81 | 28.6 | 36.67 | 45.04
10 | 9.73 | 29.12 | 3.67 | 45.53 | 3.3 | 2.5 | 3.49 | 0.59 | 24.08 | 1.01 | 0 | 03:50 | 04:30 | 30 | 4320 | 0.7 | 3.3 | 14.12 | 28.33 | 35.52 | 46.18
14 | 9.6 | 28.87 | 3.66 | 45.61 | 3.31 | 2.48 | 3.41 | 0.7 | 24.09 | 1.01 | 0 | 04:00 | 04:45 | 30.1 | 4290 | 0.5 | 3.3 | 14.92 | 28.05 | 35.9 | 45.76
16 | 9.55 | 28.61 | 3.67 | 45.61 | 3.36 | 2.47 | 3.19 | 0.5 | 23.59 | 1.01 | 0.5 | 04:00 | 04:45 | 30.3 | 4240 | 0.7 | 4.5 | 14.04 | 27.47 | 34.94 | 46.3
18 | 9.74 | 29.19 | 3.69 | 45.48 | 3.31 | 2.49 | 3.56 | 0.62 | 24.37 | 1.01 | 0.5 | 04:00 | 04:45 | 30 | 4290 | 0.7 | 2.5 | 14.5 | 28.63 | 35.32 | 45.8
22 | 9.76 | 29.17 | 3.68 | 45.42 | 3.32 | 2.51 | 3.49 | 0.59 | 24.33 | 1.02 | 0 | 03:40 | 04:30 | 30 | 4310 | 0.6 | 2.6 | 13.54 | 27.81 | 33.88 | 46.1
24 | 9.64 | 28.93 | 3.66 | 45.71 | 3.4 | 2.52 | 3.29 | 0.56 | 24.28 | 1.01 | 0 | 04:00 | 04:45 | 30.4 | 4280 | 0.6 | 2.4 | 14.87 | 27.23 | 35.72 | 46.7
28 | 9.62 | 28.93 | 3.66 | 45.49 | 3.35 | 2.5 | 3.56 | 0.59 | 24.47 | 1.01 | 0 | 04:10 | 05:00 | 30 | 4300 | 0.6 | 3.3 | 13.61 | 27.56 | 34.79 | 46.1
30 | 9.65 | 29.01 | 3.65 | 45.54 | 3.38 | 2.49 | 3.45 | 0.59 | 24.01 | 1.03 | 0.5 | 04:00 | 04:45 | 30.2 | 4280 | 0.7 | 4.4 | 13.76 | 27.5 | 35.12 | 46.2
Média | 9.68 | 28.98364 | 3.66 | 45.49909 | 3.318182 | 2.497273 | 3.478182 | 0.5854545 | 24.29455 | 1.004545 | 0.1818182 | 3:57 | 4:42 | 30.10909 | 4280 | 0.6272727 | 3.481818 | 14.24455 | 28.28091 | 35.49545 | 45.9
Sd | 0.1405703 | 0.2341911 | 0.01897367 | 0.2111613 | 0.06242086 | 0.02195036 | 0.1679177 | 0.05610056 | 0.3817162 | 0.03266914 | 0.2522625 | 0:08 | 0:09 | 0.1972539 | 37.14835 | 0.07862454 | 0.7871698 | 0.5698485 | 0.9805045 | 0.8249165 | 0.6
Min | 9.44 | 28.57 | 3.62 | 44.95 | 3.19 | 2.46 | 3.19 | 0.5 | 23.59 | 0.91 | 0 | 3:40 | 4:30 | 29.7 | 4190 | 0.5 | 2.4 | 13.54 | 27.23 | 33.88 | 44.77
Max | 9.98 | 29.31 | 3.69 | 45.74 | 3.4 | 2.53 | 3.85 | 0.7 | 25.12 | 1.03 | 0.5 | 4:10 | 5:00 | 30.4 | 4320 | 0.7 | 4.5 | 15.22 | 30.51 | 36.71 | 46.7
Obs.: | A Norma da ABNT não prevê a determinação da Resistência à Compressão a um dia para o CP IV-32.
A massa específica média do CP IV-32 ITAMBÉ é 2,83 g/cm3 (NBR NM 23).
As datas do relatório se referem ao dia de expedição do cimento.
carimbo/assinatura
[18 empty] | 1° | 3 | 7 | 28
[17 empty] | Valores Mínimos - NBR 5736 |  | 10 | 20 | 32
[17 empty] | Valores Médios CP IV-32 ITAMBÉ | 14.24455 | 28.28091 | 35.49545 | 45.9

## CP V
[9 empty] | TIPO : |  |  | CP V-ARI
RELATÓRIO DE ENSAIOS DE CIMENTO | [18 empty] | PERÍODO : |  | 2014-07-01
[19 empty] | EMISSÃO : |  | 2014-11-24
| Químicos | [9 empty] | Físicos
Data | Al2O3 | SiO2 | Fe2O3 | CaO | MgO | SO3 | Perda | CaO | Resíd. | Equiv. | Exp. | Tempo de Pega |  | Cons. | Blaine | # 200 | # 325 | Resistência à Compressão
[7 empty] | Fogo | Livre | Insol. | Alcal. | Quente | Início | Fim | Normal |  |  |  | 1 dia | 3 dias | 7 dias | 28 dias
| % | % | % | % | % | % | % | % | % | % | mm | h : min | h : min | % | cm2/g | % | % | MPa | MPa | MPa | MPa
01 | 4.36 | 18.92 | 2.61 | 59.83 | 5.18 | 3 | 2.89 | 0.67 | 0.83 | 0.61 | 0 | 02:25 | 03:00 | 28.1 | 4030 | 0.5 | 3.3 | 22.37 | 37.13 | 44.22 | 52.55
03 | 4.33 | 18.96 | 2.57 | 60.1 | 5.26 | 2.85 | 2.53 | 0.67 | 0.95 | 0.62 | 0 | 02:15 | 03:00 | 28.2 | 4060 | 0.4 | 3.4 | 23.27 | 38.31 | 44.02 | 51.74
07 | 4.48 | 19.28 | 2.62 | 60.76 | 5.53 | 2.91 | 2.54 | 0.76 | 0.93 | 0.63 | 0 | 02:15 | 02:45 | 28 | 4100 | 0.6 | 2.7 | 21.15 | 35.85 | 43.23 | 51.18
09 | 4.43 | 19.23 | 2.67 | 60.99 | 5.3 | 2.85 | 2.7 | 0.93 | 0.83 | 0.61 | 0 | 02:30 | 03:00 | 28.2 | 4000 | 0.6 | 3.7 | 22.81 | 36.3 | 42.97 | 51.84
11 | 4.36 | 19.1 | 2.61 | 60.86 | 5.16 | 2.87 | 2.56 | 0.93 | 0.99 | 0.62 | 0.5 | 02:30 | 03:00 | 28 | 4050 | 0.4 | 3.5 | 21.83 | 37.35 | 43.13 | 51.95
15 | 4.4 | 18.99 | 2.7 | 61.03 | 4.88 | 2.87 | 2.6 | 0.78 | 0.55 | 0.64 | 0 | 02:20 | 03:00 | 28.1 | 3920 | 0.5 | 4.4 | 21.87 | 37.93 | 43.8 | 51.8
17 | 4.44 | 19.03 | 2.72 | 60.87 | 5.1 | 2.86 | 2.49 | 0.84 | 0.77 | 0.65 | 0 | 02:40 | 03:15 | 27.9 | 3990 | 0.5 | 3.8 | 21.05 | 36.15 | 43.53 | 51.5
21 | 4.47 | 19.24 | 2.68 | 61.08 | 5.27 | 2.9 | 2.66 | 1.09 | 0.65 | 0.65 | 0 | 02:35 | 03:15 | 27.8 | 3950 | 0.5 | 2 | 21.72 | 36.58 | 42.96 | 50.3
23 | 4.42 | 18.93 | 2.66 | 61.21 | 5.38 | 2.86 | 2.78 | 0.95 | 0.79 | 0.63 | 0 | 02:20 | 03:00 | 28 | 3960 | 0.6 | 3 | 21.75 | 36.74 | 42.95 | 51.5
25 | 4.42 | 19.14 | 2.61 | 60.47 | 5.7 | 2.96 | 2.9 | 0.87 | 0.69 | 0.64 | 0 | 02:50 | 03:30 | 27.2 | 3980 | 0.6 | 2.4 | 21.89 | 36.58 | 43.44 | 51.8
29 | 4.44 | 19.22 | 2.61 | 60.23 | 5.77 | 2.93 | 2.87 | 0.76 | 0.78 | 0.64 | 0 | 02:50 | 03:30 | 27.2 | 4000 | 0.5 | 2.7 | 22 | 36.56 | 43.79 | 52.3
31 | 4.42 | 19.08 | 2.52 | 59.82 | 5.72 | 2.91 | 2.77 | 0.9 | 0.83 | 0.63 | 0.5 | 02:40 | 03:15 | 27.8 | 3910 | 0.5 | 3.4 | 20.4 | 35.31 | 42.97 | 51.3
Média | 4.414167 | 19.09333 | 2.631667 | 60.60417 | 5.354167 | 2.8975 | 2.690833 | 0.8458333 | 0.7991667 | 0.6308333 | 0.08333333 | 2:31 | 3:08 | 27.875 | 3995.833 | 0.5166667 | 3.191667 | 21.8425 | 36.7325 | 43.4175 | 51.6
Sd | 0.04501683 | 0.1288645 | 0.05670231 | 0.4963953 | 0.2753992 | 0.04731423 | 0.1492684 | 0.1239837 | 0.1267394 | 0.01378954 | 0.1946247 | 0:12 | 0:14 | 0.3414541 | 57.12161 | 0.07177406 | 0.6639528 | 0.7682344 | 0.8456748 | 0.4524102 | 0.6
Min | 4.33 | 18.92 | 2.52 | 59.82 | 4.88 | 2.85 | 2.49 | 0.67 | 0.55 | 0.61 | 0 | 2:15 | 2:45 | 27.2 | 3910 | 0.4 | 2 | 20.4 | 35.31 | 42.95 | 50.3
Max | 4.48 | 19.28 | 2.72 | 61.21 | 5.77 | 3 | 2.9 | 1.09 | 0.99 | 0.65 | 0.5 | 2:50 | 3:30 | 28.2 | 4100 | 0.6 | 4.4 | 23.27 | 38.31 | 44.22 | 52.6
Obs.: | A Resistência à Compressão aos 28 dias do CP V-ARI é regida pela NBR 5733,
a qual não estabelece valor mínimo.
A massa específica média do CP V-ARI ITAMBÉ é 3,12 g/cm3 (NBR NM 23).
As datas do relatório se referem ao dia de expedição do cimento.
carimbo/assinatura
[18 empty] | 1° | 3 | 7 | 28
[17 empty] | Valores Mínimos - NBR 5733 | 14 | 24 | 34
[17 empty] | Valores Médios CP V-ARI ITAMBÉ | 21.8425 | 36.7325 | 43.4175 | 51.6

## CP V-RS
[9 empty] | TIPO : |  |  | CP V-ARI RS
RELATÓRIO DE ENSAIOS DE CIMENTO | [18 empty] | PERÍODO : |  | 2014-07-01
[19 empty] | EMISSÃO : |  | 2014-11-24
| Químicos | [9 empty] | Físicos
Data | Al2O3 | SiO2 | Fe2O3 | CaO | MgO | SO3 | Perda | CaO | Resíd. | Equiv. | Exp. | Tempo de Pega |  | Cons. | Blaine | # 200 | # 325 | Resistência à Compressão
[7 empty] | Fogo | Livre | Insol. | Alcal. | Quente | Início | Fim | Normal |  |  |  | 1 dia | 3 dias | 7 dias | 28 dias
| % | % | % | % | % | % | % | % | % | % | mm | h : min | h : min | % | cm2/g | % | % | MPa | MPa | MPa | MPa
02 | 6.27 | 22.61 | 3.24 | 54.86 | 4.48 | 3.01 | 3.27 | 0.59 | 10.06 | 0.69 | 0.5 | 03:20 | 04:00 | 29.5 | 4750 | 0.3 | 2 | 21.05 | 38.23 | 43.6 | 51.47
04 | 6.14 | 22.8 | 3.23 | 56.04 | 4.98 | 2.7 | 3.4 | 0.95 | 9.39 | 0.67 | 0.5 | 03:20 | 04:00 | 29.5 | 4720 | 0.4 | 2.4 | 22.35 | 36.28 | 42.56 | 51.87
08 | 5.81 | 22.37 | 3.16 | 56.91 | 5.05 | 2.76 | 3.46 | 0.81 | 9.18 | 0.65 | 0 | 02:50 | 03:30 | 29.1 | 4710 | 0.4 | 3.1 | 20.83 | 35.99 | 42.14 | 51.3
10 | 6.09 | 22.75 | 3.21 | 56.06 | 5.11 | 2.81 | 3.46 | 0.67 | 9.31 | 0.68 | 0 | 02:50 | 03:30 | 29.7 | 4780 | 0.2 | 2 | 23.32 | 37.21 | 42.95 | 52.23
14 | 5.95 | 22.63 | 3.18 | 56.48 | 5.02 | 2.86 | 3.11 | 0.93 | 9.27 | 0.7 | 0 | 02:40 | 03:15 | 29.5 | 4700 | 0.2 | 2.4 | 23.08 | 36.89 | 43.15 | 52.03
16 | 5.86 | 22.3 | 3.17 | 56.23 | 4.87 | 2.81 | 3.03 | 0.79 | 9.1 | 0.72 | 0 | 02:20 | 03:00 | 30 | 4650 | 0.3 | 2.3 | 21.25 | 36.69 | 42.37 | 52.6
18 | 6.02 | 22.76 | 3.22 | 56.23 | 4.89 | 2.76 | 3.14 | 0.76 | 9.16 | 0.73 | 0.5 | 02:20 | 03:00 | 30.1 | 4710 | 0.2 | 1.2 | 22.61 | 36.82 | 43.08 | 52.4
22 | 6.05 | 22.78 | 3.23 | 56.12 | 4.92 | 2.71 | 3.09 | 0.81 | 9.6 | 0.73 | 0 | 02:25 | 03:00 | 30 | 4700 | 0.2 | 1.3 | 21.77 | 36.1 | 43.1 | 51.7
24 | 5.99 | 22.5 | 3.2 | 56.42 | 5.13 | 2.8 | 3.12 | 0.93 | 10.11 | 0.73 | 0 | 02:20 | 03:00 | 30.2 | 4760 | 0.3 | 1.4 | 21.53 | 35.94 | 42.93 | 51.4
28 | 5.74 | 22.14 | 3.12 | 56.99 | 5.31 | 2.85 | 3.32 | 1.04 | 8.58 | 0.66 | 0.5 | 02:50 | 03:30 | 30.1 | 4620 | 0.3 | 1.9 | 22.03 | 37.48 | 42.88 | 52.7
30 | 6.18 | 22.86 | 3.23 | 55.36 | 5.16 | 2.82 | 3.18 | 0.93 | 9.54 | 0.71 | 0 | 02:25 | 03:00 | 30.5 | 4820 | 0.2 | 1.9 | 22.53 | 35.58 | 42.18 | 52.2
Média | 6.009091 | 22.59091 | 3.199091 | 56.15455 | 4.992727 | 2.808182 | 3.234545 | 0.8372727 | 9.390909 | 0.6972727 | 0.1818182 | 2:42 | 3:20 | 29.83636 | 4720 | 0.2727273 | 1.990909 | 22.03182 | 36.65545 | 42.81273 | 52
Sd | 0.1615212 | 0.2350938 | 0.03753786 | 0.6153757 | 0.2142938 | 0.084477 | 0.1552007 | 0.1335733 | 0.4349587 | 0.02935674 | 0.2522625 | 0:23 | 0:24 | 0.4080998 | 56.56854 | 0.07862454 | 0.5593828 | 0.8235146 | 0.7817079 | 0.4513777 | 0.5
Min | 5.74 | 22.14 | 3.12 | 54.86 | 4.48 | 2.7 | 3.03 | 0.59 | 8.58 | 0.65 | 0 | 2:20 | 3:00 | 29.1 | 4620 | 0.2 | 1.2 | 20.83 | 35.58 | 42.14 | 51.3
Max | 6.27 | 22.86 | 3.24 | 56.99 | 5.31 | 3.01 | 3.46 | 1.04 | 10.11 | 0.73 | 0.5 | 3:20 | 4:00 | 30.5 | 4820 | 0.4 | 3.1 | 23.32 | 38.23 | 43.6 | 52.7
Obs.: | A Resistência à Compressão aos 28 dias do CP V-ARI RS é regida pela NBR 5733,
que não estabelece valor mínimo para esta idade.
A massa específica média do CP V-ARI RS ITAMBÉ é 3,00 g/cm3 (NBR NM 23).
As datas do relatório se referem ao dia de expedição do cimento.
carimbo/assinatura
[18 empty] | 1° | 3 | 7 | 28
[17 empty] | Valores Mínimos - NBR 5737 | 11 | 24 | 34
[17 empty] | Valores Médios CP V-ARI RS ITAMBÉ | 22.03182 | 36.65545 | 42.81273 | 52