## CP II-F
[9 empty] | TIPO / CLASSE : |  |  | CP II-F-32
RELATÓRIO DE ENSAIOS DE CIMENTO | [18 empty] | PERÍODO : |  | 2014-12-01
[19 empty] | EMISSÃO : |  | 2015-01-16
| Químicos | [9 empty] | Físicos
Data | Al2O3 | SiO2 | Fe2O3 | CaO | MgO | SO3 | Perda | CaO | Resíd. | Equiv. | Exp. | Tempo de Pega |  | Cons. | Blaine | # 200 | # 325 | Resistência à Compressão
[7 empty] | Fogo | Livre | Insol. | Alcal. | Quente | Início | Fim | Normal |  |  |  | 1 dia | 3 dias | 7 dias | 28 dias
| % | % | % | % | % | % | % | % | % | % | mm | h : min | h : min | % | cm2/g | % | % | MPa | MPa | MPa | MPa
01 | 4.2 | 18.16 | 2.63 | 60.95 | 3.61 | 2.81 | 4.9 | 0.93 | 1 | 0.6 | 0.5 | 03:15 | 04:00 | 27 | 3490 | 0.7 | 11.9 | 16.12 | 30.85 | 36.44 | 42.39
03 | 4.32 | 18.55 | 2.68 | 61.02 | 3.65 | 2.86 | 4.96 | 0.87 | 1.26 | 0.6 | 0 | 03:20 | 04:00 | 27.2 | 3490 | 1.3 | 13.7 | 16.5 | 31.65 | 36.07 | 42.89
05 | 4.41 | 18.62 | 2.69 | 60.68 | 3.76 | 2.8 | 4.92 | 0.73 | 1.85 | 0.6 | 0.5 | 03:15 | 04:00 | 27.4 | 3440 | 1.5 | 12.9 | 16.08 | 29.83 | 36.03 | 42.34
09 | 4.18 | 17.79 | 2.58 | 59.64 | 5.45 | 2.86 | 4.8 | 0.62 | 1.05 | 0.62 | 0 | 03:05 | 04:00 | 27.5 | 3410 | 1.8 | 12.6 | 16.14 | 29.62 | 36.36 | 42.81
11 | 4.33 | 18.4 | 2.59 | 59.55 | 4.16 | 2.79 | 4.77 | 0.62 | 1.84 | 0.59 | 0 | 03:10 | 04:00 | 28 | 3480 | 1.8 | 13.1 | 16.23 | 29.41 | 35.72 | 42.5
15 | 4.4 | 18.52 | 2.64 | 60.25 | 4.51 | 2.84 | 5.07 | 0.67 | 1.77 | 0.62 | 0 | 03:10 | 04:00 | 28 | 3550 | 1.3 | 10.5 | 14.7 | 29.51 | 36.16 | 42.1
17 | 4.13 | 17.85 | 2.57 | 59.61 | 4.4 | 2.71 | 5.04 | 0.73 | 1.05 | 0.57 | 0.5 | 03:15 | 04:00 | 27.2 | 3340 | 1.7 | 14.1 | 13.38 | 29.12 | 34.49 | -
19 | 4.21 | 18 | 2.58 | 59.77 | 4.35 | 2.75 | 4.92 | 0.64 | 1.45 | 0.58 | 0 | 03:10 | 04:00 | 27.4 | 3280 | 2.1 | 14.2 | 13.54 | 27.68 | 34.03 | -
23 | 4.4 | 18.49 | 2.59 | 59.93 | 4.76 | 2.78 | 4.92 | 1.37 | 1.74 | 0.62 | 0 | 03:10 | 04:00 | 27.3 | 3410 | 2.2 | 14.6 | 14.87 | 28.57 | 33.78 | -
27 | 4.42 | 18.71 | 2.69 | 61.14 | 4.68 | 2.87 | 4.77 | 0.76 | 1.08 | 0.64 | 0 | 03:30 | 04:00 | 27.6 | 3360 | 1.6 | 15.1 | 11.81 | 27.88 | 33.79 | -
29 | 4.41 | 18.68 | 2.63 | 60.5 | 4.61 | 2.82 | 4.84 | 0.76 | 1.35 | 0.63 | 0 | 03:30 | 04:00 | 27.4 | 3420 | 1.9 | 13.2 | 13.76 | 28.38 | 35.24 | -
Média | 4.31 | 18.34273 | 2.624545 | 60.27636 | 4.358182 | 2.808182 | 4.900909 | 0.7909091 | 1.403636 | 0.6063636 | 0.1363636 | 3:15 | 4:00 | 27.45455 | 3424.545 | 1.627273 | 13.26364 | 14.83 | 29.31818 | 35.28273 | 42.5
Sd | 0.1096358 | 0.3352638 | 0.04612237 | 0.6098569 | 0.548066 | 0.04956172 | 0.1003449 | 0.2158914 | 0.3435774 | 0.0215744 | 0.2335497 | 0:08 | 0:00 | 0.314209 | 77.63551 | 0.4221159 | 1.304816 | 1.540844 | 1.200557 | 1.064181 | 0.2826511
Min | 4.13 | 17.79 | 2.57 | 59.55 | 3.61 | 2.71 | 4.77 | 0.62 | 1 | 0.57 | 0 | 3:05 | 4:00 | 27 | 3280 | 0.7 | 10.5 | 11.81 | 27.68 | 33.78 | 42.1
Max | 4.42 | 18.71 | 2.69 | 61.14 | 5.45 | 2.87 | 5.07 | 1.37 | 1.85 | 0.64 | 0.5 | 3:30 | 4:00 | 28 | 3550 | 2.2 | 15.1 | 16.5 | 31.65 | 36.44 | 42.89
Obs.: | A Norma da ABNT não prevê a determinação da Resistência à Compressão a um dia para o CP II-F-32.
A massa específica média do CP II-F-32 ITAMBÉ é 3,11 g/cm3 (NBR NM 23).
As datas do relatório se referem ao dia de expedição do cimento.
carimbo/assinatura
[18 empty] | 1° | 3 | 7 | 28
[17 empty] | Valores Mínimos - NBR 11578 |  | 10 | 20 | 32
[17 empty] | Valores Médios CP II-F-32 ITAMBÉ | 14.83 | 29.31818 | 35.28273 | 42.5

## CP II-Z
[9 empty] | TIPO / CLASSE : |  |  | CP II-Z-32
RELATÓRIO DE ENSAIOS DE CIMENTO | [18 empty] | PERÍODO : |  | 2014-12-01
[19 empty] | EMISSÃO : |  | 2015-01-16
| Químicos | [9 empty] | Físicos
Data | Al2O3 | SiO2 | Fe2O3 | CaO | MgO | SO3 | Perda | CaO | Resíd. | Equiv. | Exp. | Tempo de Pega |  | Cons. | Blaine | # 200 | # 325 | Resistência à Compressão
[7 empty] | Fogo | Livre | Insol. | Alcal. | Quente | Início | Fim | Normal |  |  |  | 1 dia | 3 dias | 7 dias | 28 dias
| % | % | % | % | % | % | % | % | % | % | mm | h : min | h : min | % | cm2/g | % | % | MPa | MPa | MPa | MPa
02 | 6.6 | 23.27 | 3.12 | 54.13 | 3.23 | 2.88 | 5.12 | 0.67 | 12.52 | 0.79 | 0 | 03:40 | 04:30 | 28.2 | 3680 | 1.8 | 10.5 | 11.26 | 25.58 | 31.64 | 41.59
04 | 6.98 | 22.82 | 3.11 | 52.3 | 3.7 | 3.01 | 5.3 | 0.53 | 12.78 | 0.84 | 1 | 03:50 | 04:30 | 28 | 3690 | 2.8 | 13.9 | 13.15 | 26.38 | 31.53 | 40.64
08 | 6.5 | 22.36 | 3.07 | 52.33 | 3.6 | 2.65 | 4.89 | 0.73 | 12.75 | 0.78 | 0.5 | 03:40 | 04:30 | 28.1 | 3630 | 2.5 | 12.8 | 12.17 | 23.32 | 30.14 | 40.1
10 | 6.15 | 20.63 | 2.93 | 52.85 | 4.4 | 2.68 | 4.9 | 0.67 | 10.96 | 0.81 | 0.5 | 03:35 | 04:15 | 28.3 | 3620 | 2.3 | 10.5 | 11.42 | 25.32 | 32.56 | 40.7
12 | 6.71 | 22.08 | 3 | 52.65 | 4.1 | 2.6 | 4.96 | 0.67 | 12.45 | 0.8 | 0.5 | 03:40 | 04:15 | 28.4 | 3340 | 2.5 | 11.5 | 12.85 | 24.84 | 31.93 | 39.7
16 | 6.69 | 22.43 | 3.05 | 53.12 | 3.85 | 2.57 | 4.99 | 0.76 | 11.46 | 0.79 | 0 | 03:40 | 04:15 | 28.1 | 3360 | 2.9 | 13.3 | 12.64 | 24.5 | 32.2 | 40.4
18 | 6.78 | 22.09 | 3.01 | 51.51 | 3.78 | 2.61 | 4.94 | 0.67 | 13.23 | 0.81 | 0 | 03:30 | 04:00 | 28 | 3330 | 2.7 | 12.7 | 11.16 | 25.64 | 31.79 | -
22 | 6.62 | 22.11 | 3.01 | 52.3 | 3.81 | 2.67 | 4.68 | 0.59 | 11.23 | 0.79 | 0 | 03:50 | 04:30 | 27.8 | 3580 | 2.4 | 11.2 | 11.28 | 26.45 | 32.6 | -
24 | 6.81 | 22.21 | 2.99 | 52.56 | 4.09 | 2.61 | 5.01 | 0.5 | 12.59 | 0.8 | 0 | 03:40 | 04:15 | 27.8 | 3530 | 2.5 | 11.8 | 11.27 | 28.37 | 32.88 | -
26 | 7.21 | 22.67 | 3.03 | 52.41 | 4.43 | 2.65 | 5.13 | 0.56 | 12.62 | 0.79 | 0.5 | 03:30 | 04:00 | 27.8 | 3520 | 2.1 | 12.9 | 11.21 | 24.53 | 31.94 | -
29 | 7.13 | 22.54 | 3.01 | 51.83 | 4.28 | 2.52 | 5.15 | 0.56 | 13.2 | 0.79 | 0 | 03:30 | 04:00 | 27.8 | 3480 | 2.6 | 10.8 | 11.66 | 23.29 | 31.85 | -
31 | 7.04 | 22.39 | 3 | 52.28 | 4.42 | 2.62 | 4.91 | 0.59 | 12.32 | 0.78 | 0 | 03:40 | 04:15 | 28 | 3460 | 2.3 | 11.7 | 10.49 | 24.36 | 31.4 | -
Média | 6.768333 | 22.3 | 3.0275 | 52.5225 | 3.974167 | 2.6725 | 4.998333 | 0.625 | 12.3425 | 0.7975 | 0.25 | 3:39 | 4:16 | 28.025 | 3518.333 | 2.45 | 11.96667 | 11.71333 | 25.215 | 31.91455 | 40.5
Sd | 0.2955068 | 0.6295742 | 0.05310795 | 0.6590782 | 0.3765503 | 0.1373863 | 0.1600473 | 0.08140806 | 0.7379348 | 0.01658312 | 0.3370999 | 0:07 | 0:12 | 0.2050499 | 127.7664 | 0.3030152 | 1.135648 | 0.8066804 | 1.424146 | 0.7275213 | 0.6
Min | 6.15 | 20.63 | 2.93 | 51.51 | 3.23 | 2.52 | 4.68 | 0.5 | 10.96 | 0.78 | 0 | 3:30 | 4:00 | 27.8 | 3330 | 1.8 | 10.5 | 10.49 | 23.29 | 30.14 | 39.7
Max | 7.21 | 23.27 | 3.12 | 54.13 | 4.43 | 3.01 | 5.3 | 0.76 | 13.23 | 0.84 | 1 | 3:50 | 4:30 | 28.4 | 3690 | 2.9 | 13.9 | 13.15 | 28.37 | 32.88 | 41.59
Obs.: | A Norma da ABNT não prevê a determinação da Resistência à Compressão a um dia para o CP II-Z-32.
A massa específica média do CP II-Z-32 ITAMBÉ é 2,96 g/cm3 (NBR NM 23).
As datas do relatório se referem ao dia de expedição do cimento.
carimbo/assinatura
[18 empty] | 1° | 3 | 7 | 28
[17 empty] | Valores Mínimos - NBR 11578 |  | 10 | 20 | 32
[17 empty] | Valores Médios CP II-Z-32 ITAMBÉ | 11.71333 | 25.215 | 31.91455 | 40.5

## CP IV
[9 empty] | TIPO / CLASSE : |  |  | CP IV-32-RS
RELATÓRIO DE ENSAIOS DE CIMENTO | [18 empty] | PERÍODO : |  | 2014-12-01
[19 empty] | EMISSÃO : |  | 2015-01-16
| Químicos | [9 empty] | Físicos
Data | Al2O3 | SiO2 | Fe2O3 | CaO | MgO | SO3 | Perda | CaO | Resíd. | Equiv. | Exp. | Tempo de Pega |  | Cons. | Blaine | # 200 | # 325 | Resistência à Compressão
[7 empty] | Fogo | Livre | Insol. | Alcal. | Quente | Início | Fim | Normal |  |  |  | 1 dia | 3 dias | 7 dias | 28 dias
| % | % | % | % | % | % | % | % | % | % | mm | h : min | h : min | % | cm2/g | % | % | MPa | MPa | MPa | MPa
01 | 10.29 | 29.86 | 3.85 | 45.15 | 2.33 | 2.42 | 3.25 | 0.79 | 25.23 | 0.99 | 0.5 | 03:45 | 04:15 | 31 | 4360 | 0.5 | 3 | 14.23 | 25.96 | 32.41 | 44.2
03 | 10.39 | 30.14 | 3.89 | 44.53 | 2.68 | 2.44 | 3.3 | 0.67 | 25.7 | 0.98 | 1 | 04:00 | 04:45 | 31 | 4270 | 0.5 | 2.5 | 14.71 | 27.93 | 32.22 | 44.73
05 | 10.27 | 29.99 | 3.9 | 44.39 | 2.86 | 2.36 | 3.59 | 0.53 | 25.52 | 1.01 | 1 | 03:40 | 04:15 | 30.6 | 4250 | 0.5 | 3.3 | 14.31 | 25.14 | 31.7 | 43.55
09 | 10.01 | 29.67 | 3.88 | 44.14 | 3.14 | 2.4 | 3.66 | 0.56 | 26.07 | 0.99 | 0 | 04:00 | 04:45 | 30.8 | 4290 | 0.5 | 2.7 | 13.98 | 25.23 | 32.83 | 44.63
11 | 10.17 | 29.32 | 3.85 | 44.08 | 2.96 | 2.45 | 3.51 | 0.67 | 26.9 | 0.99 | 0.5 | 04:00 | 04:45 | 30 | 4400 | 0.8 | 4.1 | 12.83 | 26.91 | 32.9 | 45.2
15 | 10.04 | 26.69 | 3.76 | 44.73 | 2.97 | 2.52 | 3.54 | 0.59 | 25.58 | 0.98 | 0 | 04:00 | 04:45 | 30.2 | 4340 | 0.5 | 2.9 | 13.29 | 27.34 | 34.25 | 45.9
17 | 10.09 | 29.2 | 3.72 | 44.42 | 2.92 | 2.44 | 3.69 | 0.56 | 25.96 | 0.97 | 0 | 03:45 | 04:15 | 30.7 | 4390 | 0.3 | 3.4 | 14.08 | 26.63 | 34.08 | -
19 | 10.42 | 29.77 | 3.76 | 44.44 | 2.82 | 2.54 | 3.58 | 0.5 | 26.93 | 1.01 | 0 | 03:40 | 04:15 | 31.3 | 4440 | 0.6 | 3.2 | 12.9 | 27.14 | 33.81 | -
23 | 9.72 | 28.64 | 3.7 | 44.48 | 3.13 | 2.4 | 3.52 | 0.53 | 25.4 | 0.99 | 0 | 03:50 | 04:30 | 31.2 | 4220 | 0.9 | 3.6 | 12.09 | 23.62 | 31.93 | -
29 | 9.34 | 28.39 | 3.63 | 44.93 | 3.37 | 2.54 | 3.42 | 0.5 | 24.23 | 0.98 | 0 | 03:40 | 04:30 | 31 | 4200 | 0.8 | 3.3 | 13.84 | 27.29 | 33.68 | -
31 | 9.44 | 28.41 | 3.6 | 44.77 | 3.3 | 2.48 | 3.37 | 0.53 | 25.05 | 0.98 | 0 | 04:00 | 04:30 | 30.7 | 4230 | 0.6 | 3.8 | 13.43 | 27.73 | 32.8 | -
Média | 10.01636 | 29.09818 | 3.776364 | 44.55091 | 2.952727 | 2.453636 | 3.493636 | 0.5845455 | 25.68818 | 0.9881818 | 0.2727273 | 3:51 | 4:30 | 30.77273 | 4308.182 | 0.5909091 | 3.254545 | 13.60818 | 26.44727 | 32.981 | 44.7
Sd | 0.3672676 | 1.014069 | 0.1057613 | 0.3215728 | 0.2917222 | 0.06004544 | 0.1427076 | 0.09015139 | 0.7808306 | 0.01250454 | 0.4100998 | 0:09 | 0:13 | 0.3977208 | 81.83131 | 0.1758098 | 0.4719399 | 0.7779951 | 1.322876 | 0.9234049 | 0.8
Min | 9.34 | 26.69 | 3.6 | 44.08 | 2.33 | 2.36 | 3.25 | 0.5 | 24.23 | 0.97 | 0 | 3:40 | 4:15 | 30 | 4200 | 0.3 | 2.5 | 12.09 | 23.62 | 31.7 | 43.55
Max | 10.42 | 30.14 | 3.9 | 45.15 | 3.37 | 2.54 | 3.69 | 0.79 | 26.93 | 1.01 | 1 | 4:00 | 4:45 | 31.3 | 4440 | 0.9 | 4.1 | 14.71 | 27.93 | 34.25 | 45.9
Obs.: | A Norma da ABNT não prevê a determinação da Resistência à Compressão a um dia para o CP IV-32 RS.
A massa específica média do CP IV-32 RS ITAMBÉ é 2,83 g/cm3 (NBR NM 23).
As datas do relatório se referem ao dia de expedição do cimento.
carimbo/assinatura
[18 empty] | 1° | 3 | 7 | 28
[17 empty] | Valores Mínimos - NBR 5736 |  | 10 | 20 | 32
[17 empty] | Valores Médios CP IV-32 RS ITAMBÉ | 13.60818 | 26.44727 | 32.981 | 44.7

## CP V
[9 empty] | TIPO : |  |  | CP V-ARI
RELATÓRIO DE ENSAIOS DE CIMENTO | [18 empty] | PERÍODO : |  | 2014-12-01
[19 empty] | EMISSÃO : |  | 2015-01-16
| Químicos | [9 empty] | Físicos
Data | Al2O3 | SiO2 | Fe2O3 | CaO | MgO | SO3 | Perda | CaO | Resíd. | Equiv. | Exp. | Tempo de Pega |  | Cons. | Blaine | # 200 | # 325 | Resistência à Compressão
[7 empty] | Fogo | Livre | Insol. | Alcal. | Quente | Início | Fim | Normal |  |  |  | 1 dia | 3 dias | 7 dias | 28 dias
| % | % | % | % | % | % | % | % | % | % | mm | h : min | h : min | % | cm2/g | % | % | MPa | MPa | MPa | MPa
02 | 4.3 | 19.09 | 2.73 | 60.78 | 3.29 | 2.79 | 3 | 0.76 | 0.98 | 0.61 | 0 | 03:00 | 03:30 | 28.2 | 4000 | 0.5 | 2.6 | 21.04 | 34.78 | 42.1 | 50.19
04 | 4.3 | 18.98 | 2.68 | 61.35 | 4.23 | 2.88 | 3.25 | 0.7 | 0.53 | 0.6 | 0 | 02:50 | 03:30 | 28 | 4120 | 0.5 | 3.2 | 22.83 | 38.01 | 42.09 | 50.28
08 | 4.28 | 18.54 | 2.67 | 59.79 | 4.47 | 2.64 | 3.17 | 0.73 | 0.66 | 0.57 | 0.5 | 02:40 | 03:30 | 27.9 | 4130 | 0.4 | 3.4 | 22.72 | 34.9 | 42.15 | 50.97
10 | 4.22 | 18.42 | 2.67 | 59.74 | 4.97 | 2.62 | 3.02 | 0.79 | 0.58 | 0.6 | 0 | 02:40 | 03:15 | 28.5 | 4180 | 0.5 | 2.4 | 22.19 | 35.8 | 42.96 | 51.4
12 | 4.35 | 18.51 | 2.65 | 59.41 | 5.19 | 2.66 | 3.12 | 0.84 | 0.68 | 0.59 | 0 | 02:50 | 03:30 | 29 | 4090 | 0.3 | 2.6 | 22.79 | 37.89 | 43.54 | 51.3
16 | 4.35 | 18.61 | 2.67 | 59.87 | 4.71 | 2.75 | 3.04 | 0.81 | 0.81 | 0.59 | 0 | 03:00 | 03:30 | 29 | 4130 | 0.4 | 2.5 | 22.13 | 37.58 | 42.47 | 50.8
18 | 4.3 | 18.39 | 2.64 | 59.49 | 4.79 | 2.77 | 3.05 | 0.7 | 0.71 | 0.59 | 0 | 03:00 | 03:30 | 29 | 4030 | 0.5 | 2.9 | 21.95 | 37.22 | 41.65 | -
22 | 4.42 | 18.76 | 2.67 | 60.14 | 4.86 | 2.83 | 3 | 0.79 | 0.78 | 0.62 | 0.5 | 02:50 | 03:30 | 28.5 | 4020 | 0.5 | 2 | 20.77 | 36.72 | 43.15 | -
24 | 4.41 | 18.91 | 2.65 | 60.49 | 4.91 | 2.86 | 2.92 | 1.01 | 0.73 | 0.62 | 0.5 | 03:00 | 03:30 | 28.5 | 4050 | 0.6 | 3.7 | 20.84 | 38.47 | 42.59 | -
26 | 4.42 | 18.93 | 2.71 | 60.71 | 4.88 | 2.85 | 3 | 0.64 | 0.79 | 0.61 | 0 | 02:50 | 03:30 | 28.6 | 4080 | 0.5 | 2.7 | 21.48 | 36.86 | 43.01 | -
29 | 4.41 | 18.93 | 2.64 | 59.38 | 5.32 | 2.75 | 3.04 | 0.53 | 0.98 | 0.59 | 0 | 02:50 | 03:30 | 28.4 | 4040 | 0.5 | 2.7 | 21.59 | 38.06 | 43.14 | -
Média | 4.341818 | 18.73364 | 2.670909 | 60.10455 | 4.692727 | 2.763636 | 3.055455 | 0.7545455 | 0.7481818 | 0.5990909 | 0.1363636 | 2:52 | 3:29 | 28.50909 | 4079.091 | 0.4727273 | 2.790909 | 21.84818 | 36.93545 | 42.62273 | 50.8
Sd | 0.06750084 | 0.2481642 | 0.02809076 | 0.6477401 | 0.5539872 | 0.09080449 | 0.09190905 | 0.1217673 | 0.1428858 | 0.01513575 | 0.2335497 | 0:08 | 0:05 | 0.3832872 | 56.29468 | 0.07862454 | 0.4826066 | 0.7649813 | 1.277187 | 0.5832511 | 0.5
Min | 4.22 | 18.39 | 2.64 | 59.38 | 3.29 | 2.62 | 2.92 | 0.53 | 0.53 | 0.57 | 0 | 2:40 | 3:15 | 27.9 | 4000 | 0.3 | 2 | 20.77 | 34.78 | 41.65 | 50.19
Max | 4.42 | 19.09 | 2.73 | 61.35 | 5.32 | 2.88 | 3.25 | 1.01 | 0.98 | 0.62 | 0.5 | 3:00 | 3:30 | 29 | 4180 | 0.6 | 3.7 | 22.83 | 38.47 | 43.54 | 51.4
Obs.: | A Resistência à Compressão aos 28 dias do CP V-ARI é regida pela NBR 5733,
a qual não estabelece valor mínimo.
A massa específica média do CP V-ARI ITAMBÉ é 3,12 g/cm3 (NBR NM 23).
As datas do relatório se referem ao dia de expedição do cimento.
carimbo/assinatura
[18 empty] | 1° | 3 | 7 | 28
[17 empty] | Valores Mínimos - NBR 5733 | 14 | 24 | 34
[17 empty] | Valores Médios CP V-ARI ITAMBÉ | 21.84818 | 36.93545 | 42.62273 | 50.8