## CP II-F
[9 empty] | TIPO / CLASSE : |  |  | CP II-F-32
RELATÓRIO DE ENSAIOS DE CIMENTO | [18 empty] | PERÍODO : |  | 2014-11-01
[19 empty] | EMISSÃO : |  | 2015-03-13
| Químicos | [9 empty] | Físicos
Data | Al2O3 | SiO2 | Fe2O3 | CaO | MgO | SO3 | Perda | CaO | Resíd. | Equiv. | Exp. | Tempo de Pega |  | Cons. | Blaine | # 200 | # 325 | Resistência à Compressão
[7 empty] | Fogo | Livre | Insol. | Alcal. | Quente | Início | Fim | Normal |  |  |  | 1 dia | 3 dias | 7 dias | 28 dias
| % | % | % | % | % | % | % | % | % | % | mm | h : min | h : min | % | cm2/g | % | % | MPa | MPa | MPa | MPa
03 | 4.11 | 18.05 | 2.57 | 60.53 | 4.21 | 2.77 | 4.05 | 0.79 | 1.47 | 0.59 | 0.5 | 03:10 | 04:00 | 26.2 | 3090 | 3.2 | 14.5 | 15.1 | 27.06 | 33.12 | 40.57
05 | 4.18 | 17.93 | 2.61 | 60.01 | 4.41 | 2.73 | 4.88 | 0.7 | 1.26 | 0.55 | 0 | 03:05 | 03:45 | 26.5 | 2990 | 2.7 | 13.9 | 12.85 | 25.84 | 33.09 | 40.17
07 | 4.14 | 18.14 | 2.55 | 60.17 | 4.25 | 2.71 | 4.78 | 0.79 | 0.84 | 0.57 | 0 | 03:10 | 04:00 | 26.7 | 3130 | 2.5 | 13.6 | 14.56 | 28.24 | 33.39 | 40.46
11 | 4.12 | 18.04 | 2.57 | 60.98 | 4.49 | 2.77 | 4.97 | 0.93 | 0.72 | 0.56 | 0 | 03:10 | 04:00 | 26.8 | 3150 | 2.7 | 14.8 | 14.06 | 27.49 | 33.05 | 41.2
13 | 4.13 | 17.95 | 2.54 | 60.29 | 4.37 | 2.79 | 4.81 | 0.84 | 0.85 | 0.57 | 0.5 | 03:10 | 04:00 | 27 | 3160 | 3.3 | 12.7 | 13.77 | 27.14 | 32.63 | 40.96
17 | 4.16 | 17.98 | 2.56 | 60.11 | 4.31 | 2.81 | 4.6 | 1.07 | 0.93 | 0.59 | 0.5 | 03:10 | 04:00 | 27.2 | 3140 | 2.6 | 14.5 | 14.08 | 27.3 | 32.97 | 41.6
19 | 4.07 | 17.89 | 2.53 | 60.02 | 4.23 | 2.82 | 5.05 | 0.84 | 0.83 | 0.57 | 0 | 03:00 | 03:30 | 26.7 | 3250 | 2.6 | 14.2 | 14.13 | 27.69 | 33.99 | 42.4
21 | 4.22 | 18.18 | 2.61 | 60.96 | 4.01 | 2.87 | 4.85 | 0.95 | 1.18 | 0.59 | 0.5 | 03:00 | 03:30 | 26.7 | 3370 | 1.6 | 11.1 | 14.61 | 28.92 | 35.18 | 42.1
25 | 4.18 | 18.33 | 2.62 | 61.23 | 3.49 | 2.79 | 4.87 | 1.12 | 0.87 | 0.6 | 0 | 02:45 | 03:15 | 26.9 | 3460 | 1.8 | 12.9 | 16.59 | 29.75 | 34.99 | 42.1
27 | 4.25 | 18.53 | 2.63 | 61.71 | 3.53 | 2.85 | 4.93 | 1.12 | 0.94 | 0.61 | 1 | 03:10 | 04:00 | 27.2 | 3530 | 1.81 | 13.4 | 15.94 | 30.04 | 35.31 | 42.4
Média | 4.156 | 18.102 | 2.579 | 60.601 | 4.13 | 2.791 | 4.779 | 0.915 | 0.989 | 0.58 | 0.3 | 3:05 | 3:48 | 26.79 | 3227 | 2.481 | 13.56 | 14.569 | 27.947 | 33.772 | 41.4
Sd | 0.05358275 | 0.2004883 | 0.03573047 | 0.5881695 | 0.3516311 | 0.04954235 | 0.2829782 | 0.1484176 | 0.2358177 | 0.01885618 | 0.3496029 | 0:08 | 0:17 | 0.3071373 | 173.0157 | 0.5775898 | 1.109755 | 1.081773 | 1.301068 | 1.021097 | 0.8
Min | 4.07 | 17.89 | 2.53 | 60.01 | 3.49 | 2.71 | 4.05 | 0.7 | 0.72 | 0.55 | 0 | 2:45 | 3:15 | 26.2 | 2990 | 1.6 | 11.1 | 12.85 | 25.84 | 32.63 | 40.17
Max | 4.25 | 18.53 | 2.63 | 61.71 | 4.49 | 2.87 | 5.05 | 1.12 | 1.47 | 0.61 | 1 | 3:10 | 4:00 | 27.2 | 3530 | 3.3 | 14.8 | 16.59 | 30.04 | 35.31 | 42.4
Obs.: | A Norma da ABNT não prevê a determinação da Resistência à Compressão a um dia para o CP II-F-32.
A massa específica média do CP II-F-32 ITAMBÉ é 3,11 g/cm3 (NBR NM 23).
As datas do relatório se referem ao dia de expedição do cimento.
carimbo/assinatura
[18 empty] | 1° | 3 | 7 | 28
[17 empty] | Valores Mínimos - NBR 11578 |  | 10 | 20 | 32
[17 empty] | Valores Médios CP II-F-32 ITAMBÉ | 14.569 | 27.947 | 33.772 | 41.4

## CP II-Z
[9 empty] | TIPO / CLASSE : |  |  | CP II-Z-32
RELATÓRIO DE ENSAIOS DE CIMENTO | [18 empty] | PERÍODO : |  | 2014-11-01
[19 empty] | EMISSÃO : |  | 2015-03-13
| Químicos | [9 empty] | Físicos
Data | Al2O3 | SiO2 | Fe2O3 | CaO | MgO | SO3 | Perda | CaO | Resíd. | Equiv. | Exp. | Tempo de Pega |  | Cons. | Blaine | # 200 | # 325 | Resistência à Compressão
[7 empty] | Fogo | Livre | Insol. | Alcal. | Quente | Início | Fim | Normal |  |  |  | 1 dia | 3 dias | 7 dias | 28 dias
| % | % | % | % | % | % | % | % | % | % | mm | h : min | h : min | % | cm2/g | % | % | MPa | MPa | MPa | MPa
04 | 6.74 | 22.41 | 3.09 | 52.11 | 3.81 | 2.69 | 5.37 | 0.98 | 13.2 | 0.78 | 0 | 03:30 | 04:00 | 28.4 | 3740 | 2.1 | 11.2 | 12.55 | 25.03 | 31.52 | 41.26
06 | 7.11 | 22.87 | 3.14 | 52.5 | 3.93 | 2.61 | 5.49 | 0.73 | 13.51 | 0.78 | 0 | 03:10 | 04:00 | 28.5 | 3700 | 2.9 | 12.3 | 10.56 | 24.06 | 29.24 | 40.08
10 | 6.58 | 21.92 | 3.06 | 53.61 | 3.94 | 2.83 | 5.42 | 1.04 | 11.51 | 0.8 | 0.5 | 03:20 | 04:00 | 28.2 | 3690 | 3 | 13.2 | 11.16 | 23.51 | 30.83 | 40.26
12 | 6.7 | 22.63 | 3.11 | 52.43 | 3.78 | 2.88 | 5.03 | 0.98 | 12.03 | 0.79 | 0 | 03:05 | 04:00 | 28.2 | 3580 | 2.7 | 13.2 | 10.78 | 23.36 | 30.17 | 41.04
14 | 6.08 | 21.99 | 3.06 | 53.71 | 3.77 | 2.9 | 4.45 | 1.04 | 11.77 | 0.77 | 1 | 03:10 | 04:00 | 28.2 | 3680 | 1.8 | 10.7 | 11.55 | 27.61 | 35.11 | 41.3
18 | 5.94 | 22.23 | 3.02 | 54.3 | 3.2 | 2.85 | 4.8 | 1.04 | 11.4 | 0.78 | 0.5 | 03:10 | 04:00 | 28.4 | 3530 | 2.1 | 11.8 | 12.56 | 27.11 | 33.38 | 42.1
20 | 5.89 | 21.9 | 3.04 | 54.22 | 3.11 | 2.76 | 4.93 | 0.81 | 11.24 | 0.81 | 0 | 03:20 | 04:00 | 28.3 | 3360 | 1.6 | 9.5 | 11.51 | 26 | 31.85 | 42.3
24 | 6.51 | 22.16 | 3.05 | 53.19 | 3.63 | 2.68 | 5.09 | 0.7 | 12.22 | 0.83 | 0 | 03:05 | 03:45 | 28.2 | 3490 | 2 | 11.5 | 11.84 | 26.54 | 32.92 | 41.3
26 | 6.53 | 22.89 | 3.17 | 53.97 | 3.33 | 2.63 | 4.87 | 0.7 | 12.5 | 0.81 | 1 | 03:40 | 04:30 | 28.2 | 3450 | 2 | 11.5 | 11.61 | 26.41 | 32.26 | 41.8
28 | 6.37 | 23.1 | 3.14 | 53.25 | 2.96 | 2.7 | 5.01 | 0.64 | 13.59 | 0.79 | 0.5 | 03:40 | 04:30 | 28.4 | 3510 | 1.6 | 10 | 10.2 | 24.16 | 29.56 | 40.8
Média | 6.445 | 22.41 | 3.088 | 53.329 | 3.546 | 2.753 | 5.046 | 0.866 | 12.297 | 0.794 | 0.35 | 3:19 | 4:05 | 28.3 | 3573 | 2.18 | 11.49 | 11.432 | 25.379 | 31.684 | 41.2
Sd | 0.3838185 | 0.4394441 | 0.05006662 | 0.7730668 | 0.3627426 | 0.1058353 | 0.3172171 | 0.1648703 | 0.8753418 | 0.01837873 | 0.4116363 | 0:13 | 0:14 | 0.1154701 | 125.7908 | 0.5116422 | 1.224246 | 0.7829971 | 1.55232 | 1.826771 | 0.7
Min | 5.89 | 21.9 | 3.02 | 52.11 | 2.96 | 2.61 | 4.45 | 0.64 | 11.24 | 0.77 | 0 | 3:05 | 3:45 | 28.2 | 3360 | 1.6 | 9.5 | 10.2 | 23.36 | 29.24 | 40.08
Max | 7.11 | 23.1 | 3.17 | 54.3 | 3.94 | 2.9 | 5.49 | 1.04 | 13.59 | 0.83 | 1 | 3:40 | 4:30 | 28.5 | 3740 | 3 | 13.2 | 12.56 | 27.61 | 35.11 | 42.3
Obs.: | A Norma da ABNT não prevê a determinação da Resistência à Compressão a um dia para o CP II-Z-32.
A massa específica média do CP II-Z-32 ITAMBÉ é 2,96 g/cm3 (NBR NM 23).
As datas do relatório se referem ao dia de expedição do cimento.
carimbo/assinatura
[18 empty] | 1° | 3 | 7 | 28
[17 empty] | Valores Mínimos - NBR 11578 |  | 10 | 20 | 32
[17 empty] | Valores Médios CP II-Z-32 ITAMBÉ | 11.432 | 25.379 | 31.684 | 41.2

## CP IV
[9 empty] | TIPO / CLASSE : |  |  | CP IV-32-RS
RELATÓRIO DE ENSAIOS DE CIMENTO | [18 empty] | PERÍODO : |  | 2014-11-01
[19 empty] | EMISSÃO : |  | 2015-03-13
| Químicos | [9 empty] | Físicos
Data | Al2O3 | SiO2 | Fe2O3 | CaO | MgO | SO3 | Perda | CaO | Resíd. | Equiv. | Exp. | Tempo de Pega |  | Cons. | Blaine | # 200 | # 325 | Resistência à Compressão
[7 empty] | Fogo | Livre | Insol. | Alcal. | Quente | Início | Fim | Normal |  |  |  | 1 dia | 3 dias | 7 dias | 28 dias
| % | % | % | % | % | % | % | % | % | % | mm | h : min | h : min | % | cm2/g | % | % | MPa | MPa | MPa | MPa
03 | 10.23 | 29.57 | 3.88 | 44.67 | 2.93 | 2.4 | 3.59 | 0.53 | 25.36 | 1.08 | 0.5 | 03:50 | 04:30 | 30.4 | 4320 | 0.7 | 3.6 | 14.63 | 26.39 | 32.22 | 43.92
05 | 10.29 | 29.86 | 3.93 | 44.7 | 3.04 | 2.38 | 3.31 | 0.64 | 26.53 | 1.1 | 0.5 | 03:35 | 04:15 | 30.7 | 4430 | 0.6 | 3.1 | 12.27 | 24.96 | 31.83 | 44.87
07 | 9.94 | 29.93 | 3.82 | 44.31 | 2.97 | 2.39 | 3.44 | 0.84 | 24.7 | 1.03 | 0.5 | 03:30 | 04:00 | 30.9 | 4400 | 0.7 | 3.4 | 12.19 | 24.62 | 31.64 | 44.43
11 | 10.39 | 31.03 | 4.01 | 44.39 | 2.91 | 2.38 | 3.37 | 0.73 | 27.53 | 1.04 | 0 | 03:35 | 04:15 | 31 | 4340 | 0.7 | 3.6 | 12.88 | 23.35 | 30.93 | 44.46
13 | 9.87 | 30.09 | 3.78 | 44.7 | 2.94 | 2.43 | 3.16 | 0.76 | 27.43 | 0.97 | 1 | 03:40 | 04:15 | 31 | 4370 | 0.8 | 3.9 | 12.56 | 24.83 | 30.96 | 44.85
17 | 9.7 | 29.63 | 3.77 | 45.02 | 2.98 | 2.48 | 3.27 | 1.01 | 25.77 | 0.99 | 0.5 | 03:30 | 04:00 | 30.9 | 4350 | 0.5 | 3.8 | 13.19 | 26.56 | 32.77 | 45
19 | 9.39 | 28.71 | 3.73 | 45.36 | 2.51 | 2.51 | 3.26 | 0.87 | 25.23 | 0.94 | 0 | 03:40 | 04:15 | 30.9 | 4270 | 0.6 | 2.8 | 14.68 | 28.47 | 34.31 | 47.8
21 | 9.35 | 28.6 | 3.69 | 45.23 | 2.53 | 2.53 | 3.33 | 0.84 | 25.03 | 0.93 | 0.5 | 03:20 | 04:00 | 30.7 | 4230 | 0.9 | 3 | 14.07 | 28.39 | 35.5 | 47.3
25 | 9.88 | 28.95 | 3.78 | 45.38 | 2.63 | 2.54 | 3.22 | 0.87 | 26.22 | 1.01 | 0 | 03:25 | 04:15 | 30.7 | 4210 | 0.9 | 3.1 | 15.32 | 27.66 | 34.99 | 45.6
27 | 9.71 | 28.68 | 3.77 | 45.87 | 2.4 | 2.59 | 3.38 | 0.81 | 23.57 | 1.01 | 0 | 03:45 | 04:30 | 30.8 | 4200 | 0.5 | 2 | 15.21 | 29.49 | 34.5 | 46.3
Média | 9.875 | 29.505 | 3.816 | 44.963 | 2.784 | 2.463 | 3.333 | 0.79 | 25.737 | 1.01 | 0.35 | 3:35 | 4:14 | 30.8 | 4312 | 0.69 | 3.23 | 13.7 | 26.472 | 32.965 | 45.5
Sd | 0.355348 | 0.777035 | 0.09709102 | 0.4952676 | 0.2382436 | 0.07689098 | 0.1218423 | 0.1338324 | 1.229933 | 0.05537749 | 0.3374743 | 0:09 | 0:11 | 0.1825742 | 80.80154 | 0.1449138 | 0.5638164 | 1.221283 | 2.010085 | 1.715623 | 1.3
Min | 9.35 | 28.6 | 3.69 | 44.31 | 2.4 | 2.38 | 3.16 | 0.53 | 23.57 | 0.93 | 0 | 3:20 | 4:00 | 30.4 | 4200 | 0.5 | 2 | 12.19 | 23.35 | 30.93 | 43.92
Max | 10.39 | 31.03 | 4.01 | 45.87 | 3.04 | 2.59 | 3.59 | 1.01 | 27.53 | 1.1 | 1 | 3:50 | 4:30 | 31 | 4430 | 0.9 | 3.9 | 15.32 | 29.49 | 35.5 | 47.8
Obs.: | A Norma da ABNT não prevê a determinação da Resistência à Compressão a um dia para o CP IV-32 RS.
A massa específica média do CP IV-32 RS ITAMBÉ é 2,83 g/cm3 (NBR NM 23).
As datas do relatório se referem ao dia de expedição do cimento.
carimbo/assinatura
[18 empty] | 1° | 3 | 7 | 28
[17 empty] | Valores Mínimos - NBR 5736 |  | 10 | 20 | 32
[17 empty] | Valores Médios CP IV-32 RS ITAMBÉ | 13.7 | 26.472 | 32.965 | 45.5

## CP V
[9 empty] | TIPO : |  |  | CP V-ARI
RELATÓRIO DE ENSAIOS DE CIMENTO | [18 empty] | PERÍODO : |  | 2014-11-01
[19 empty] | EMISSÃO : |  | 2015-03-13
| Químicos | [9 empty] | Físicos
Data | Al2O3 | SiO2 | Fe2O3 | CaO | MgO | SO3 | Perda | CaO | Resíd. | Equiv. | Exp. | Tempo de Pega |  | Cons. | Blaine | # 200 | # 325 | Resistência à Compressão
[7 empty] | Fogo | Livre | Insol. | Alcal. | Quente | Início | Fim | Normal |  |  |  | 1 dia | 3 dias | 7 dias | 28 dias
| % | % | % | % | % | % | % | % | % | % | mm | h : min | h : min | % | cm2/g | % | % | MPa | MPa | MPa | MPa
04 | 4.29 | 18.63 | 2.65 | 60.39 | 4.64 | 2.7 | 2.95 | 0.7 | 0.45 | 0.61 | 0 | 02:30 | 03:00 | 28.4 | 4050 | 0.5 | 3.2 | 21.01 | 35.08 | 42.07 | 50.13
06 | 4.24 | 18.13 | 2.66 | 59.59 | 4.43 | 2.7 | 3.1 | 0.87 | 0.92 | 0.61 | 0.5 | 02:35 | 03:00 | 28.7 | 4070 | 0.5 | 3.5 | 21.89 | 36.22 | 42.42 | 50.87
10 | 4.41 | 18.75 | 2.7 | 60.53 | 4.56 | 2.8 | 3.09 | 0.95 | 0.72 | 0.6 | 0.5 | 02:40 | 03:15 | 28.5 | 4110 | 0.4 | 3.3 | 20.75 | 37.39 | 42.96 | 51.17
12 | 4.24 | 18.55 | 2.6 | 60.29 | 4.42 | 2.84 | 2.97 | 0.98 | 0.61 | 0.59 | 0 | 02:30 | 03:00 | 28.5 | 4060 | 0.7 | 3.5 | 21.25 | 36.42 | 41.55 | 50.32
14 | 4.36 | 18.87 | 2.62 | 60.27 | 3.74 | 3.05 | 3.25 | 1.21 | 0.73 | 0.64 | 0 | 02:45 | 03:15 | 28.8 | 4090 | 0.5 | 3.5 | 21.46 | 36.2 | 42.4 | 50.81
18 | 4.33 | 18.82 | 2.65 | 60.4 | 3.89 | 2.97 | 3.02 | 0.98 | 0.88 | 0.62 | 0.5 | 02:50 | 03:30 | 28.5 | 4080 | 0.5 | 3.7 | 20.88 | 37.97 | 43.76 | 51.1
20 | 4.32 | 18.75 | 2.64 | 60.62 | 4.12 | 2.92 | 2.98 | 0.84 | 0.82 | 0.63 | 0 | 02:35 | 03:15 | 28.5 | 4080 | 0.5 | 3 | 22.41 | 37.26 | 43.14 | 51.1
24 | 4.16 | 18.34 | 2.59 | 59.98 | 4.23 | 2.9 | 3.26 | 0.95 | 0.97 | 0.62 | 0.5 | 02:40 | 03:15 | 28.7 | 4120 | 0.6 | 3.2 | 20.89 | 36.16 | 42.29 | 50.4
26 | 4.41 | 19.07 | 2.76 | 61.1 | 3.93 | 3 | 3.06 | 0.76 | 0.73 | 0.68 | 0 | 03:00 | 03:30 | 29 | 4040 | 0.5 | 2.9 | 21.4 | 35.34 | 41.99 | 50.4
Média | 4.306667 | 18.65667 | 2.652222 | 60.35222 | 4.217778 | 2.875556 | 3.075556 | 0.9155556 | 0.7588889 | 0.6222222 | 0.2222222 | 2:41 | 3:13 | 28.62222 | 4077.778 | 0.5222222 | 3.311111 | 21.32667 | 36.44889 | 42.50889 | 50.7
Sd | 0.08336666 | 0.2850877 | 0.05214829 | 0.4177852 | 0.3181107 | 0.1255101 | 0.1143581 | 0.148249 | 0.1618985 | 0.02635231 | 0.2635231 | 0:10 | 0:12 | 0.1922094 | 26.35231 | 0.08333333 | 0.2619372 | 0.5411793 | 0.9460106 | 0.6723177 | 0.4252058
Min | 4.16 | 18.13 | 2.59 | 59.59 | 3.74 | 2.7 | 2.95 | 0.7 | 0.45 | 0.59 | 0 | 2:30 | 3:00 | 28.4 | 4040 | 0.4 | 2.9 | 20.75 | 35.08 | 41.55 | 50.13
Max | 4.41 | 19.07 | 2.76 | 61.1 | 4.64 | 3.05 | 3.26 | 1.21 | 0.97 | 0.68 | 0.5 | 3:00 | 3:30 | 29 | 4120 | 0.7 | 3.7 | 22.41 | 37.97 | 43.76 | 51.17
Obs.: | A Resistência à Compressão aos 28 dias do CP V-ARI é regida pela NBR 5733,
a qual não estabelece valor mínimo.
A massa específica média do CP V-ARI ITAMBÉ é 3,12 g/cm3 (NBR NM 23).
As datas do relatório se referem ao dia de expedição do cimento.
carimbo/assinatura
[18 empty] | 1° | 3 | 7 | 28
[17 empty] | Valores Mínimos - NBR 5733 | 14 | 24 | 34
[17 empty] | Valores Médios CP V-ARI ITAMBÉ | 21.32667 | 36.44889 | 42.50889 | 50.7

## CP II-F-40
[9 empty] | TIPO / CLASSE : |  |  | CP II-F-40
RELATÓRIO DE ENSAIOS DE CIMENTO | [18 empty] | PERÍODO : |  | 2014-11-01
[19 empty] | EMISSÃO : |  | 2015-03-13
| Químicos | [9 empty] | Físicos
Data | Al2O3 | SiO2 | Fe2O3 | CaO | MgO | SO3 | Perda | CaO | Resíd. | Equiv. | Exp. | Tempo de Pega |  | Cons. | Blaine | # 200 | # 325 | Resistência à Compressão
[7 empty] | Fogo | Livre | Insol. | Alcal. | Quente | Início | Fim | Normal |  |  |  | 1 dia | 3 dias | 7 dias | 28 dias
| % | % | % | % | % | % | % | % | % | % | mm | h : min | h : min | % | cm2/g | % | % | MPa | MPa | MPa | MPa
03 | 4.26 | 18.18 | 2.6 | 60.84 | 3.83 | 2.73 | 4.56 | 0.87 | 1.38 | 0.62 | 0 | 03:05 | 03:45 | 29.5 | 3890 | 0.3 | 2.8 | 20.72 | 36.5 | 41.38 | 47.46
05 | 4.23 | 18.19 | 2.59 | 60.92 | 3.94 | 2.76 | 4.73 | 0.67 | 1.02 | 0.61 | 0 | 02:50 | 03:30 | 29.2 | 3840 | 0.4 | 3.7 | 20.06 | 35.85 | 40.35 | 47.78
07 | 4.21 | 18.36 | 2.55 | 60.69 | 4.04 | 2.78 | 4.67 | 0.67 | 1.12 | 0.62 | 0 | 03:00 | 03:30 | 29.2 | 3900 | 0.3 | 2.9 | 20.87 | 35.98 | 40.28 | 47.13
11 | 4.16 | 18.1 | 2.58 | 60.48 | 4.07 | 2.77 | 4.76 | 0.62 | 1.11 | 0.6 | 0 | 03:00 | 03:30 | 29.3 | 3940 | 0.3 | 2.8 | 20.9 | 35.74 | 40.32 | 47.88
13 | 4.2 | 18.21 | 2.57 | 60.82 | 4.13 | 2.75 | 4.7 | 0.73 | 1.03 | 0.59 | 0 | 03:00 | 03:30 | 29.3 | 3970 | 0.3 | 2.8 | 20.29 | 35.68 | 40.89 | 48.11
17 | 4.18 | 18.07 | 2.53 | 60.22 | 4.13 | 2.74 | 4.5 | 0.81 | 1.14 | 0.6 | 0.5 | 03:10 | 04:00 | 29.5 | 4040 | 0.3 | 2.7 | 20.64 | 36.78 | 41.52 | 48
19 | 4.17 | 18.12 | 2.55 | 60.54 | 3.99 | 2.79 | 4.68 | 0.87 | 0.99 | 0.6 | 0.5 | 02:50 | 03:30 | 28.8 | 4020 | 0.7 | 3 | 20.64 | 35.78 | 41.42 | 48
21 | 4.09 | 17.86 | 2.55 | 60.09 | 3.82 | 2.81 | 4.68 | 0.84 | 1 | 0.59 | 0 | 02:40 | 03:15 | 28.9 | 4010 | 0.5 | 3 | 20.37 | 35.45 | 41.41 | 48.3
25 | 4.21 | 18.24 | 2.6 | 60.76 | 3.84 | 2.78 | 4.69 | 0.93 | 0.99 | 0.6 | 0.5 | 02:50 | 03:30 | 29 | 4050 | 0.3 | 2.9 | 20.24 | 35.48 | 41.01 | 48
27 | 4.6 | 18.9 | 2.7 | 60.39 | 3.89 | 2.74 | 4.93 | 1.12 | 0.94 | 0.64 | 0 | 03:05 | 04:00 | 29 | 4120 | 0.3 | 2.5 | 20.61 | 34.94 | 40.44 | 47.5
Média | 4.231 | 18.223 | 2.582 | 60.575 | 3.968 | 2.765 | 4.69 | 0.813 | 1.072 | 0.607 | 0.15 | 2:57 | 3:36 | 29.17 | 3978 | 0.37 | 2.91 | 20.534 | 35.818 | 40.902 | 47.8
Sd | 0.1374732 | 0.2710904 | 0.04779586 | 0.2793743 | 0.1214542 | 0.0254951 | 0.1144067 | 0.1491494 | 0.1263857 | 0.01567021 | 0.2415229 | 0:09 | 0:14 | 0.2406011 | 85.86812 | 0.1337494 | 0.3142893 | 0.2803252 | 0.5233397 | 0.5155752 | 0.3825833
Min | 4.09 | 17.86 | 2.53 | 60.09 | 3.82 | 2.73 | 4.5 | 0.62 | 0.94 | 0.59 | 0 | 2:40 | 3:15 | 28.8 | 3840 | 0.3 | 2.5 | 20.06 | 34.94 | 40.28 | 47.13
Max | 4.6 | 18.9 | 2.7 | 60.92 | 4.13 | 2.81 | 4.93 | 1.12 | 1.38 | 0.64 | 0.5 | 3:10 | 4:00 | 29.5 | 4120 | 0.7 | 3.7 | 20.9 | 36.78 | 41.52 | 48.3
Obs.: | A Norma da ABNT não prevê a determinação da Resistência à Compressão a um dia para o CP II-F-40.
A massa específica média do CP II-F-40 ITAMBÉ é 3,11 g/cm3 (NBR NM 23).
As datas do relatório se referem ao dia de expedição do cimento.
[18 empty] | 1° | 3 | 7 | 28
[17 empty] | Valores Mínimos - NBR 11578 |  | 15 | 25 | 40
[17 empty] | Valores Médios CP II-F-32 ITAMBÉ | 20.534 | 35.818 | 40.902 | 47.8