## CP II-F
[9 empty] | TIPO / CLASSE : |  |  | CP II-F-32
RELATÓRIO DE ENSAIOS DE CIMENTO
[19 empty] | EMISSÃO : |  | 2015-03-13
| Químicos | [9 empty] | Físicos
Data | Al2O3 | SiO2 | Fe2O3 | CaO | MgO | SO3 | Perda | CaO | Resíd. | Equiv. | Exp. | Tempo de Pega |  | Cons. | Blaine | # 200 | # 325 | Resistência à Compressão
[7 empty] | Fogo | Livre | Insol. | Alcal. | Quente | Início | Fim | Normal |  |  |  | 1 dia | 3 dias | 7 dias | 28 dias
| % | % | % | % | % | % | % | % | % | % | mm | h : min | h : min | % | cm2/g | % | % | MPa | MPa | MPa | MPa
Média | 4.281576 | 18.41535 | 2.6525 | 60.64075 | 4.571318 | 2.782955 | 4.847197 | 0.8652652 | 1.233909 | 0.6197576 | 0.2795455 | 3:17 | 3:59 | 26.59455 | 3185.258 | 2.691068 | 13.46818 | 14.58782 | 28.8891 | 34.80284 | 42.03722
Sd | 0.06885613 | 0.2196725 | 0.1175719 | 0.1966556 | 0.273299 | 0.04705558 | 0.1710101 | 0.1335687 | 0.1385614 | 0.02706706 | 0.133742 | 0:10 | 0:09 | 0.4234455 | 92.95908 | 0.4893285 | 0.7656886 | 0.7099242 | 0.9120253 | 0.7568715 | 0.5560863
Min | 4.156 | 18.102 | 2.54 | 60.27636 | 4.13 | 2.687273 | 4.667273 | 0.7218182 | 0.989 | 0.58 | 0.05 | 3:05 | 3:44 | 25.97 | 3080 | 1.627273 | 12.29 | 13.19 | 27.65727 | 33.772 | 41.14667
Max | 4.382 | 18.725 | 2.933636 | 61.076 | 4.986364 | 2.839091 | 5.314545 | 1.081 | 1.455455 | 0.681 | 0.55 | 3:35 | 4:11 | 27.45455 | 3424.545 | 3.345455 | 15.2 | 15.757 | 30.06091 | 36.134 | 42.9
Obs.: | A Norma da ABNT não prevê a determinação da Resistência à Compressão a um dia para o CP II-F-32.
A massa específica média do CP II-F-32 ITAMBÉ é 3,11 g/cm3 (NBR NM 23).
As datas do relatório se referem ao dia de expedição do cimento.
carimbo/assinatura
[18 empty] | 1° | 3 | 7 | 28
[17 empty] | Valores Mínimos - NBR 11578 |  | 10 | 20 | 32
[17 empty] | Valores Médios CP II-F-32 ITAMBÉ | 14.58782 | 28.8891 | 34.80284 | 42.03722

## CP II-Z
[9 empty] | TIPO / CLASSE : |  |  | CP II-Z-32
RELATÓRIO DE ENSAIOS DE CIMENTO
[19 empty] | EMISSÃO : |  | 2015-03-13
| Químicos | [9 empty] | Físicos
Data | Al2O3 | SiO2 | Fe2O3 | CaO | MgO | SO3 | Perda | CaO | Resíd. | Equiv. | Exp. | Tempo de Pega |  | Cons. | Blaine | # 200 | # 325 | Resistência à Compressão
[7 empty] | Fogo | Livre | Insol. | Alcal. | Quente | Início | Fim | Normal |  |  |  | 1 dia | 3 dias | 7 dias | 28 dias
| % | % | % | % | % | % | % | % | % | % | mm | h : min | h : min | % | cm2/g | % | % | MPa | MPa | MPa | MPa
Média | 6.769168 | 22.58954 | 3.101162 | 53.19533 | 3.942547 | 2.770162 | 5.013511 | 0.7968258 | 12.3141 | 0.7953207 | 0.3457071 | 3:21 | 4:01 | 27.51817 | 3620.878 | 2.7275 | 12.29457 | 12.2142 | 26.45953 | 32.6718 | 41.61667
Sd | 0.1329566 | 0.1874341 | 0.07418882 | 0.3739584 | 0.2130046 | 0.0505457 | 0.1296474 | 0.1582423 | 0.4769745 | 0.01378943 | 0.1285873 | 0:15 | 0:15 | 0.3788206 | 66.3422 | 0.3053158 | 0.5833532 | 0.6643515 | 0.8274955 | 0.7648442 | 0.6336522
Min | 6.445 | 22.3 | 3.024 | 52.5225 | 3.546 | 2.6725 | 4.709 | 0.625 | 11.64 | 0.774 | 0.1666667 | 2:58 | 3:32 | 26.84 | 3518.333 | 2.18 | 11.49 | 10.849 | 25.215 | 31.578 | 40.7
Max | 7.018 | 22.908 | 3.289091 | 53.891 | 4.223333 | 2.873 | 5.267 | 1.114 | 13.355 | 0.8172727 | 0.6 | 3:51 | 4:27 | 28.3 | 3728.182 | 3.325 | 13.33 | 13.237 | 27.5 | 34.091 | 42.8
Obs.: | A Norma da ABNT não prevê a determinação da Resistência à Compressão a um dia para o CP II-Z-32.
A massa específica média do CP II-Z-32 ITAMBÉ é 2,96 g/cm3 (NBR NM 23).
As datas do relatório se referem ao dia de expedição do cimento.
carimbo/assinatura
[18 empty] | 1° | 3 | 7 | 28
[17 empty] | Valores Mínimos - NBR 11578 |  | 10 | 20 | 32
[17 empty] | Valores Médios CP II-Z-32 ITAMBÉ | 12.2142 | 26.45953 | 32.6718 | 41.61667

## CP IV
[9 empty] | TIPO / CLASSE : |  |  | CP IV-32-RS
RELATÓRIO DE ENSAIOS DE CIMENTO
[19 empty] | EMISSÃO : |  | 2015-03-13
| Químicos | [9 empty] | Físicos
Data | Al2O3 | SiO2 | Fe2O3 | CaO | MgO | SO3 | Perda | CaO | Resíd. | Equiv. | Exp. | Tempo de Pega |  | Cons. | Blaine | # 200 | # 325 | Resistência à Compressão
[7 empty] | Fogo | Livre | Insol. | Alcal. | Quente | Início | Fim | Normal |  |  |  | 1 dia | 3 dias | 7 dias | 28 dias
| % | % | % | % | % | % | % | % | % | % | mm | h : min | h : min | % | cm2/g | % | % | MPa | MPa | MPa | MPa
Média | 9.969205 | 28.93767 | 3.717227 | 45.11571 | 3.183432 | 2.485106 | 3.341689 | 0.7409242 | 25.24656 | 1.054106 | 0.3409091 | 3:41 | 4:22 | 30.31136 | 4290.447 | 0.6415152 | 3.365833 | 14.47592 | 28.05064 | 34.53615 | 44.60181
Sd | 0.1965497 | 0.4167279 | 0.07278904 | 0.3487853 | 0.2865171 | 0.036949 | 3.348042 | 0.1283937 | 0.5463986 | 0.04233168 | 0.1415674 | 0:15 | 0:16 | 0.2783834 | 30.14696 | 0.05987758 | 0.3844159 | 0.6949153 | 1.05505 | 1.0818 | 0.9402497
Min | 9.68 | 28.30364 | 3.625 | 44.467 | 2.784 | 2.419091 | 3.353629 | 0.5845455 | 24.29455 | 0.9881818 | 0.1818182 | 3:20 | 4:00 | 29.92727 | 4231 | 0.5272727 | 2.836364 | 13.01727 | 26.44727 | 32.965 | 43
Max | 10.24182 | 29.63091 | 3.864545 | 45.505 | 3.684 | 2.530909 | 3.366598 | 0.9481818 | 25.82545 | 1.113 | 0.7 | 4:09 | 4:52 | 30.8 | 4335 | 0.7636364 | 4.118182 | 15.19636 | 29.45182 | 36.095 | 45.9
Obs.: | A Norma da ABNT não prevê a determinação da Resistência à Compressão a um dia para o CP IV-32 RS.
A massa específica média do CP IV-32 RS ITAMBÉ é 2,83 g/cm3 (NBR NM 23).
As datas do relatório se referem ao dia de expedição do cimento.
carimbo/assinatura
[18 empty] | 1° | 3 | 7 | 28
[17 empty] | Valores Mínimos - NBR 5736 |  | 10 | 20 | 32
[17 empty] | Valores Médios CP IV-32 RS ITAMBÉ | 14.47592 | 28.05064 | 34.53615 | 44.60181

## CP V
[9 empty] | TIPO : |  |  | CP V-ARI
RELATÓRIO DE ENSAIOS DE CIMENTO
[19 empty] | EMISSÃO : |  | 2015-03-13
| Químicos | [9 empty] | Físicos
Data | Al2O3 | SiO2 | Fe2O3 | CaO | MgO | SO3 | Perda | CaO | Resíd. | Equiv. | Exp. | Tempo de Pega |  | Cons. | Blaine | # 200 | # 325 | Resistência à Compressão
[7 empty] | Fogo | Livre | Insol. | Alcal. | Quente | Início | Fim | Normal |  |  |  | 1 dia | 3 dias | 7 dias | 28 dias
| % | % | % | % | % | % | % | % | % | % | mm | h : min | h : min | % | cm2/g | % | % | MPa | MPa | MPa | MPa
Média | 4.351135 | 18.90503 | 2.693633 | 60.59228 | 4.741757 | 2.860171 | 2.893847 | 0.937314 | 0.7206928 | 0.6233114 | 0.2529882 | 2:38 | 3:15 | 28.3955 | 4078.439 | 0.4606019 | 3.065648 | 22.4109 | 37.69102 | 43.02666 | 51.20833
Sd | 0.05977801 | 0.2178453 | 0.1134803 | 0.3118962 | 0.3228394 | 0.03641772 | 0.1432959 | 0.1435756 | 0.04690312 | 0.02257841 | 0.1702908 | 0:11 | 0:10 | 0.3606729 | 57.49548 | 0.07659949 | 0.3221665 | 0.8720937 | 0.9808477 | 0.5091088 | 0.5451577
Min | 4.25 | 18.60667 | 2.574 | 60.10455 | 4.217778 | 2.763636 | 2.690833 | 0.7545455 | 0.644 | 0.5990909 | 0.08333333 | 2:24 | 3:03 | 27.875 | 3995.833 | 0.32 | 2.45 | 21.309 | 36.435 | 42.14167 | 50.1
Max | 4.465455 | 19.241 | 2.982727 | 61.242 | 5.354167 | 2.906 | 3.0775 | 1.188 | 0.7991667 | 0.671 | 0.65 | 2:57 | 3:35 | 29.02 | 4201.818 | 0.6083333 | 3.575 | 23.771 | 39.403 | 43.818 | 52.1
Obs.: | A Resistência à Compressão aos 28 dias do CP V-ARI é regida pela NBR 5733,
a qual não estabelece valor mínimo.
A massa específica média do CP V-ARI ITAMBÉ é 3,12 g/cm3 (NBR NM 23).
As datas do relatório se referem ao dia de expedição do cimento.
carimbo/assinatura
[18 empty] | 1° | 3 | 7 | 28
[17 empty] | Valores Mínimos - NBR 5733 | 14 | 24 | 34
[17 empty] | Valores Médios CP V-ARI ITAMBÉ | 22.4109 | 37.69102 | 43.02666 | 51.20833

## CP II-F-40
[9 empty] | TIPO : |  |  | CP II F-40
RELATÓRIO DE ENSAIOS DE CIMENTO
[19 empty] | EMISSÃO : |  | 2015-03-13
| Químicos | [9 empty] | Físicos
Data | Al2O3 | SiO2 | Fe2O3 | CaO | MgO | SO3 | Perda | CaO | Resíd. | Equiv. | Exp. | Tempo de Pega |  | Cons. | Blaine | # 200 | # 325 | Resistência à Compressão
[7 empty] | Fogo | Livre | Insol. | Alcal. | Quente | Início | Fim | Normal |  |  |  | 1 dia | 3 dias | 7 dias | 28 dias
| % | % | % | % | % | % | % | % | % | % | mm | h : min | h : min | % | cm2/g | % | % | MPa | MPa | MPa | MPa
Média | 0 | 0 | 0 | 0 | 0 | 0 | 0 | 0 | 0 | 0 | 0 | 0:00 | 0:00 | 0 | 0 | 0 | 0 | 0 | 0 | 0 | 0
Sd | 0 | 0 | 0 | 0 | 0 | 0 | 0 | 0 | 0 | 0 | 0 | 0:00 | 0:00 | 0 | 0 | 0 | 0 | 0 | 0 | 0 | 0
Min | 0 | 0 | 0 | 0 | 0 | 0 | 0 | 0 | 0 | 0 | 0 | 0:00 | 0:00 | 0 | 0 | 0 | 0 | 0 | 0 | 0 | 0
Max | 0 | 0 | 0 | 0 | 0 | 0 | 0 | 0 | 0 | 0 | 0 | 0:00 | 0:00 | 0 | 0 | 0 | 0 | 0 | 0 | 0 | 0
Obs.: | A Resistência à Compressão aos 28 dias do CP V-ARI é regida pela NBR 5733,
a qual não estabelece valor mínimo.
A massa específica média do CP V-ARI ITAMBÉ é 3,12 g/cm3 (NBR NM 23).
As datas do relatório se referem ao dia de expedição do cimento.
carimbo/assinatura
[18 empty] | 1° | 3 | 7 | 28
[17 empty] | Valores Mínimos - NBR 5733 | 14 | 24 | 34
[17 empty] | Valores Médios CP V-ARI ITAMBÉ | 0 | 0 | 0 | 0