## CP II-F
[9 empty] | TIPO / CLASSE : |  |  | CP II-F-32
RELATÓRIO DE ENSAIOS DE CIMENTO | [18 empty] | PERÍODO : |  | 2015-03-01
[19 empty] | EMISSÃO : |  | 2015-05-06
| Químicos | [9 empty] | Físicos
Data | Al2O3 | SiO2 | Fe2O3 | CaO | MgO | SO3 | Perda | CaO | Resíd. | Equiv. | Exp. | Tempo de Pega |  | Cons. | Blaine | # 200 | # 325 | Resistência à Compressão
[7 empty] | Fogo | Livre | Insol. | Alcal. | Quente | Início | Fim | Normal |  |  |  | 1 dia | 3 dias | 7 dias | 28 dias
| % | % | % | % | % | % | % | % | % | % | mm | h : min | h : min | % | cm2/g | % | % | MPa | MPa | MPa | MPa
03 | 4.13 | 17.97 | 2.52 | 60.24 | 4.09 | 2.61 | 5.35 | 0.7 | 1.04 | 0.62 | 0.5 | 04:00 | 04:45 | 26.7 | 3230 | 1.6 | 12.7 | 14.03 | 29.62 | 34.8 | 41.58
05 | 4.3 | 18.38 | 2.61 | 60.32 | 4.39 | 2.66 | 4.93 | 0.76 | 1.13 | 0.62 | 0 | 04:00 | 04:30 | 26.9 | 3230 | 2.1 | 14.1 | 14.27 | 30.32 | 36.44 | 43.84
09 | 4.28 | 18.28 | 2.61 | 60.15 | 4.28 | 2.6 | 5.15 | 0.62 | 1.24 | 0.61 | 0.5 | 04:05 | 05:00 | 26.4 | 3160 | 1.7 | 12.5 | 14.58 | 29.18 | 35.57 | 42.86
11 | 4.29 | 18.2 | 2.6 | 60.77 | 3.91 | 2.49 | 5.19 | 0.73 | 1.31 | 0.61 | 0 | 04:05 | 05:00 | 26.6 | 3230 | 1.5 | 11.8 | 14.29 | 31.07 | 35.69 | 42.17
13 | 4.18 | 17.93 | 2.58 | 60.63 | 3.62 | 2.51 | 5.29 | 0.73 | 1.11 | 0.61 | 0.5 | 04:00 | 04:45 | 26.5 | 3200 | 1.5 | 12.8 | 15.97 | 29.74 | 35.49 | 41.75
17 | 4.31 | 18.29 | 2.61 | 60.91 | 3.87 | 2.5 | 5.19 | 0.79 | 1.3 | 0.61 | 0 | 04:00 | 04:30 | 26.7 | 3210 | 2.2 | 12.9 | 14.74 | 28.14 | 34.62 | 41.19
19 | 4.46 | 19.03 | 2.57 | 61.27 | 4 | 2.53 | 5.12 | 0.87 | 1.14 | 0.64 | 0 | 04:00 | 04:30 | 26.2 | 3200 | 1.9 | 13.4 | 14.2 | 28.92 | 35.27 | 42.7
23 | 4.21 | 18.81 | 2.74 | 61.36 | 4.16 | 2.67 | 5.23 | 0.98 | 1.13 | 0.65 | 0 | 03:50 | 04:30 | 26.4 | 3190 | 1.8 | 13 | 14.68 | 30.74 | 36.54 | 42.8
25 | 4.43 | 18.58 | 2.58 | 61.08 | 3.71 | 2.51 | 4.83 | 0.98 | 0.93 | 0.65 | 0 | 03:40 | 04:15 | 26.7 | 3190 | 1.8 | 13.5 | 14.78 | 29.43 | 34.75 | 43.7
27 | 4.41 | 18.38 | 2.61 | 60.47 | 4.31 | 2.5 | 4.78 | 0.95 | 1.18 | 0.64 | 0 | 03:40 | 04:15 | 26.8 | 3180 | 2 | 12.6 | 14.91 | 28.42 | 33.52 | 41.5
31 | 4.39 | 18.32 | 2.6 | 60.41 | 4.95 | 2.46 | 4.68 | 1.15 | 1.35 | 0.64 | 0.5 | 03:30 | 04:00 | 26.2 | 3210 | 2 | 12.3 | 15.84 | 28.22 | 34.69 | 42.6
Média | 4.308182 | 18.37909 | 2.602727 | 60.69182 | 4.117273 | 2.549091 | 5.067273 | 0.8418182 | 1.169091 | 0.6272727 | 0.1818182 | 3:54 | 4:33 | 26.55455 | 3202.727 | 1.827273 | 12.87273 | 14.75364 | 29.43636 | 35.21636 | 42.4
Sd | 0.1067538 | 0.327428 | 0.0529322 | 0.4187557 | 0.3694615 | 0.07272614 | 0.2243698 | 0.1579125 | 0.1249363 | 0.01678744 | 0.2522625 | 0:12 | 0:19 | 0.2339386 | 22.4013 | 0.237027 | 0.6262442 | 0.6324282 | 0.9899725 | 0.8704972 | 0.9
Min | 4.13 | 17.93 | 2.52 | 60.15 | 3.62 | 2.46 | 4.68 | 0.62 | 0.93 | 0.61 | 0 | 3:30 | 4:00 | 26.2 | 3160 | 1.5 | 11.8 | 14.03 | 28.14 | 33.52 | 41.19
Max | 4.46 | 19.03 | 2.74 | 61.36 | 4.95 | 2.67 | 5.35 | 1.15 | 1.35 | 0.65 | 0.5 | 4:05 | 5:00 | 26.9 | 3230 | 2.2 | 14.1 | 15.97 | 31.07 | 36.54 | 43.84
Obs.: | A Norma da ABNT não prevê a determinação da Resistência à Compressão a um dia para o CP II-F-32.
A massa específica média do CP II-F-32 ITAMBÉ é 3,11 g/cm3 (NBR NM 23).
As datas do relatório se referem ao dia de expedição do cimento.
carimbo/assinatura
[18 empty] | 1° | 3 | 7 | 28
[17 empty] | Valores Mínimos - NBR 11578 |  | 10 | 20 | 32
[17 empty] | Valores Médios CP II-F-32 ITAMBÉ | 14.75364 | 29.43636 | 35.21636 | 42.4

## CP II-Z
[9 empty] | TIPO / CLASSE : |  |  | CP II-Z-32
RELATÓRIO DE ENSAIOS DE CIMENTO | [18 empty] | PERÍODO : |  | 2015-03-01
[19 empty] | EMISSÃO : |  | 2015-05-06
| Químicos | [9 empty] | Físicos
Data | Al2O3 | SiO2 | Fe2O3 | CaO | MgO | SO3 | Perda | CaO | Resíd. | Equiv. | Exp. | Tempo de Pega |  | Cons. | Blaine | # 200 | # 325 | Resistência à Compressão
[7 empty] | Fogo | Livre | Insol. | Alcal. | Quente | Início | Fim | Normal |  |  |  | 1 dia | 3 dias | 7 dias | 28 dias
| % | % | % | % | % | % | % | % | % | % | mm | h : min | h : min | % | cm2/g | % | % | MPa | MPa | MPa | MPa
02 | 6.42 | 22.28 | 3.07 | 52.74 | 3.58 | 2.51 | 5 | 0.79 | 12.43 | 0.81 | 0 | 04:10 | 05:00 | 28 | 3420 | 2.2 | 10.7 | 11.56 | 26.02 | 33.19 | 42
04 | 6.52 | 22.54 | 3.08 | 53.04 | 3.57 | 2.45 | 4.64 | 0.7 | 11.96 | 0.8 | 0.5 | 04:15 | 05:00 | 28 | 3440 | 2.3 | 11.1 | 12.07 | 27.51 | 34.17 | 42.31
06 | 6.56 | 23.16 | 3.11 | 53.33 | 3.69 | 2.42 | 4.95 | 0.56 | 12.32 | 0.75 | 0 | 04:10 | 05:00 | 28 | 3460 | 2.6 | 11.2 | 11.72 | 26.86 | 32.82 | 41.25
10 | 6.36 | 22.13 | 3.08 | 53.3 | 3.47 | 2.34 | 4.98 | 0.84 | 12.06 | 0.82 | 0 | 04:20 | 05:00 | 27.7 | 3310 | 3.1 | 13.2 | 13.42 | 25.88 | 31.92 | 41.49
12 | 5.99 | 21.75 | 3.09 | 54.63 | 3.33 | 2.41 | 4.54 | 0.62 | 10.31 | 0.82 | 0 | 04:10 | 05:00 | 27.8 | 3460 | 2.1 | 9.8 | 15.3 | 29.32 | 34.34 | 42.38
16 | 6.48 | 22.44 | 3.11 | 53.4 | 3.35 | 2.23 | 5.08 | 0.7 | 12.94 | 0.82 | 0.5 | 04:15 | 05:00 | 28 | 3320 | 2.4 | 10.6 | 12.57 | 25.6 | 32.31 | 40.96
18 | 6.98 | 22.93 | 3.13 | 53.94 | 3.71 | 2.55 | 4.98 | 0.73 | 13.11 | 0.8 | 0.5 | 04:15 | 05:00 | 27.6 | 3420 | 2.6 | 10.9 | 11.61 | 24.48 | 30.28 | 41.4
20 | 7.35 | 22.98 | 3.15 | 53.73 | 3.89 | 2.57 | 5.2 | 0.67 | 13.37 | 0.88 | 0 | 04:15 | 05:00 | 27.2 | 3460 | 2.8 | 11.9 | 11.64 | 23.68 | 29.83 | 40.2
24 | 6.99 | 23.29 | 3.14 | 52.07 | 3.6 | 2.2 | 5.07 | 0.79 | 14.47 | 0.75 | 0 | 04:00 | 04:30 | 27.5 | 3500 | 2.3 | 9.7 | 11.67 | 24.51 | 31 | 41.3
26 | 7.18 | 23.72 | 3.18 | 52.4 | 3.67 | 2.24 | 5.01 | 0.9 | 14.92 | 0.75 | 1 | 04:00 | 04:45 | 27.6 | 3530 | 2.3 | 10 | 11.4 | 24.18 | 30.31 | 39.8
30 | 6.88 | 22.78 | 3.1 | 52.56 | 3.81 | 2.33 | 5.46 | 1.07 | 13.34 | 0.77 | 0 | 04:00 | 04:30 | 27.4 | 3400 | 3.3 | 13.4 | 10.02 | 22.35 | 28.19 | 38.8
Média | 6.700909 | 22.72727 | 3.112727 | 53.19455 | 3.606364 | 2.386364 | 4.991818 | 0.7609091 | 12.83909 | 0.7972727 | 0.2272727 | 4:10 | 4:53 | 27.70909 | 3429.091 | 2.545455 | 11.13636 | 12.08909 | 25.49 | 31.66909 | 41.1
Sd | 0.4057451 | 0.5680333 | 0.03408545 | 0.7418674 | 0.1750584 | 0.1294042 | 0.2463257 | 0.141312 | 1.257748 | 0.04002272 | 0.3437758 | 0:07 | 0:12 | 0.2773249 | 67.29852 | 0.38305 | 1.250818 | 1.345061 | 1.946885 | 1.929002 | 1.1
Min | 5.99 | 21.75 | 3.07 | 52.07 | 3.33 | 2.2 | 4.54 | 0.56 | 10.31 | 0.75 | 0 | 4:00 | 4:30 | 27.2 | 3310 | 2.1 | 9.7 | 10.02 | 22.35 | 28.19 | 38.8
Max | 7.35 | 23.72 | 3.18 | 54.63 | 3.89 | 2.57 | 5.46 | 1.07 | 14.92 | 0.88 | 1 | 4:20 | 5:00 | 28 | 3530 | 3.3 | 13.4 | 15.3 | 29.32 | 34.34 | 42.38
Obs.: | A Norma da ABNT não prevê a determinação da Resistência à Compressão a um dia para o CP II-Z-32.
A massa específica média do CP II-Z-32 ITAMBÉ é 2,96 g/cm3 (NBR NM 23).
As datas do relatório se referem ao dia de expedição do cimento.
carimbo/assinatura
[18 empty] | 1° | 3 | 7 | 28
[17 empty] | Valores Mínimos - NBR 11578 |  | 10 | 20 | 32
[17 empty] | Valores Médios CP II-Z-32 ITAMBÉ | 12.08909 | 25.49 | 31.66909 | 41.1

## CP IV
[9 empty] | TIPO / CLASSE : |  |  | CP IV-32 RS
RELATÓRIO DE ENSAIOS DE CIMENTO | [18 empty] | PERÍODO : |  | 2015-03-01
[19 empty] | EMISSÃO : |  | 2015-05-06
| Químicos | [9 empty] | Físicos
Data | Al2O3 | SiO2 | Fe2O3 | CaO | MgO | SO3 | Perda | CaO | Resíd. | Equiv. | Exp. | Tempo de Pega |  | Cons. | Blaine | # 200 | # 325 | Resistência à Compressão
[7 empty] | Fogo | Livre | Insol. | Alcal. | Quente | Início | Fim | Normal |  |  |  | 1 dia | 3 dias | 7 dias | 28 dias
| % | % | % | % | % | % | % | % | % | % | mm | h : min | h : min | % | cm2/g | % | % | MPa | MPa | MPa | MPa
03 | 10.2 | 30.15 | 3.8 | 44.87 | 2.74 | 2.32 | 3.46 | 0.59 | 26.09 | 1.05 | 0 | 04:35 | 05:15 | 30.6 | 4190 | 0.6 | 2.6 | 14.71 | 28.86 | 35.72 | 47.34
05 | 9.73 | 28.58 | 3.69 | 44.81 | 2.81 | 2.35 | 3.62 | 0.7 | 25.26 | 0.98 | 0 | 04:05 | 05:00 | 30.6 | 4200 | 0.7 | 3.7 | 14.99 | 29.52 | 35.95 | 47.82
09 | 9.77 | 28.96 | 3.77 | 44.66 | 2.77 | 2.33 | 3.29 | 0.56 | 25.23 | 1 | 0.5 | 03:50 | 04:30 | 30.6 | 4180 | 0.6 | 2.9 | 14.72 | 27.35 | 35.67 | 47.21
11 | 10.32 | 30.16 | 3.86 | 44.75 | 2.67 | 2.37 | 3.37 | 0.76 | 26.27 | 1.03 | 0 | 04:15 | 05:15 | 30.7 | 4080 | 0.6 | 3.3 | 14.21 | 27.07 | 33.57 | 45.69
13 | 10.37 | 30.05 | 3.81 | 44.32 | 2.71 | 2.39 | 3.61 | 0.64 | 26.88 | 1.02 | 1 | 04:20 | 05:15 | 30.8 | 4150 | 0.6 | 2.9 | 12.6 | 24.06 | 32.79 | 43.25
17 | 9.99 | 29.58 | 3.86 | 44.62 | 2.98 | 2.3 | 3.51 | 0.93 | 25.96 | 1 | 0 | 04:25 | 05:15 | 30.8 | 4100 | 0.8 | 3.8 | 12.78 | 23.98 | 30.72 | 44.77
19 | 10.53 | 29.96 | 3.8 | 44.89 | 2.86 | 2.31 | 3.3 | 0.76 | 26.67 | 0.96 | 1 | 04:25 | 05:15 | 30.4 | 4130 | 0.5 | 3.2 | 12.21 | 24.26 | 30.13 | 44.6
23 | 10.17 | 29.65 | 3.33 | 45.48 | 2.86 | 2.35 | 3.84 | 0.64 | 25.31 | 1 | 0.5 | 04:20 | 05:15 | 30.1 | 4230 | 0.5 | 3.6 | 13.29 | 23.59 | 30.87 | 44.5
25 | 9.98 | 29.36 | 3.71 | 44.53 | 2.96 | 2.21 | 3.39 | 0.64 | 25.67 | 0.98 | 0 | 04:30 | 05:15 | 30 | 4110 | 0.7 | 3.2 | 12.99 | 24.57 | 31.32 | 45.4
27 | 9.91 | 29.44 | 3.84 | 44.77 | 2.79 | 2.18 | 3.69 | 1.26 | 26.14 | 0.99 | 0 | 04:00 | 04:45 | 30.3 | 4300 | 0.6 | 2.7 | 14.02 | 25.74 | 32.41 | 45.3
31 | 10.09 | 29.99 | 3.89 | 44.81 | 3.12 | 2.25 | 3.48 | 1.18 | 26.4 | 1.01 | 0 | 04:00 | 04:45 | 30.6 | 4310 | 0.7 | 2.8 | 12.32 | 26.28 | 32.31 | 44.9
Média | 10.09636 | 29.62545 | 3.76 | 44.77364 | 2.842727 | 2.305455 | 3.505455 | 0.7872727 | 25.98909 | 1.001818 | 0.2727273 | 4:15 | 5:04 | 30.5 | 4180 | 0.6272727 | 3.154545 | 13.53091 | 25.93455 | 32.86 | 45.5
Sd | 0.2508893 | 0.5127643 | 0.1553705 | 0.287516 | 0.1331233 | 0.06638729 | 0.1711937 | 0.2372379 | 0.5665413 | 0.02522625 | 0.4100998 | 0:14 | 0:17 | 0.2683282 | 76.81146 | 0.0904534 | 0.4131916 | 1.03081 | 2.058176 | 2.121367 | 1.4
Min | 9.73 | 28.58 | 3.33 | 44.32 | 2.67 | 2.18 | 3.29 | 0.56 | 25.23 | 0.96 | 0 | 3:50 | 4:30 | 30 | 4080 | 0.5 | 2.6 | 12.21 | 23.59 | 30.13 | 43.25
Max | 10.53 | 30.16 | 3.89 | 45.48 | 3.12 | 2.39 | 3.84 | 1.26 | 26.88 | 1.05 | 1 | 4:35 | 5:15 | 30.8 | 4310 | 0.8 | 3.8 | 14.99 | 29.52 | 35.95 | 47.82
Obs.: | A Norma da ABNT não prevê a determinação da Resistência à Compressão a um dia para o CP IV-32 RS.
A massa específica média do CP IV-32 RS ITAMBÉ é 2,83 g/cm3 (NBR NM 23).
As datas do relatório se referem ao dia de expedição do cimento.
carimbo/assinatura
[18 empty] | 1° | 3 | 7 | 28
[17 empty] | Valores Mínimos - NBR 5736 |  | 10 | 20 | 32
[17 empty] | Valores Médios CP IV-32 RS ITAMBÉ | 13.53091 | 25.93455 | 32.86 | 45.5

## CP V
[9 empty] | TIPO : |  |  | CP V-ARI
RELATÓRIO DE ENSAIOS DE CIMENTO | [18 empty] | PERÍODO : |  | 2015-03-01
[19 empty] | EMISSÃO : |  | 2015-05-06
| Químicos | [9 empty] | Físicos
Data | Al2O3 | SiO2 | Fe2O3 | CaO | MgO | SO3 | Perda | CaO | Resíd. | Equiv. | Exp. | Tempo de Pega |  | Cons. | Blaine | # 200 | # 325 | Resistência à Compressão
[7 empty] | Fogo | Livre | Insol. | Alcal. | Quente | Início | Fim | Normal |  |  |  | 1 dia | 3 dias | 7 dias | 28 dias
| % | % | % | % | % | % | % | % | % | % | mm | h : min | h : min | % | cm2/g | % | % | MPa | MPa | MPa | MPa
02 | 4.35 | 18.75 | 2.6 | 60.48 | 4.48 | 2.71 | 3.13 | 0.79 | 0.71 | 0.66 | 0 | 03:35 | 04:15 | 29.4 | 4040 | 0.08 | 1.2 | 20.55 | 37.58 | 43.3 | 50.85
04 | 4.31 | 18.68 | 2.59 | 60.23 | 4.19 | 2.67 | 3.12 | 0.7 | 0.74 | 0.64 | 0 | 03:30 | 04:00 | 29.2 | 3970 | 0.09 | 1.8 | 21.73 | 37.45 | 43.32 | 51.72
06 | 4.37 | 18.68 | 2.64 | 60.14 | 4.02 | 2.61 | 2.96 | 0.81 | 0.75 | 0.64 | 0.5 | 03:30 | 04:00 | 29.2 | 3970 | 0.1 | 1.8 | 21.15 | 38.25 | 43.91 | 50.51
10 | 4.5 | 18.86 | 2.66 | 59.84 | 4.03 | 2.59 | 2.9 | 0.81 | 0.75 | 0.64 | 0 | 03:30 | 04:00 | 29.3 | 3970 | 0.3 | 2.3 | 23.46 | 38.1 | 43.13 | 51.63
12 | 4.34 | 18.59 | 2.64 | 60.28 | 3.95 | 2.5 | 2.97 | 0.79 | 0.7 | 0.62 | 0 | 03:35 | 04:15 | 29 | 3960 | 0.2 | 1.8 | 22 | 38.01 | 43.23 | 51.38
16 | 4.57 | 19.03 | 2.7 | 60.44 | 4.28 | 2.52 | 3.13 | 0.81 | 1 | 0.64 | 0 | 03:40 | 04:15 | 28.7 | 3970 | 0.3 | 2.3 | 21.52 | 36.74 | 43.02 | 51.55
20 | 4.59 | 18.98 | 2.67 | 60.3 | 4.05 | 2.52 | 3.2 | 1.18 | 0.63 | 0.67 | 0.5 | 03:15 | 04:00 | 29.1 | 4100 | 0.09 | 1.3 | 22.12 | 37.53 | 43.57 | 50.5
24 | 4.55 | 19.09 | 2.68 | 61.16 | 4.04 | 2.59 | 3.26 | 1.6 | 0.44 | 0.69 | 0 | 03:15 | 04:00 | 29.2 | 4000 | 0.2 | 2.3 | 21.12 | 36.55 | 44.49 | 51.3
26 | 4.53 | 18.83 | 2.69 | 60.54 | 4.97 | 2.63 | 2.87 | 0.84 | 0.83 | 0.67 | 0 | 03:30 | 04:00 | 29.4 | 4010 | 0.09 | 0.8 | 21.26 | 36.15 | 42.8 | 50.9
30 | 4.52 | 18.68 | 2.68 | 59.84 | 5.3 | 2.52 | 2.96 | 0.9 | 1 | 0.65 | 0 | 03:30 | 04:00 | 29.4 | 3900 | 0.07 | 1.4 | 20.11 | 35.62 | 41.46 | 50.8
Média | 4.463 | 18.817 | 2.655 | 60.325 | 4.331 | 2.586 | 3.05 | 0.923 | 0.755 | 0.652 | 0.1 | 3:29 | 4:05 | 29.19 | 3989 | 0.152 | 1.7 | 21.502 | 37.198 | 43.223 | 51.1
Sd | 0.1076052 | 0.1702319 | 0.03719319 | 0.379627 | 0.458026 | 0.07105553 | 0.1340812 | 0.2698168 | 0.1652775 | 0.02043961 | 0.2108185 | 0:08 | 0:07 | 0.218327 | 53.427 | 0.09101892 | 0.518545 | 0.9242631 | 0.8892794 | 0.785282 | 0.4850842
Min | 4.31 | 18.59 | 2.59 | 59.84 | 3.95 | 2.5 | 2.87 | 0.7 | 0.44 | 0.62 | 0 | 3:15 | 4:00 | 28.7 | 3900 | 0.07 | 0.8 | 20.11 | 35.62 | 41.46 | 50.51
Max | 4.59 | 19.09 | 2.7 | 61.16 | 5.3 | 2.71 | 3.26 | 1.6 | 1 | 0.69 | 0.5 | 3:40 | 4:15 | 29.4 | 4100 | 0.3 | 2.3 | 23.46 | 38.25 | 44.49 | 51.72
Obs.: | A Resistência à Compressão aos 28 dias do CP V-ARI é regida pela NBR 5733,
a qual não estabelece valor mínimo.
A massa específica média do CP V-ARI ITAMBÉ é 3,09 g/cm3 (NBR NM 23).
As datas do relatório se referem ao dia de expedição do cimento.
carimbo/assinatura
[18 empty] | 1° | 3 | 7 | 28
[17 empty] | Valores Mínimos - NBR 5733 | 14 | 24 | 34
[17 empty] | Valores Médios CP V-ARI ITAMBÉ | 21.502 | 37.198 | 43.223 | 51.1

## CP II-F-40
[9 empty] | TIPO / CLASSE : |  |  | CP II-F-40
RELATÓRIO DE ENSAIOS DE CIMENTO | [18 empty] | PERÍODO : |  | 2015-03-01
[19 empty] | EMISSÃO : |  | 2015-05-06
| Químicos | [9 empty] | Físicos
Data | Al2O3 | SiO2 | Fe2O3 | CaO | MgO | SO3 | Perda | CaO | Resíd. | Equiv. | Exp. | Tempo de Pega |  | Cons. | Blaine | # 200 | # 325 | Resistência à Compressão
[7 empty] | Fogo | Livre | Insol. | Alcal. | Quente | Início | Fim | Normal |  |  |  | 1 dia | 3 dias | 7 dias | 28 dias
| % | % | % | % | % | % | % | % | % | % | mm | h : min | h : min | % | cm2/g | % | % | MPa | MPa | MPa | MPa
03 | 4.27 | 18.43 | 2.52 | 61.29 | 3.62 | 2.71 | 5.36 | 0.7 | 0.95 | 0.64 | 0 | 03:30 | 04:00 | 29.3 | 4100 | 0.05 | 1.4 | 20.92 | 36 | 42.54 | 47.61
05 | 4.18 | 18.1 | 2.51 | 60.34 | 3.71 | 2.69 | 4.93 | 0.67 | 1.1 | 0.62 | 0 | 03:30 | 04:00 | 29.7 | 4130 | 0.07 | 1.9 | 21.35 | 37.24 | 43.15 | 48.24
09 | 4.3 | 18.44 | 2.57 | 60.88 | 3.87 | 2.69 | 5.04 | 0.7 | 1.14 | 0.63 | 0 | 03:50 | 04:30 | 29.9 | 4080 | 0.3 | 1.4 | 20.79 | 36.61 | 41.89 | 48.36
11 | 4.29 | 18.32 | 2.58 | 60.36 | 3.94 | 2.56 | 5.09 | 0.7 | 1.38 | 0.61 | 0.5 | 03:40 | 04:30 | 29.3 | 4140 | 0.08 | 1.7 | 21.86 | 36.92 | 42.42 | 48.82
13 | 4.22 | 18 | 2.6 | 60.5 | 3.76 | 2.59 | 5.2 | 0.76 | 1.57 | 0.65 | 0 | 03:30 | 04:00 | 29 | 4120 | 0.1 | 1.8 | 20.03 | 36.39 | 42.31 | 47.96
17 | 4.25 | 18.15 | 2.57 | 60.66 | 3.82 | 2.59 | 5.35 | 0.81 | 1.24 | 0.61 | 0 | 03:30 | 04:00 | 29.1 | 4160 | 0.06 | 1.5 | 20.24 | 35.44 | 41.64 | 47.63
19 | 4.4 | 18.6 | 2.51 | 61.46 | 4.27 | 2.63 | 4.95 | 0.87 | 1.07 | 0.66 | 0.5 | 03:25 | 04:00 | 28.7 | 4100 | 0.05 | 1.3 | 20.46 | 36.37 | 43.4 | 48.5
23 | 4.49 | 18.37 | 2.84 | 60.92 | 4.05 | 2.69 | 4.88 | 0.87 | 1.16 | 0.68 | 0.5 | 03:20 | 04:00 | 28.7 | 4170 | 0.05 | 1 | 20.97 | 36.26 | 42.08 | 48
25 | 4.28 | 18.45 | 2.59 | 61.38 | 3.63 | 2.5 | 4.68 | 0.81 | 1.06 | 0.64 | 0.5 | 03:20 | 04:00 | 29.1 | 4000 | 0.1 | 1.4 | 22.55 | 36.66 | 42.49 | 48.6
27 | 4.14 | 17.98 | 2.55 | 60.83 | 3.6 | 2.59 | 4.76 | 0.79 | 0.89 | 0.62 | 0 | 03:30 | 04:00 | 29.5 | 4070 | 0.1 | 1.9 | 21.55 | 37.67 | 43.19 | 48.2
31 | 4.23 | 18.03 | 2.59 | 60.68 | 4.27 | 2.53 | 4.59 | 1.01 | 0.95 | 0.63 | 1 | 03:20 | 04:00 | 29.2 | 4150 | 0.2 | 1.4 | 21.36 | 36.06 | 44.03 | 48.9
Média | 4.277273 | 18.26091 | 2.584545 | 60.84545 | 3.867273 | 2.615455 | 4.984545 | 0.79 | 1.137273 | 0.6354545 | 0.2727273 | 3:30 | 4:05 | 29.22727 | 4110.909 | 0.1054545 | 1.518182 | 21.09818 | 36.51091 | 42.64909 | 48.3
Sd | 0.09778455 | 0.215706 | 0.0908145 | 0.3924631 | 0.2429852 | 0.0717445 | 0.2547691 | 0.1007968 | 0.2001045 | 0.02161649 | 0.3437758 | 0:09 | 0:12 | 0.3744086 | 48.87833 | 0.0775066 | 0.278633 | 0.7383877 | 0.6150684 | 0.716749 | 0.4
Min | 4.14 | 17.98 | 2.51 | 60.34 | 3.6 | 2.5 | 4.59 | 0.67 | 0.89 | 0.61 | 0 | 3:20 | 4:00 | 28.7 | 4000 | 0.05 | 1 | 20.03 | 35.44 | 41.64 | 47.61
Max | 4.49 | 18.6 | 2.84 | 61.46 | 4.27 | 2.71 | 5.36 | 1.01 | 1.57 | 0.68 | 1 | 3:50 | 4:30 | 29.9 | 4170 | 0.3 | 1.9 | 22.55 | 37.67 | 44.03 | 48.9
Obs.: | A Norma da ABNT não prevê a determinação da Resistência à Compressão a um dia para o CP II-F-40.
A massa específica média do CP II-F-40 ITAMBÉ é 3,09 g/cm3 (NBR NM 23).
As datas do relatório se referem ao dia de expedição do cimento.
carimbo/assinatura
[18 empty] | 1° | 3 | 7 | 28
[17 empty] | Valores Mínimos - NBR 11578 |  | 15 | 25 | 40
[17 empty] | Valores Médios CP II-F-32 ITAMBÉ | 21.09818 | 36.51091 | 42.64909 | 48.3