## CP II-F
[9 empty] | TIPO / CLASSE : |  |  | CP II-F-32
RELATÓRIO DE ENSAIOS DE CIMENTO | [18 empty] | PERÍODO : |  | 2015-07-01
[19 empty] | EMISSÃO : |  | 2015-10-08
| Químicos | [9 empty] | Físicos
Data | Al2O3 | SiO2 | Fe2O3 | CaO | MgO | SO3 | Perda | CaO | Resíd. | Equiv. | Exp. | Tempo de Pega |  | Cons. | Blaine | # 200 | # 325 | Resistência à Compressão
[7 empty] | Fogo | Livre | Insol. | Alcal. | Quente | Início | Fim | Normal |  |  |  | 1 dia | 3 dias | 7 dias | 28 dias
| % | % | % | % | % | % | % | % | % | % | mm | h : min | h : min | % | cm2/g | % | % | MPa | MPa | MPa | MPa
01 | 4.19 | 18.55 | 2.74 | 61.96 | 3.19 | 2.63 | 4.68 | 0.73 | 1.15 | 0.67 | 0 | 04:10 | 05:00 | 26.5 | 3120 | 1.2 | 11.6 | 14.61 | 31.15 | 35.89 | 42.99
03 | 4.42 | 18.69 | 2.79 | 61.53 | 3.44 | 2.63 | 4.84 | 0.79 | 2.12 | 0.69 | 0 | 04:00 | 04:45 | 26.1 | 3260 | 1.3 | 10.1 | 15.23 | 31.94 | 37.89 | 44.53
07 | 4.17 | 18.61 | 2.67 | 62.1 | 3.7 | 2.67 | 4.96 | 0.76 | 0.9 | 0.65 | 0 | 04:00 | 04:45 | 26.6 | 3140 | 1.5 | 12.2 | 14.49 | 28.97 | 35.2 | 42.9
09 | 4.19 | 18.53 | 2.73 | 61.7 | 4.17 | 2.65 | 4.8 | 0.73 | 0.78 | 0.67 | 0 | 04:00 | 04:45 | 26.2 | 3140 | 1.8 | 12.4 | 14.09 | 29.66 | 35.92 | 41.61
13 | 4.21 | 18.54 | 2.72 | 61.73 | 4.22 | 2.66 | 5.01 | 0.73 | 0.98 | 0.68 | 0.5 | 04:10 | 05:00 | 26.6 | 3200 | 1.5 | 12.4 | 14.95 | 28.38 | 33.19 | 41.39
15 | 4.22 | 18.51 | 2.63 | 61.29 | 4.41 | 2.66 | 4.87 | 0.73 | 0.92 | 0.68 | 0 | 04:10 | 05:00 | 26.8 | 3230 | 1.7 | 12.5 | 14.71 | 28.81 | 35.31 | 41.5
17 | 4.24 | 18.62 | 2.65 | 61.67 | 4.34 | 2.65 | 4.87 | 0.81 | 1.5 | 0.66 | 0 | 04:00 | 04:45 | 26.3 | 3180 | 1.5 | 12.9 | 14.37 | 29.06 | 34.34 | 41.6
21 | 4.25 | 18.68 | 2.7 | 61.74 | 4.38 | 2.65 | 4.95 | 0.64 | 0.9 | 0.68 | 0.5 | 04:10 | 05:00 | 26.7 | 3210 | 1.5 | 12.7 | 14.67 | 28.54 | 34.84 | 41.9
23 | 4.22 | 18.55 | 2.68 | 61.63 | 4.64 | 2.74 | 4.94 | 0.64 | 0.99 | 0.69 | 0 | 04:05 | 05:00 | 26.5 | 3210 | 1.5 | 11.9 | 14.13 | 27.81 | 35.04 | 43
27 | 4.24 | 18.63 | 2.64 | 61.31 | 5.16 | 2.69 | 4.85 | 0.59 | 1.02 | 0.68 | 0 | 04:10 | 05:00 | 26 | 3230 | 1.9 | 13.4 | 14.22 | 28.4 | 36.02 | 42.2
29 | 4.3 | 18.72 | 2.65 | 61.39 | 5.09 | 2.63 | 4.92 | 0.64 | 1.18 | 0.68 | 1 | 04:00 | 04:45 | 26.6 | 3270 | 1.6 | 12.1 | 14.45 | 28.46 | 34.8 | 40.5
31 | 4.22 | 18.51 | 2.58 | 60.73 | 4.7 | 2.63 | 4.85 | 0.62 | 1.47 | 0.67 | 0.5 | 04:05 | 05:00 | 27 | 3220 | 1.6 | 11.7 | 14.7 | 29.65 | 35.09 | 42.6
Média | 4.239167 | 18.595 | 2.681667 | 61.565 | 4.286667 | 2.6575 | 4.878333 | 0.7008333 | 1.159167 | 0.675 | 0.2083333 | 4:05 | 4:54 | 26.49167 | 3200.833 | 1.55 | 12.15833 | 14.55167 | 29.23583 | 35.29417 | 42.2
Sd | 0.06612087 | 0.07367003 | 0.05734003 | 0.3571732 | 0.6039466 | 0.03194455 | 0.08705623 | 0.07178989 | 0.3756076 | 0.01167748 | 0.334279 | 0:05 | 0:08 | 0.293748 | 47.56973 | 0.1930615 | 0.8229198 | 0.334578 | 1.212102 | 1.12475 | 1.1
Min | 4.17 | 18.51 | 2.58 | 60.73 | 3.19 | 2.63 | 4.68 | 0.59 | 0.78 | 0.65 | 0 | 4:00 | 4:45 | 26 | 3120 | 1.2 | 10.1 | 14.09 | 27.81 | 33.19 | 40.5
Max | 4.42 | 18.72 | 2.79 | 62.1 | 5.16 | 2.74 | 5.01 | 0.81 | 2.12 | 0.69 | 1 | 4:10 | 5:00 | 27 | 3270 | 1.9 | 13.4 | 15.23 | 31.94 | 37.89 | 44.53
Obs.: | A Norma da ABNT não prevê a determinação da Resistência à Compressão a um dia para o CP II-F-32.
A massa específica média do CP II-F-32 ITAMBÉ é 3,11 g/cm3 (NBR NM 23).
As datas do relatório se referem ao dia de expedição do cimento.
carimbo/assinatura
[18 empty] | 1° | 3 | 7 | 28
[17 empty] | Valores Mínimos - NBR 11578 |  | 10 | 20 | 32
[17 empty] | Valores Médios CP II-F-32 ITAMBÉ | 14.55167 | 29.23583 | 35.29417 | 42.2

## CP II-Z
[9 empty] | TIPO / CLASSE : |  |  | CP II-Z-32
RELATÓRIO DE ENSAIOS DE CIMENTO | [18 empty] | PERÍODO : |  | 2015-07-01
[19 empty] | EMISSÃO : |  | 2015-10-08
| Químicos | [9 empty] | Físicos
Data | Al2O3 | SiO2 | Fe2O3 | CaO | MgO | SO3 | Perda | CaO | Resíd. | Equiv. | Exp. | Tempo de Pega |  | Cons. | Blaine | # 200 | # 325 | Resistência à Compressão
[7 empty] | Fogo | Livre | Insol. | Alcal. | Quente | Início | Fim | Normal |  |  |  | 1 dia | 3 dias | 7 dias | 28 dias
| % | % | % | % | % | % | % | % | % | % | mm | h : min | h : min | % | cm2/g | % | % | MPa | MPa | MPa | MPa
02 | 6.24 | 22.69 | 3.14 | 53.96 | 3.15 | 2.39 | 5.24 | 0.79 | 12.61 | 0.8 | 1 | 04:05 | 05:00 | 27.7 | 3400 | 1.8 | 8.8 | 12.27 | 24.71 | 32.37 | 41.84
06 | 6.33 | 22.58 | 3.14 | 53.89 | 3.25 | 2.49 | 5.38 | 0.79 | 12.73 | 0.83 | 0 | 04:10 | 05:00 | 27.3 | 3430 | 2 | 9 | 11.57 | 25.2 | 32.09 | 41.34
08 | 6.45 | 22.73 | 3.14 | 53.71 | 3.42 | 2.47 | 5.61 | 0.64 | 12.82 | 0.81 | 0 | 04:00 | 04:45 | 27.3 | 3470 | 2.3 | 10.1 | 10.68 | 24.44 | 29.78 | 39.4
10 | 6.33 | 22.35 | 3.07 | 54.33 | 3.57 | 2.39 | 5.47 | 0.67 | 11.92 | 0.8 | 0.5 | 04:05 | 05:00 | 27.6 | 3520 | 1.7 | 10 | 11.39 | 25.49 | 32.9 | 40.69
14 | 6.26 | 22.19 | 3.08 | 54.54 | 3.56 | 2.68 | 5.41 | 0.67 | 11.58 | 0.83 | 0 | 04:10 | 05:00 | 28 | 3480 | 1.7 | 9.5 | 11.67 | 26.02 | 33.03 | 40.01
16 | 6.31 | 22.15 | 3.12 | 54.13 | 3.55 | 2.45 | 5.45 | 0.84 | 11.48 | 0.82 | 0.5 | 04:25 | 05:00 | 27.3 | 3560 | 2.5 | 10.7 | 12.11 | 25.19 | 32.55 | 40.9
20 | 6.57 | 22.57 | 3.14 | 54.38 | 3.74 | 2.57 | 5.26 | 0.62 | 11.75 | 0.82 | 1 | 04:20 | 05:00 | 27.5 | 3690 | 2.6 | 10.6 | 12.54 | 26.3 | 33.31 | 40.5
22 | 6.51 | 22.2 | 3.07 | 53.91 | 3.75 | 2.63 | 5.27 | 0.62 | 11.67 | 0.84 | 0 | 04:20 | 05:00 | 27.7 | 3490 | 2.3 | 10.5 | 12.02 | 24.94 | 31.27 | 39.5
24 | 6.38 | 21.99 | 3.07 | 54.47 | 3.83 | 2.45 | 5.11 | 0.62 | 11.71 | 0.84 | 0 | 04:20 | 05:00 | 27.1 | 3420 | 2.4 | 10.3 | 12.42 | 26.74 | 34.28 | 42
28 | 6.94 | 22.84 | 3.14 | 52.65 | 3.86 | 2.59 | 5.25 | 0.62 | 13.46 | 0.82 | 0 | 04:30 | 05:15 | 27.4 | 3580 | 2.5 | 10.3 | 12.39 | 25.53 | 34.3 | 40.6
30 | 6.76 | 22.42 | 3.12 | 53.14 | 3.98 | 2.6 | 5.31 | 0.5 | 12.06 | 0.83 | 1 | 04:30 | 05:00 | 27.2 | 3450 | 2.6 | 11.1 | 11.09 | 26.1 | 32.32 | 42
Média | 6.461818 | 22.42818 | 3.111818 | 53.91909 | 3.605455 | 2.519091 | 5.341818 | 0.6709091 | 12.16273 | 0.8218182 | 0.3636364 | 4:16 | 5:00 | 27.46364 | 3499.091 | 2.218182 | 10.08182 | 11.83182 | 25.51455 | 32.56364 | 40.8
Sd | 0.2204912 | 0.2750934 | 0.0321926 | 0.5812651 | 0.2586644 | 0.09924259 | 0.1384065 | 0.09873748 | 0.6426522 | 0.01401298 | 0.452267 | 0:10 | 0:07 | 0.2656039 | 84.67048 | 0.3544522 | 0.7152876 | 0.6025582 | 0.71092 | 1.288101 | 0.9
Min | 6.24 | 21.99 | 3.07 | 52.65 | 3.15 | 2.39 | 5.11 | 0.5 | 11.48 | 0.8 | 0 | 4:00 | 4:45 | 27.1 | 3400 | 1.7 | 8.8 | 10.68 | 24.44 | 29.78 | 39.4
Max | 6.94 | 22.84 | 3.14 | 54.54 | 3.98 | 2.68 | 5.61 | 0.84 | 13.46 | 0.84 | 1 | 4:30 | 5:15 | 28 | 3690 | 2.6 | 11.1 | 12.54 | 26.74 | 34.3 | 42
Obs.: | A Norma da ABNT não prevê a determinação da Resistência à Compressão a um dia para o CP II-Z-32.
A massa específica média do CP II-Z-32 ITAMBÉ é 2,96 g/cm3 (NBR NM 23).
As datas do relatório se referem ao dia de expedição do cimento.
carimbo/assinatura
[18 empty] | 1° | 3 | 7 | 28
[17 empty] | Valores Mínimos - NBR 11578 |  | 10 | 20 | 32
[17 empty] | Valores Médios CP II-Z-32 ITAMBÉ | 11.83182 | 25.51455 | 32.56364 | 40.8

## CP IV
[9 empty] | TIPO / CLASSE : |  |  | CP IV-32 RS
RELATÓRIO DE ENSAIOS DE CIMENTO | [18 empty] | PERÍODO : |  | 2015-07-01
[19 empty] | EMISSÃO : |  | 2015-10-08
| Químicos | [9 empty] | Físicos
Data | Al2O3 | SiO2 | Fe2O3 | CaO | MgO | SO3 | Perda | CaO | Resíd. | Equiv. | Exp. | Tempo de Pega |  | Cons. | Blaine | # 200 | # 325 | Resistência à Compressão
[7 empty] | Fogo | Livre | Insol. | Alcal. | Quente | Início | Fim | Normal |  |  |  | 1 dia | 3 dias | 7 dias | 28 dias
| % | % | % | % | % | % | % | % | % | % | mm | h : min | h : min | % | cm2/g | % | % | MPa | MPa | MPa | MPa
01 | 10.15 | 30 | 3.93 | 44.72 | 2.76 | 2.25 | 3.28 | 0.67 | 26.72 | 1.14 | 0 | 04:10 | 05:00 | 30 | 4170 | 0.5 | 2.4 | 13.73 | 26 | 33.8 | 43.98
03 | 9.72 | 28.87 | 3.91 | 44.81 | 3.19 | 2.27 | 3.52 | 0.73 | 25.67 | 1.1 | 0.5 | 04:15 | 05:00 | 30 | 4220 | 0.6 | 2.9 | 13.33 | 25.74 | 32.94 | 43.84
07 | 9.9 | 29.09 | 3.82 | 44.62 | 2.63 | 2.23 | 3.35 | 0.81 | 25.79 | 1.1 | 0 | 04:20 | 05:00 | 30.4 | 4150 | 0.5 | 2.5 | 13.42 | 26.29 | 34.55 | 44.83
09 | 10.23 | 30.18 | 3.99 | 44.91 | 2.86 | 2.23 | 3.31 | 0.81 | 25.66 | 1.15 | 0.5 | 04:05 | 05:00 | 30 | 4180 | 0.8 | 2.9 | 14.07 | 26.58 | 33.34 | 43.83
13 | 10.01 | 29.76 | 3.88 | 45.09 | 2.82 | 2.34 | 3.45 | 0.73 | 26.95 | 1.15 | 0 | 04:10 | 05:00 | 30.3 | 4240 | 0.6 | 2.9 | 14.01 | 26.69 | 32.31 | 44.45
15 | 10.36 | 30.32 | 3.89 | 44.71 | 2.75 | 2.27 | 3.38 | 0.59 | 26.63 | 1.17 | 0.5 | 04:15 | 05:00 | 30.3 | 4260 | 0.5 | 2.6 | 13.66 | 26.42 | 33.51 | 43.6
17 | 10.66 | 30.91 | 4.02 | 44.38 | 2.81 | 2.28 | 3.36 | 0.67 | 26.89 | 1.17 | 0 | 04:25 | 05:15 | 30.5 | 4350 | 0.7 | 3 | 13.43 | 25.78 | 32.72 | 44.3
21 | 10.53 | 30.52 | 3.94 | 44.61 | 2.86 | 2.26 | 3.43 | 0.59 | 26.51 | 1.16 | 0 | 04:30 | 05:15 | 30.6 | 4340 | 0.7 | 3.1 | 13.54 | 25.68 | 33.05 | 44.5
23 | 10.05 | 29.79 | 3.92 | 44.96 | 2.98 | 2.28 | 3.26 | 0.62 | 26.4 | 1.15 | 0 | 04:30 | 05:15 | 30.3 | 4260 | 0.5 | 2.3 | 13.39 | 26.42 | 33.09 | 45.3
27 | 10.06 | 29.7 | 3.9 | 44.91 | 3.09 | 2.33 | 3.19 | 0.64 | 26.19 | 1.13 | 0 | 04:30 | 05:00 | 30 | 4160 | 0.4 | 2.2 | 14.15 | 27.93 | 34.6 | 45.6
29 | 10.12 | 29.8 | 3.95 | 44.67 | 3.13 | 2.34 | 3.13 | 0.7 | 26.55 | 1.1 | 0 | 04:40 | 05:15 | 30 | 4200 | 0.3 | 1.5 | 14.12 | 27.49 | 34.24 | 46.1
31 | 9.5 | 28.74 | 3.74 | 45.31 | 3.3 | 2.31 | 3.37 | 0.62 | 25.01 | 1.06 | 0 | 04:15 | 05:00 | 30.3 | 4220 | 0.3 | 1.6 | 16.07 | 28.11 | 34.92 | 46.1
Média | 10.1075 | 29.80667 | 3.9075 | 44.80833 | 2.931667 | 2.2825 | 3.335833 | 0.6816667 | 26.2475 | 1.131667 | 0.125 | 4:20 | 5:05 | 30.225 | 4229.167 | 0.5333333 | 2.491667 | 13.91 | 26.59417 | 33.58917 | 44.7
Sd | 0.3221836 | 0.6542912 | 0.07374711 | 0.2467178 | 0.204532 | 0.03934117 | 0.1099139 | 0.0764952 | 0.5940787 | 0.03433348 | 0.2261335 | 0:11 | 0:07 | 0.2179449 | 65.29073 | 0.1556998 | 0.526495 | 0.7454102 | 0.832766 | 0.8315097 | 0.9
Min | 9.5 | 28.74 | 3.74 | 44.38 | 2.63 | 2.23 | 3.13 | 0.59 | 25.01 | 1.06 | 0 | 4:05 | 5:00 | 30 | 4150 | 0.3 | 1.5 | 13.33 | 25.68 | 32.31 | 43.6
Max | 10.66 | 30.91 | 4.02 | 45.31 | 3.3 | 2.34 | 3.52 | 0.81 | 26.95 | 1.17 | 0.5 | 4:40 | 5:15 | 30.6 | 4350 | 0.8 | 3.1 | 16.07 | 28.11 | 34.92 | 46.1
Obs.: | A Norma da ABNT não prevê a determinação da Resistência à Compressão a um dia para o CP IV-32 RS.
A massa específica média do CP IV-32 RS ITAMBÉ é 2,83 g/cm3 (NBR NM 23).
As datas do relatório se referem ao dia de expedição do cimento.
carimbo/assinatura
[18 empty] | 1° | 3 | 7 | 28
[17 empty] | Valores Mínimos - NBR 5736 |  | 10 | 20 | 32
[17 empty] | Valores Médios CP IV-32 RS ITAMBÉ | 13.91 | 26.59417 | 33.58917 | 44.7

## CP V
[9 empty] | TIPO : |  |  | CP V-ARI
RELATÓRIO DE ENSAIOS DE CIMENTO | [18 empty] | PERÍODO : |  | 2015-07-01
[19 empty] | EMISSÃO : |  | 2015-10-08
| Químicos | [9 empty] | Físicos
Data | Al2O3 | SiO2 | Fe2O3 | CaO | MgO | SO3 | Perda | CaO | Resíd. | Equiv. | Exp. | Tempo de Pega |  | Cons. | Blaine | # 200 | # 325 | Resistência à Compressão
[7 empty] | Fogo | Livre | Insol. | Alcal. | Quente | Início | Fim | Normal |  |  |  | 1 dia | 3 dias | 7 dias | 28 dias
| % | % | % | % | % | % | % | % | % | % | mm | h : min | h : min | % | cm2/g | % | % | MPa | MPa | MPa | MPa
02 | 4.5 | 19.41 | 2.83 | 61.89 | 3.21 | 2.68 | 3.16 | 0.87 | 0.96 | 0.69 | 0.5 | 03:40 | 04:15 | 28.8 | 3870 | 0.06 | 0.9 | 21.59 | 36.86 | 43.91 | 51.49
06 | 4.31 | 18.97 | 2.79 | 62.11 | 3.62 | 2.67 | 3.03 | 1.01 | 0.79 | 0.67 | 0 | 03:15 | 04:00 | 28.1 | 3870 | 0.03 | 0.9 | 22.55 | 37.06 | 42.59 | 50.03
08 | 4.27 | 18.95 | 2.76 | 61.85 | 4.02 | 2.72 | 3.16 | 0.79 | 0.64 | 0.66 | 0 | 03:05 | 03:45 | 28.5 | 3900 | 0.03 | 0.9 | 22.21 | 37.02 | 42.67 | 49.81
10 | 4.34 | 19.14 | 2.77 | 61.94 | 4.55 | 2.65 | 3.18 | 0.76 | 0.46 | 0.7 | 0 | 03:20 | 04:00 | 28.5 | 3940 | 0.03 | 0.8 | 21.14 | 37.1 | 42.94 | 51.12
14 | 4.37 | 19.14 | 2.77 | 61.54 | 4.62 | 2.66 | 3.25 | 0.9 | 0.64 | 0.7 | 0 | 03:25 | 04:00 | 29.1 | 3950 | 0.03 | 0.9 | 20.59 | 37.03 | 42.64 | 50.22
16 | 4.36 | 19.1 | 2.74 | 61.62 | 4.26 | 2.67 | 3.15 | 0.87 | 0.84 | 0.68 | 0 | 03:25 | 04:00 | 29.1 | 3970 | 0.03 | 0.8 | 21.92 | 37.48 | 42.59 | 51.5
20 | 4.36 | 19.16 | 2.72 | 61.48 | 3.92 | 2.65 | 3.1 | 0.81 | 0.64 | 0.69 | 0 | 03:30 | 04:00 | 29.1 | 3920 | 0.2 | 1 | 20.94 | 37.66 | 42.85 | 49.2
22 | 4.25 | 18.85 | 2.64 | 61.11 | 4.81 | 2.81 | 3.25 | 0.76 | 0.63 | 0.7 | 0 | 03:20 | 04:00 | 29.4 | 3920 | 0.1 | 1 | 21.69 | 37.12 | 42.14 | 51.8
24 | 4.3 | 18.95 | 2.71 | 61 | 5.34 | 2.73 | 3.1 | 0.7 | 0.69 | 0.7 | 0 | 03:40 | 04:15 | 28.7 | 3990 | 0.03 | 0.9 | 20.78 | 36.92 | 42.48 | 49.9
28 | 4.28 | 18.88 | 2.69 | 60.97 | 5.38 | 2.71 | 3.14 | 0.79 | 0.71 | 0.69 | 0 | 03:10 | 04:00 | 28.2 | 4000 | 0.04 | 0.8 | 21.93 | 36.96 | 43.62 | 50.9
30 | 4.3 | 18.91 | 2.66 | 60.96 | 4.94 | 2.62 | 3.09 | 0.7 | 0.79 | 0.68 | 0 | 03:20 | 04:00 | 28.7 | 4000 | 0.03 | 0.8 | 21.29 | 37.61 | 42.33 | 52.1
Média | 4.330909 | 19.04182 | 2.734545 | 61.49727 | 4.424545 | 2.688182 | 3.146364 | 0.8145455 | 0.7081818 | 0.6872727 | 0.04545455 | 3:23 | 4:01 | 28.74545 | 3939.091 | 0.05545455 | 0.8818182 | 21.51182 | 37.16545 | 42.79636 | 50.7
Sd | 0.06862282 | 0.1656996 | 0.05716006 | 0.4279274 | 0.6918723 | 0.05211875 | 0.0663736 | 0.09223488 | 0.1327267 | 0.013484 | 0.1507557 | 0:11 | 0:08 | 0.4058661 | 47.84444 | 0.05260487 | 0.07507572 | 0.6200293 | 0.2817575 | 0.5306651 | 1
Min | 4.25 | 18.85 | 2.64 | 60.96 | 3.21 | 2.62 | 3.03 | 0.7 | 0.46 | 0.66 | 0 | 3:05 | 3:45 | 28.1 | 3870 | 0.03 | 0.8 | 20.59 | 36.86 | 42.14 | 49.2
Max | 4.5 | 19.41 | 2.83 | 62.11 | 5.38 | 2.81 | 3.25 | 1.01 | 0.96 | 0.7 | 0.5 | 3:40 | 4:15 | 29.4 | 4000 | 0.2 | 1 | 22.55 | 37.66 | 43.91 | 52.1
Obs.: | A Resistência à Compressão aos 28 dias do CP V-ARI é regida pela NBR 5733,
a qual não estabelece valor mínimo.
A massa específica média do CP V-ARI ITAMBÉ é 3,09 g/cm3 (NBR NM 23).
As datas do relatório se referem ao dia de expedição do cimento.
carimbo/assinatura
[18 empty] | 1° | 3 | 7 | 28
[17 empty] | Valores Mínimos - NBR 5733 | 14 | 24 | 34
[17 empty] | Valores Médios CP V-ARI ITAMBÉ | 21.51182 | 37.16545 | 42.79636 | 50.7

## CP II-F-40
[9 empty] | TIPO / CLASSE : |  |  | CP II-F-40
RELATÓRIO DE ENSAIOS DE CIMENTO | [18 empty] | PERÍODO : |  | 2015-07-01
[19 empty] | EMISSÃO : |  | 2015-10-08
| Químicos | [9 empty] | Físicos
Data | Al2O3 | SiO2 | Fe2O3 | CaO | MgO | SO3 | Perda | CaO | Resíd. | Equiv. | Exp. | Tempo de Pega |  | Cons. | Blaine | # 200 | # 325 | Resistência à Compressão
[7 empty] | Fogo | Livre | Insol. | Alcal. | Quente | Início | Fim | Normal |  |  |  | 1 dia | 3 dias | 7 dias | 28 dias
| % | % | % | % | % | % | % | % | % | % | mm | h : min | h : min | % | cm2/g | % | % | MPa | MPa | MPa | MPa
01 | 4.12 | 18.62 | 2.68 | 61.97 | 3.22 | 2.67 | 4.98 | 0.79 | 1.04 | 0.66 | 0 | 03:20 | 04:00 | 29 | 4050 | 0.03 | 0.6 | 23.22 | 37.26 | 44.34 | 50.59
03 | 4.12 | 18.44 | 2.72 | 61.88 | 3.25 | 2.72 | 4.99 | 0.73 | 0.98 | 0.7 | 0.5 | 03:20 | 04:00 | 29 | 4120 | 0.03 | 0.7 | 22.91 | 39.22 | 43.63 | 51.35
07 | 4.15 | 18.44 | 2.64 | 61.66 | 3.72 | 2.7 | 5.06 | 0.7 | 0.93 | 0.65 | 0.5 | 03:00 | 03:30 | 28.7 | 4190 | 0.08 | 0.6 | 23.7 | 37.82 | 44.16 | 50.46
09 | 4.2 | 18.64 | 2.71 | 61.95 | 4.08 | 2.76 | 4.95 | 0.81 | 0.89 | 0.67 | 0 | 03:10 | 04:00 | 29.3 | 4190 | 0.05 | 0.6 | 23.97 | 38.55 | 44.21 | 52.05
13 | 4.15 | 18.48 | 2.74 | 61.54 | 4.39 | 2.71 | 5.13 | 0.79 | 0.96 | 0.69 | 0.5 | 03:05 | 03:45 | 29.8 | 4270 | 0.04 | 0.5 | 23.3 | 37.56 | 45.18 | 52.76
15 | 4.09 | 18.21 | 2.59 | 60.85 | 4.3 | 2.71 | 5.03 | 0.73 | 0.82 | 0.65 | 0 | 03:10 | 04:00 | 29.8 | 4180 | 0.03 | 0.5 | 22.5 | 39.51 | 44.8 | 52.6
17 | 4.23 | 18.71 | 2.61 | 61.65 | 4.16 | 2.7 | 5 | 0.9 | 0.79 | 0.68 | 0.5 | 03:05 | 03:45 | 29.6 | 4280 | 0.1 | 0.5 | 23.41 | 38.65 | 45.12 | 53.4
21 | 4.24 | 18.81 | 2.68 | 61.73 | 4.3 | 2.67 | 4.86 | 0.84 | 0.9 | 0.68 | 0 | 03:00 | 03:30 | 29.6 | 4260 | 0.1 | 0.4 | 24.02 | 39.45 | 45.16 | 53
23 | 4.16 | 18.46 | 2.65 | 61.38 | 4.91 | 2.74 | 4.93 | 0.76 | 0.8 | 0.68 | 0 | 03:00 | 03:30 | 29.8 | 4270 | 0.01 | 0.5 | 23.97 | 39.31 | 44.7 | 53.2
27 | 4.26 | 18.66 | 2.59 | 60.96 | 5.37 | 2.73 | 4.95 | 0.67 | 1.05 | 0.67 | 0.5 | 03:10 | 04:00 | 29.4 | 4240 | 0.04 | 0.5 | 22.33 | 38.11 | 44.67 | 54.7
29 | 4.27 | 18.68 | 2.64 | 61.22 | 5.14 | 2.67 | 4.89 | 0.73 | 1.08 | 0.67 | 0 | 03:00 | 03:30 | 29.1 | 4180 | 0.02 | 0.5 | 24.27 | 38.81 | 46.23 | 53.8
31 | 4.23 | 18.7 | 2.58 | 60.92 | 4.26 | 2.64 | 4.85 | 0.76 | 1.31 | 0.68 | 0.5 | 02:35 | 03:15 | 29.6 | 4210 | 0.02 | 0.5 | 24.31 | 38.35 | 45.62 | 53.1
Média | 4.185 | 18.57083 | 2.6525 | 61.47583 | 4.258333 | 2.701667 | 4.968333 | 0.7675 | 0.9625 | 0.6733333 | 0.25 | 3:05 | 3:44 | 29.39167 | 4203.333 | 0.04583333 | 0.5333333 | 23.4925 | 38.55 | 44.81833 | 52.6
Sd | 0.06082763 | 0.1665947 | 0.05412528 | 0.4052711 | 0.6663855 | 0.03433348 | 0.08200148 | 0.06326352 | 0.146233 | 0.01497473 | 0.2611165 | 0:12 | 0:16 | 0.3704011 | 68.26863 | 0.03088346 | 0.07784989 | 0.6636007 | 0.7535612 | 0.7041931 | 1.3
Min | 4.09 | 18.21 | 2.58 | 60.85 | 3.22 | 2.64 | 4.85 | 0.67 | 0.79 | 0.65 | 0 | 2:35 | 3:15 | 28.7 | 4050 | 0.01 | 0.4 | 22.33 | 37.26 | 43.63 | 50.46
Max | 4.27 | 18.81 | 2.74 | 61.97 | 5.37 | 2.76 | 5.13 | 0.9 | 1.31 | 0.7 | 0.5 | 3:20 | 4:00 | 29.8 | 4280 | 0.1 | 0.7 | 24.31 | 39.51 | 46.23 | 54.7
Obs.: | A Norma da ABNT não prevê a determinação da Resistência à Compressão a um dia para o CP II-F-40.
A massa específica média do CP II-F-40 ITAMBÉ é 3,09 g/cm3 (NBR NM 23).
As datas do relatório se referem ao dia de expedição do cimento.
carimbo/assinatura
[18 empty] | 1° | 3 | 7 | 28
[17 empty] | Valores Mínimos - NBR 11578 |  | 15 | 25 | 40
[17 empty] | Valores Médios CP II-F-32 ITAMBÉ | 23.4925 | 38.55 | 44.81833 | 52.6