## CP II-F
[9 empty] | TIPO / CLASSE : |  |  | CP II-F-32
RELATÓRIO DE ENSAIOS DE CIMENTO | [18 empty] | PERÍODO : |  | 2015-11-01
[19 empty] | EMISSÃO : |  | 2015-12-17
| Químicos | [9 empty] | Físicos
Data | Al2O3 | SiO2 | Fe2O3 | CaO | MgO | SO3 | Perda | CaO | Resíd. | Equiv. | Exp. | Tempo de Pega |  | Cons. | Blaine | # 200 | # 325 | Resistência à Compressão
[7 empty] | Fogo | Livre | Insol. | Alcal. | Quente | Início | Fim | Normal |  |  |  | 1 dia | 3 dias | 7 dias | 28 dias
| % | % | % | % | % | % | % | % | % | % | mm | h : min | h : min | % | cm2/g | % | % | MPa | MPa | MPa | MPa
03 | 4.43 | 19.08 | 2.71 | 60.78 | 4.24 | 2.62 | 4.86 | 0.59 | 2.05 | 0.67 | 0.5 | 04:10 | 05:00 | 26.3 | 3230 | 2 | 13.7 | 13.42 | 27.41 | 34.74 | 41.57
05 | 4.29 | 18.9 | 2.64 | 61.01 | 4.07 | 2.75 | 4.64 | 0.64 | 1.41 | 0.67 | 0.5 | 04:05 | 05:00 | 26 | 3280 | 2.3 | 13.5 | 12.79 | 27.72 | 34.56 | 42.58
09 | 4.46 | 19.08 | 2.72 | 60.64 | 4 | 2.75 | 4.87 | 0.56 | 1.76 | 0.68 | 0 | 04:15 | 05:00 | 26.3 | 3350 | 2.3 | 13.1 | 14.44 | 29.23 | 36.49 | 42.6
11 | 4.2 | 18.91 | 2.68 | 61.67 | 4.13 | 2.75 | 4.72 | 0.5 | 1.18 | 0.68 | 0 | 04:00 | 04:45 | 26 | 3270 | 2.9 | 14.2 | 13.48 | 29.07 | 35.97 | 42.04
13 | 4.29 | 18.86 | 2.66 | 61.5 | 4.26 | 2.72 | 4.75 | 0.56 | 1.36 | 0.68 | 0.5 | 04:10 | 05:00 | 26 | 3290 | 2.6 | 14.3 | 14.21 | 29.83 | 34.71 | 43.27
17 | 4.29 | 18.87 | 2.65 | 61.77 | 4.12 | 2.76 | 4.73 | 0.45 | 1.16 | 0.68 | 0 | 04:20 | 05:00 | 26.2 | 3240 | 2.6 | 14 | 14.09 | 27.42 | 34.11 | -
19 | 4.38 | 18.87 | 2.69 | 61.51 | 3.75 | 2.75 | 4.91 | 0.59 | 1.14 | 0.68 | 0 | 04:20 | 05:00 | 26.2 | 3170 | 2.6 | 12.1 | 13.44 | 27.12 | 34.66 | -
23 | 4.35 | 18.71 | 2.59 | 60.73 | 3.65 | 2.78 | 5.03 | 0.64 | 1.8 | 0.67 | 0 | 04:30 | 05:15 | 26.4 | 3180 | 2.8 | 12.4 | 13.9 | 28.41 | 34.89 | -
25 | 4.36 | 18.9 | 2.67 | 61.45 | 4.34 | 2.71 | 4.91 | 0.59 | 1.46 | 0.68 | 0 | 04:15 | 05:00 | 26.6 | 3150 | 3 | 13.6 | 14.39 | 26.91 | 33.94 | -
27 | 4.33 | 18.8 | 2.66 | 61.36 | 4.13 | 2.66 | 4.7 | 0.62 | 1.28 | 0.67 | 0 | 04:05 | 05:00 | 26.3 | 3190 | 2 | 13.8 | 15.03 | 29.26 | 35.28 | -
Média | 4.338 | 18.898 | 2.667 | 61.242 | 4.069 | 2.725 | 4.812 | 0.574 | 1.46 | 0.676 | 0.15 | 4:13 | 5:00 | 26.23 | 3235 | 2.51 | 13.47 | 13.919 | 28.238 | 34.935 | 42.412
Sd | 0.07583608 | 0.1127239 | 0.03713339 | 0.414911 | 0.2189089 | 0.04972145 | 0.1218195 | 0.06040603 | 0.3108054 | 0.005163978 | 0.2415229 | 0:09 | 0:07 | 0.1946507 | 63.28946 | 0.3510302 | 0.7334091 | 0.648733 | 1.04994 | 0.7878134 | 0.6416931
Min | 4.2 | 18.71 | 2.59 | 60.64 | 3.65 | 2.62 | 4.64 | 0.45 | 1.14 | 0.67 | 0 | 4:00 | 4:45 | 26 | 3150 | 2 | 12.1 | 12.79 | 26.91 | 33.94 | 41.57
Max | 4.46 | 19.08 | 2.72 | 61.77 | 4.34 | 2.78 | 5.03 | 0.64 | 2.05 | 0.68 | 0.5 | 4:30 | 5:15 | 26.6 | 3350 | 3 | 14.3 | 15.03 | 29.83 | 36.49 | 43.27
Obs.: | A Norma da ABNT não prevê a determinação da Resistência à Compressão a um dia para o CP II-F-32.
A massa específica média do CP II-F-32 ITAMBÉ é 3,11 g/cm3 (NBR NM 23).
As datas do relatório se referem ao dia de expedição do cimento.
carimbo/assinatura
[18 empty] | 1° | 3 | 7 | 28
[17 empty] | Valores Mínimos - NBR 11578 |  | 10 | 20 | 32
[17 empty] | Valores Médios CP II-F-32 ITAMBÉ | 13.919 | 28.238 | 34.935 | 42.412

## CP II-Z
[9 empty] | TIPO / CLASSE : |  |  | CP II-Z-32
RELATÓRIO DE ENSAIOS DE CIMENTO | [18 empty] | PERÍODO : |  | 2015-11-01
[19 empty] | EMISSÃO : |  | 2015-12-17
| Químicos | [9 empty] | Físicos
Data | Al2O3 | SiO2 | Fe2O3 | CaO | MgO | SO3 | Perda | CaO | Resíd. | Equiv. | Exp. | Tempo de Pega |  | Cons. | Blaine | # 200 | # 325 | Resistência à Compressão
[7 empty] | Fogo | Livre | Insol. | Alcal. | Quente | Início | Fim | Normal |  |  |  | 1 dia | 3 dias | 7 dias | 28 dias
| % | % | % | % | % | % | % | % | % | % | mm | h : min | h : min | % | cm2/g | % | % | MPa | MPa | MPa | MPa
04 | 6.16 | 21.87 | 3.07 | 54.62 | 3.7 | 2.63 | 5.59 | 0.95 | 11.31 | 0.82 | 0 | 04:00 | 04:45 | 28 | 3460 | 2.3 | 10.8 | 10.56 | 23.31 | 30.4 | 40.46
06 | 6.44 | 22.3 | 3.09 | 54.18 | 3.86 | 2.45 | 5.82 | 1.26 | 11.17 | 0.8 | 0.5 | 04:20 | 05:00 | 27.6 | 3550 | 2.2 | 10.5 | 10.54 | 23.23 | 29.28 | 39.28
10 | 6.36 | 22.48 | 3.09 | 54.17 | 3.64 | 2.42 | 5.59 | 0.67 | 11.52 | 0.79 | 0 | 04:20 | 05:00 | 27.8 | 3600 | 2.7 | 11.5 | 11.66 | 24.31 | 32.03 | 40.24
12 | 6.43 | 22.54 | 3.09 | 54.52 | 3.71 | 2.51 | 5.84 | 0.64 | 11.3 | 0.8 | 0 | 04:25 | 05:15 | 28 | 3630 | 3 | 11.8 | 11.25 | 23.76 | 31.39 | 39.23
16 | 6.24 | 22.14 | 3.06 | 54.97 | 3.72 | 2.6 | 5.54 | 0.73 | 10.98 | 0.83 | 0 | 04:25 | 05:15 | 27.7 | 3540 | 2.9 | 11.9 | 11.73 | 24.37 | 31.25 | 39.87
18 | 6.2 | 22.38 | 3.08 | 54.43 | 3.4 | 2.48 | 5.35 | 0.67 | 11.48 | 0.8 | 0 | 04:35 | 05:15 | 27.7 | 3470 | 2.4 | 10.5 | 12.12 | 25.57 | 32.96 | -
20 | 6.31 | 21.86 | 3.07 | 53.62 | 3.75 | 2.47 | 5.2 | 0.48 | 11.69 | 0.82 | 0.5 | 04:30 | 05:15 | 28 | 3470 | 2.2 | 9.2 | 12.7 | 26.41 | 33.43 | -
24 | 6.22 | 21.74 | 3.08 | 54.11 | 3.77 | 2.58 | 5.25 | 0.59 | 11.21 | 0.83 | 0 | 04:35 | 05:15 | 27.8 | 3500 | 2.1 | 9.4 | 11.37 | 27.19 | 34.33 | -
26 | 6.33 | 22.06 | 3.08 | 54.13 | 3.76 | 2.57 | 5.22 | 0.53 | 11.43 | 0.84 | 0 | 04:25 | 05:15 | 27.8 | 3510 | 2.2 | 10.1 | 13.82 | 26.67 | 34.47 | -
30 | 6.26 | 21.77 | 3.07 | 54.7 | 3.76 | 2.69 | 5.09 | 0.62 | 10.65 | 0.85 | 0.5 | 04:30 | 05:15 | 27.8 | 3570 | 1.7 | 8.2 | 13.7 | 28.23 | 34.67 | -
Média | 6.295 | 22.114 | 3.078 | 54.345 | 3.707 | 2.54 | 5.449 | 0.714 | 11.274 | 0.818 | 0.15 | 4:25 | 5:09 | 27.82 | 3530 | 2.37 | 10.39 | 11.945 | 25.305 | 32.421 | 39.816
Sd | 0.09548124 | 0.2993771 | 0.01032796 | 0.3822521 | 0.1219335 | 0.08730534 | 0.2648459 | 0.2300338 | 0.2968426 | 0.01988858 | 0.2415229 | 0:10 | 0:10 | 0.1398412 | 58.11865 | 0.3945462 | 1.200417 | 1.156126 | 1.757531 | 1.848323 | 0.5541029
Min | 6.16 | 21.74 | 3.06 | 53.62 | 3.4 | 2.42 | 5.09 | 0.48 | 10.65 | 0.79 | 0 | 4:00 | 4:45 | 27.6 | 3460 | 1.7 | 8.2 | 10.54 | 23.23 | 29.28 | 39.23
Max | 6.44 | 22.54 | 3.09 | 54.97 | 3.86 | 2.69 | 5.84 | 1.26 | 11.69 | 0.85 | 0.5 | 4:35 | 5:15 | 28 | 3630 | 3 | 11.9 | 13.82 | 28.23 | 34.67 | 40.46
Obs.: | A Norma da ABNT não prevê a determinação da Resistência à Compressão a um dia para o CP II-Z-32.
A massa específica média do CP II-Z-32 ITAMBÉ é 2,96 g/cm3 (NBR NM 23).
As datas do relatório se referem ao dia de expedição do cimento.
carimbo/assinatura
[18 empty] | 1° | 3 | 7 | 28
[17 empty] | Valores Mínimos - NBR 11578 |  | 10 | 20 | 32
[17 empty] | Valores Médios CP II-Z-32 ITAMBÉ | 11.945 | 25.305 | 32.421 | 39.816

## CP IV
[9 empty] | TIPO / CLASSE : |  |  | CP IV-32 RS
RELATÓRIO DE ENSAIOS DE CIMENTO | [18 empty] | PERÍODO : |  | 2015-11-01
[19 empty] | EMISSÃO : |  | 2015-12-17
| Químicos | [9 empty] | Físicos
Data | Al2O3 | SiO2 | Fe2O3 | CaO | MgO | SO3 | Perda | CaO | Resíd. | Equiv. | Exp. | Tempo de Pega |  | Cons. | Blaine | # 200 | # 325 | Resistência à Compressão
[7 empty] | Fogo | Livre | Insol. | Alcal. | Quente | Início | Fim | Normal |  |  |  | 1 dia | 3 dias | 7 dias | 28 dias
| % | % | % | % | % | % | % | % | % | % | mm | h : min | h : min | % | cm2/g | % | % | MPa | MPa | MPa | MPa
03 | 10.15 | 30.29 | 3.98 | 44.72 | 2.99 | 2.21 | 3.45 | 0.81 | 26.33 | 1.15 | 0 | 04:15 | 05:00 | 30.7 | 4210 | 0.5 | 3 | 13.95 | 24.65 | 32.79 | 44.12
05 | 9.8 | 29.59 | 3.86 | 45.02 | 3.14 | 2.31 | 4.01 | 0.95 | 25.52 | 1.12 | 0.5 | 04:20 | 05:00 | 30.3 | 4200 | 0.6 | 3.4 | 12.45 | 23.25 | 31.4 | 45
09 | 9.85 | 29.72 | 3.89 | 44.88 | 3.12 | 2.28 | 4.02 | 1.09 | 25.74 | 1.1 | 0 | 04:20 | 05:00 | 30.5 | 4210 | 0.6 | 3.5 | 12.65 | 24.53 | 31 | 44.66
11 | 9.84 | 29.49 | 3.84 | 45 | 2.99 | 2.3 | 3.61 | 0.73 | 25.58 | 1.1 | 0.5 | 04:30 | 05:15 | 30.8 | 4280 | 0.6 | 3.6 | 12.47 | 26.56 | 32.65 | 44.75
13 | 10.02 | 29.93 | 3.87 | 44.91 | 2.99 | 2.27 | 3.57 | 0.56 | 25.92 | 1.11 | 1 | 04:30 | 05:15 | 30.5 | 4220 | 0.6 | 3.4 | 13 | 25.95 | 33.04 | 44.54
17 | 9.57 | 28.99 | 3.84 | 45.33 | 3.08 | 2.23 | 3.66 | 0.7 | 24.82 | 1.1 | 0 | 04:35 | 05:15 | 30.5 | 4220 | 0.5 | 3 | 14.45 | 25.97 | 33.48 | -
19 | 9.81 | 29.26 | 3.83 | 44.82 | 3.01 | 2.25 | 3.66 | 0.7 | 25.91 | 1.1 | 0 | 04:20 | 05:00 | 30.5 | 4260 | 0.4 | 2.2 | 13.96 | 26.43 | 33.67 | -
23 | 9.78 | 29.06 | 3.75 | 45.01 | 2.75 | 2.29 | 3.51 | 0.5 | 25.53 | 1.11 | 0 | 04:30 | 05:15 | 30.5 | 4220 | 0.4 | 2.7 | 14.23 | 28.6 | 34.72 | -
25 | 9.43 | 28.51 | 3.67 | 45.49 | 3.18 | 2.4 | 3.5 | 0.48 | 24.5 | 1.08 | 0 | 04:30 | 05:15 | 30.7 | 4270 | 0.5 | 3 | 14.05 | 27.06 | 33.86 | -
27 | 10.03 | 29.87 | 3.9 | 45.02 | 3.08 | 2.2 | 3.32 | 0.56 | 25.78 | 1.12 | 0.5 | 04:20 | 05:00 | 30.3 | 4240 | 0.4 | 2.8 | 14.74 | 26.81 | 35.42 | -
Média | 9.828 | 29.471 | 3.843 | 45.02 | 3.033 | 2.274 | 3.631 | 0.708 | 25.563 | 1.109 | 0.25 | 4:25 | 5:08 | 30.53 | 4233 | 0.51 | 3.06 | 13.595 | 25.981 | 33.203 | 44.614
Sd | 0.2135312 | 0.5255146 | 0.08433399 | 0.2307476 | 0.1207431 | 0.05796551 | 0.2265907 | 0.1984831 | 0.5374642 | 0.01852926 | 0.3535534 | 0:07 | 0:08 | 0.1636392 | 27.90858 | 0.0875595 | 0.4299871 | 0.8650787 | 1.512316 | 1.356049 | 0.3236974
Min | 9.43 | 28.51 | 3.67 | 44.72 | 2.75 | 2.2 | 3.32 | 0.48 | 24.5 | 1.08 | 0 | 4:15 | 5:00 | 30.3 | 4200 | 0.4 | 2.2 | 12.45 | 23.25 | 31 | 44.12
Max | 10.15 | 30.29 | 3.98 | 45.49 | 3.18 | 2.4 | 4.02 | 1.09 | 26.33 | 1.15 | 1 | 4:35 | 5:15 | 30.8 | 4280 | 0.6 | 3.6 | 14.74 | 28.6 | 35.42 | 45
Obs.: | A Norma da ABNT não prevê a determinação da Resistência à Compressão a um dia para o CP IV-32 RS.
A massa específica média do CP IV-32 RS ITAMBÉ é 2,83 g/cm3 (NBR NM 23).
As datas do relatório se referem ao dia de expedição do cimento.
carimbo/assinatura
[18 empty] | 1° | 3 | 7 | 28
[17 empty] | Valores Mínimos - NBR 5736 |  | 10 | 20 | 32
[17 empty] | Valores Médios CP IV-32 RS ITAMBÉ | 13.595 | 25.981 | 33.203 | 44.614

## CP V
[9 empty] | TIPO : |  |  | CP V-ARI
RELATÓRIO DE ENSAIOS DE CIMENTO | [18 empty] | PERÍODO : |  | 2015-11-01
[19 empty] | EMISSÃO : |  | 2015-12-17
| Químicos | [9 empty] | Físicos
Data | Al2O3 | SiO2 | Fe2O3 | CaO | MgO | SO3 | Perda | CaO | Resíd. | Equiv. | Exp. | Tempo de Pega |  | Cons. | Blaine | # 200 | # 325 | Resistência à Compressão
[7 empty] | Fogo | Livre | Insol. | Alcal. | Quente | Início | Fim | Normal |  |  |  | 1 dia | 3 dias | 7 dias | 28 dias
| % | % | % | % | % | % | % | % | % | % | mm | h : min | h : min | % | cm2/g | % | % | MPa | MPa | MPa | MPa
04 | 4.22 | 18.94 | 2.74 | 61.12 | 4.32 | 3.02 | 3.25 | 0.62 | 0.65 | 0.67 | 0 | 03:50 | 04:30 | 30 | 4290 | 0.01 | 0.4 | 21.92 | 38.49 | 43.4 | 52.81
06 | 4.26 | 19.26 | 2.74 | 61.21 | 4.32 | 3.06 | 3.26 | 0.7 | 0.73 | 0.69 | 0 | 03:50 | 04:30 | 29.5 | 4370 | 0.03 | 0.4 | 23.79 | 38.53 | 44.51 | 53.64
10 | 4.2 | 18.93 | 2.65 | 60.84 | 4.01 | 2.98 | 3.39 | 0.59 | 0.57 | 0.65 | 0 | 03:50 | 04:30 | 29.7 | 4260 | 0.04 | 0.6 | 21.81 | 38.82 | 44.59 | 53.26
12 | 4.36 | 19.22 | 2.73 | 61.28 | 4.31 | 2.96 | 3.29 | 0.53 | 0.78 | 0.68 | 0 | 03:40 | 04:15 | 29.5 | 4370 | 0.06 | 0.6 | 23.38 | 40.05 | 45.64 | 53.64
16 | 4.38 | 19.17 | 2.7 | 61.05 | 4.34 | 3.01 | 3.3 | 0.59 | 0.85 | 0.69 | 0.5 | 03:45 | 04:15 | 29.8 | 4330 | 0.1 | 0.9 | 22.82 | 39.91 | 44.88 | 53.31
18 | 4.45 | 19.18 | 2.75 | 61.04 | 4.16 | 2.9 | 3.31 | 0.67 | 0.91 | 0.69 | 0 | 03:15 | 04:00 | 29.8 | 4420 | 0.2 | 1.8 | 22.72 | 40.07 | 45.75 | -
20 | 4.21 | 18.88 | 2.64 | 61.08 | 4.24 | 2.94 | 3.78 | 0.87 | 0.58 | 0.68 | 0 | 03:20 | 04:00 | 28 | 4390 | 0.3 | 2.9 | 21.81 | 37.21 | 44.1 | -
24 | 4.35 | 19.08 | 2.74 | 61.21 | 4.57 | 2.9 | 3.32 | 0.7 | 0.67 | 0.71 | 0 | 03:05 | 03:45 | 27.8 | 4340 | 0.4 | 2.7 | 23.38 | 36.89 | 43.78 | -
26 | 4.35 | 19.11 | 2.72 | 61.23 | 4.53 | 2.88 | 3.17 | 0.7 | 0.69 | 0.7 | 0.5 | 03:00 | 03:30 | 28.2 | 4310 | 0.3 | 2.3 | 22.98 | 39 | 45.23 | -
30 | 4.33 | 18.87 | 2.71 | 61.19 | 4.36 | 3 | 3.37 | 0.74 | 0.74 | 0.71 | 0 | 03:30 | 04:00 | 28.7 | 4410 | 0.3 | 2 | 22.19 | 38.79 | 43.72 | -
Média | 4.311 | 19.064 | 2.712 | 61.125 | 4.316 | 2.965 | 3.344 | 0.671 | 0.717 | 0.687 | 0.1 | 3:31 | 4:08 | 29.1 | 4349 | 0.174 | 1.46 | 22.68 | 38.776 | 44.56 | 53.332
Sd | 0.08385835 | 0.1470601 | 0.03852849 | 0.1290349 | 0.1621522 | 0.05948856 | 0.1652069 | 0.09573691 | 0.1092449 | 0.01828782 | 0.2108185 | 0:19 | 0:20 | 0.8393119 | 52.37684 | 0.1427663 | 0.9868018 | 0.7191662 | 1.094808 | 0.8170679 | 0.3420088
Min | 4.2 | 18.87 | 2.64 | 60.84 | 4.01 | 2.88 | 3.17 | 0.53 | 0.57 | 0.65 | 0 | 3:00 | 3:30 | 27.8 | 4260 | 0.01 | 0.4 | 21.81 | 36.89 | 43.4 | 52.81
Max | 4.45 | 19.26 | 2.75 | 61.28 | 4.57 | 3.06 | 3.78 | 0.87 | 0.91 | 0.71 | 0.5 | 3:50 | 4:30 | 30 | 4420 | 0.4 | 2.9 | 23.79 | 40.07 | 45.75 | 53.64
Obs.: | A Resistência à Compressão aos 28 dias do CP V-ARI é regida pela NBR 5733,
a qual não estabelece valor mínimo.
A massa específica média do CP V-ARI ITAMBÉ é 3,09 g/cm3 (NBR NM 23).
As datas do relatório se referem ao dia de expedição do cimento.
carimbo/assinatura
[18 empty] | 1° | 3 | 7 | 28
[17 empty] | Valores Mínimos - NBR 5733 | 14 | 24 | 34
[17 empty] | Valores Médios CP V-ARI ITAMBÉ | 22.68 | 38.776 | 44.56 | 53.332

## CP II-F-40
[9 empty] | TIPO / CLASSE : |  |  | CP II-F-40
RELATÓRIO DE ENSAIOS DE CIMENTO | [18 empty] | PERÍODO : |  | 2015-11-01
[19 empty] | EMISSÃO : |  | 2015-12-17
| Químicos | [9 empty] | Físicos
Data | Al2O3 | SiO2 | Fe2O3 | CaO | MgO | SO3 | Perda | CaO | Resíd. | Equiv. | Exp. | Tempo de Pega |  | Cons. | Blaine | # 200 | # 325 | Resistência à Compressão
[7 empty] | Fogo | Livre | Insol. | Alcal. | Quente | Início | Fim | Normal |  |  |  | 1 dia | 3 dias | 7 dias | 28 dias
| % | % | % | % | % | % | % | % | % | % | mm | h : min | h : min | % | cm2/g | % | % | MPa | MPa | MPa | MPa
03 | 4.13 | 18.49 | 2.61 | 60.83 | 4.09 | 2.94 | 4.89 | 0.59 | 1.15 | 0.64 | 0 | 03:40 | 04:15 | 29.9 | 4300 | 0.04 | 0.6 | 22.09 | 37.85 | 44.95 | 52.42
05 | 4.23 | 18.81 | 2.61 | 60.79 | 4.06 | 2.93 | 4.77 | 0.56 | 1.41 | 0.66 | 0.5 | 03:20 | 04:00 | 29.5 | 4350 | 0.04 | 0.5 | 20.46 | 37.99 | 45.46 | 54.7
09 | 4.08 | 18.53 | 2.65 | 61.33 | 3.9 | 2.98 | 5.05 | 0.64 | 1.03 | 0.64 | 0 | 03:40 | 04:15 | 29.7 | 4330 | 0.03 | 0.5 | 21.16 | 39.36 | 45.49 | 52.68
11 | 4.18 | 18.73 | 2.63 | 61.53 | 4.09 | 3.01 | 4.95 | 0.53 | 0.96 | 0.65 | 0 | 03:40 | 04:15 | 29.3 | 4200 | 0.05 | 0.6 | 21.41 | 39.82 | 46.61 | 53.58
13 | 4.2 | 18.61 | 2.59 | 60.64 | 4.16 | 2.98 | 4.97 | 0.53 | 1.32 | 0.67 | 0 | 03:30 | 04:00 | 29.3 | 4340 | 0.03 | 0.6 | 22.49 | 40.15 | 45.14 | 52.37
17 | 4.24 | 18.55 | 2.63 | 61.34 | 4.06 | 3.03 | 5.05 | 0.62 | 0.93 | 0.66 | 0 | 03:30 | 04:00 | 29.5 | 4330 | 0.05 | 0.7 | 21.84 | 39.67 | 45.67 | -
19 | 4.29 | 18.61 | 2.64 | 61.32 | 3.81 | 2.97 | 5.06 | 0.56 | 0.83 | 0.66 | 0.5 | 03:20 | 04:00 | 29.5 | 4240 | 0.1 | 0.8 | 22.34 | 38.47 | 45.52 | -
23 | 4.2 | 18.45 | 2.58 | 60.9 | 4.23 | 2.92 | 5.07 | 0.67 | 1.3 | 0.65 | 0 | 03:40 | 04:15 | 29.8 | 4280 | 0.4 | 1.1 | 22.22 | 40.3 | 47.66 | -
25 | 4.22 | 18.61 | 2.6 | 61 | 4.42 | 2.98 | 5.02 | 0.73 | 1.1 | 0.68 | 0 | 03:30 | 04:00 | 29.8 | 4310 | 0.2 | 1.1 | 22.69 | 38.46 | 46.34 | -
27 | 4.3 | 18.67 | 2.65 | 61.16 | 4.41 | 2.96 | 5.26 | 0.7 | 1.2 | 0.68 | 0.5 | 03:15 | 04:00 | 30 | 4410 | 0.2 | 1 | 23.81 | 40.78 | 46.9 | -
Média | 4.207 | 18.606 | 2.619 | 61.084 | 4.123 | 2.97 | 5.009 | 0.613 | 1.123 | 0.659 | 0.15 | 3:31 | 4:06 | 29.63 | 4309 | 0.114 | 0.75 | 22.051 | 39.285 | 45.974 | 53.15
Sd | 0.06684144 | 0.1094633 | 0.02469818 | 0.2935302 | 0.1947106 | 0.03431877 | 0.1287072 | 0.07087548 | 0.1879746 | 0.01449138 | 0.2415229 | 0:10 | 0:08 | 0.2451757 | 58.96327 | 0.1202035 | 0.2368778 | 0.9182889 | 1.029274 | 0.8679247 | 0.99368
Min | 4.08 | 18.45 | 2.58 | 60.64 | 3.81 | 2.92 | 4.77 | 0.53 | 0.83 | 0.64 | 0 | 3:15 | 4:00 | 29.3 | 4200 | 0.03 | 0.5 | 20.46 | 37.85 | 44.95 | 52.37
Max | 4.3 | 18.81 | 2.65 | 61.53 | 4.42 | 3.03 | 5.26 | 0.73 | 1.41 | 0.68 | 0.5 | 3:40 | 4:15 | 30 | 4410 | 0.4 | 1.1 | 23.81 | 40.78 | 47.66 | 54.7
Obs.: | A Norma da ABNT não prevê a determinação da Resistência à Compressão a um dia para o CP II-F-40.
A massa específica média do CP II-F-40 ITAMBÉ é 3,09 g/cm3 (NBR NM 23).
As datas do relatório se referem ao dia de expedição do cimento.
carimbo/assinatura
[18 empty] | 1° | 3 | 7 | 28
[17 empty] | Valores Mínimos - NBR 11578 |  | 15 | 25 | 40
[17 empty] | Valores Médios CP II-F-32 ITAMBÉ | 22.051 | 39.285 | 45.974 | 53.15