## CP II-F
[9 empty] | TIPO / CLASSE : |  |  | CP II-F-32
RELATÓRIO DE ENSAIOS DE CIMENTO | [18 empty] | PERÍODO : |  | 2016-01-01
[19 empty] | EMISSÃO : |  | 2016-02-22
| Químicos | [9 empty] | Físicos
Data | Al2O3 | SiO2 | Fe2O3 | CaO | MgO | SO3 | Perda | CaO | Resíd. | Equiv. | Exp. | Tempo de Pega |  | Cons. | Blaine | # 200 | # 325 | Resistência à Compressão
[7 empty] | Fogo | Livre | Insol. | Alcal. | Quente | Início | Fim | Normal |  |  |  | 1 dia | 3 dias | 7 dias | 28 dias
| % | % | % | % | % | % | % | % | % | % | mm | h : min | h : min | % | cm2/g | % | % | MPa | MPa | MPa | MPa
04 | 4.24 | 18.46 | 2.68 | 60.71 | 4.68 | 2.72 | 4.86 | 0.53 | 0.94 | 0.71 | 0.5 | 04:00 | 04:45 | 26.6 | 3230 | 2 | 12.7 | 11.97 | 27.04 | 33.59 | 41.69
06 | 4.36 | 18.78 | 2.72 | 61.17 | 4.81 | 2.69 | 5.08 | 0.59 | 1.09 | 0.69 | 0 | 04:15 | 05:00 | 26.8 | 3330 | 2.2 | 11.3 | 12.64 | 27.76 | 34.8 | 42.67
08 | 4.21 | 18.47 | 2.65 | 60.58 | 4.38 | 2.79 | 4.95 | 0.62 | 1.28 | 0.7 | 0.5 | 04:05 | 05:00 | 26.8 | 3210 | 2.1 | 10.7 | 15.28 | 29.33 | 34.92 | 43.94
12 | 4.35 | 18.64 | 2.65 | 59.81 | 4.08 | 2.73 | 4.6 | 0.56 | 1.56 | 0.71 | 0 | 04:20 | 05:00 | 27 | 3230 | 1.9 | 11.4 | 13.96 | 30.3 | 35.5 | 43.37
14 | 4.34 | 18.74 | 2.68 | 60.77 | 4.15 | 2.76 | 4.76 | 0.59 | 1.45 | 0.72 | 0 | 04:20 | 05:00 | 26.6 | 3250 | 2 | 13.2 | 15.32 | 30.61 | 35.49 | 44.21
18 | 4.29 | 18.68 | 2.65 | 60.8 | 4.09 | 2.77 | 4.91 | 0.53 | 1.34 | 0.7 | 0.5 | 03:45 | 04:30 | 26.7 | 3230 | 1.9 | 13.9 | 15.04 | 29.57 | 35.89 | -
20 | 4.27 | 18.72 | 2.65 | 61.24 | 3.98 | 2.72 | 4.97 | 0.59 | 0.9 | 0.69 | 0 | 03:15 | 04:00 | 26.9 | 3140 | 2.1 | 14 | 14.33 | 29.56 | 34.61 | -
22 | 4.19 | 18.37 | 2.66 | 60.92 | 4.29 | 2.8 | 5.02 | 0.56 | 0.69 | 0.71 | 0 | 03:40 | 04:15 | 27 | 3210 | 2 | 13.4 | 13.8 | 28.05 | 34.85 | -
26 | 4.28 | 18.58 | 2.75 | 61.29 | 3.85 | 2.82 | 4.97 | 0.5 | 1.36 | 0.71 | 0 | 04:05 | 05:00 | 27.2 | 3270 | 2.1 | 12.7 | 14.88 | 29.84 | 36.68 | -
28 | 4.23 | 18.46 | 2.68 | 60.79 | 3.86 | 2.79 | 4.68 | 0.56 | 1.11 | 0.71 | 0 | 04:00 | 04:45 | 27.6 | 3210 | 1.2 | 12.1 | 14.06 | 31.69 | 34.99 | -
Média | 4.276 | 18.59 | 2.677 | 60.808 | 4.217 | 2.759 | 4.88 | 0.563 | 1.172 | 0.705 | 0.15 | 3:59 | 4:44 | 26.92 | 3231 | 1.95 | 12.54 | 14.128 | 29.375 | 35.132 | 43.176
Sd | 0.05966574 | 0.1425171 | 0.0340098 | 0.4245206 | 0.325851 | 0.04228212 | 0.1544884 | 0.03591657 | 0.2736096 | 0.009718253 | 0.2415229 | 4:00 | 0:22 | 0.3047768 | 48.63698 | 0.2798809 | 1.136466 | 1.115425 | 1.408177 | 0.8259379 | 1.019157
Min | 4.19 | 18.37 | 2.65 | 59.81 | 3.85 | 2.69 | 4.6 | 0.5 | 0.69 | 0.69 | 0 | 3:15 | 4:00 | 26.6 | 3140 | 1.2 | 10.7 | 11.97 | 27.04 | 33.59 | 41.69
Max | 4.36 | 18.78 | 2.75 | 61.29 | 4.81 | 2.82 | 5.08 | 0.62 | 1.56 | 0.72 | 0.5 | 4:20 | 5:00 | 27.6 | 3330 | 2.2 | 14 | 15.32 | 31.69 | 36.68 | 44.21
Obs.: | A Norma da ABNT não prevê a determinação da Resistência à Compressão a um dia para o CP II-F-32.
A massa específica média do CP II-F-32 ITAMBÉ é 3,11 g/cm3 (NBR NM 23).
As datas do relatório se referem ao dia de expedição do cimento.
carimbo/assinatura
[18 empty] | 1° | 3 | 7 | 28
[17 empty] | Valores Mínimos - NBR 11578 |  | 10 | 20 | 32
[17 empty] | Valores Médios CP II-F-32 ITAMBÉ | 14.128 | 29.375 | 35.132 | 43.176

## CP II-Z
[9 empty] | TIPO / CLASSE : |  |  | CP II-Z-32
RELATÓRIO DE ENSAIOS DE CIMENTO | [18 empty] | PERÍODO : |  | 2016-01-01
[19 empty] | EMISSÃO : |  | 2016-02-22
| Químicos | [9 empty] | Físicos
Data | Al2O3 | SiO2 | Fe2O3 | CaO | MgO | SO3 | Perda | CaO | Resíd. | Equiv. | Exp. | Tempo de Pega |  | Cons. | Blaine | # 200 | # 325 | Resistência à Compressão
[7 empty] | Fogo | Livre | Insol. | Alcal. | Quente | Início | Fim | Normal |  |  |  | 1 dia | 3 dias | 7 dias | 28 dias
| % | % | % | % | % | % | % | % | % | % | mm | h : min | h : min | % | cm2/g | % | % | MPa | MPa | MPa | MPa
05 | 6.43 | 21.61 | 3.06 | 54.46 | 4.09 | 2.59 | 5.64 | 0.95 | 10.63 | 0.84 | 0 | 03:50 | 04:30 | 28 | 3820 | 2.9 | 11.2 | 12.25 | 25.3 | 32.69 | 40.35
07 | 6.49 | 22.17 | 3.08 | 54.59 | 3.94 | 2.38 | 5.77 | 1.21 | 11.05 | 0.83 | 0.5 | 03:45 | 04:15 | 28 | 3860 | 2.6 | 10.6 | 12.64 | 25.56 | 31.48 | 40.54
11 | 6.2 | 21.3 | 3.05 | 54.85 | 3.94 | 2.54 | 5.7 | 0.67 | 10.05 | 0.83 | 1 | 04:05 | 05:00 | 27.6 | 3780 | 2.5 | 9.3 | 13.03 | 29.11 | 34.7 | 42.47
13 | 6.36 | 21.91 | 3.08 | 54.23 | 3.9 | 2.41 | 5.53 | 0.9 | 11.19 | 0.84 | 0.5 | 04:00 | 04:45 | 27.6 | 3570 | 2.5 | 12.1 | 11.29 | 25.02 | 31.99 | 41.78
15 | 6.16 | 21.69 | 3.05 | 54.28 | 3.68 | 2.61 | 5.95 | 1.01 | 10.94 | 0.84 | 1 | 04:00 | 04:45 | 27.6 | 3630 | 2.3 | 11.4 | 11.6 | 24.83 | 33.01 | 41.92
19 | 6.29 | 22 | 3.04 | 54.35 | 3.61 | 2.56 | 5.39 | 0.81 | 11.06 | 0.83 | 0 | 03:45 | 04:30 | 27.6 | 3450 | 2.6 | 10.7 | 11.29 | 24.94 | 32.6 | -
21 | 6.63 | 22.05 | 3.05 | 53.87 | 3.96 | 2.59 | 5.54 | 0.73 | 11.48 | 0.84 | 0 | 03:45 | 04:30 | 27.9 | 3490 | 2.3 | 9.8 | 12.08 | 25.7 | 31.85 | -
25 | 6.47 | 22.14 | 3.09 | 54.46 | 3.81 | 2.55 | 5.53 | 0.62 | 11.17 | 0.84 | 0 | 04:00 | 04:45 | 28.1 | 3510 | 1.4 | 8.3 | 13.19 | 26.94 | 35.43 | -
27 | 6.23 | 21.55 | 3.02 | 54.02 | 3.71 | 2.51 | 5.18 | 0.73 | 10.94 | 0.87 | 0 | 04:10 | 05:00 | 28.2 | 3440 | 1.4 | 8.1 | 13.28 | 26.5 | 33.95 | -
29 | 6.4 | 22.14 | 3.06 | 54.66 | 3.77 | 2.5 | 5.35 | 0.67 | 11.12 | 0.84 | 1 | 04:15 | 05:00 | 28.2 | 3400 | 1.6 | 8.4 | 12.6 | 27.5 | 34.37 | -
Média | 6.366 | 21.856 | 3.058 | 54.377 | 3.841 | 2.524 | 5.558 | 0.83 | 10.963 | 0.84 | 0.4 | 3:58 | 4:42 | 27.88 | 3595 | 2.21 | 9.99 | 12.325 | 26.14 | 33.207 | 41.412
Sd | 0.147362 | 0.3003775 | 0.02097618 | 0.2942429 | 0.1496997 | 0.07662318 | 0.2215501 | 0.1861302 | 0.3871276 | 0.01154701 | 0.4594683 | 0:11 | 0:15 | 0.2573368 | 169.3943 | 0.542525 | 1.423962 | 0.7502481 | 1.377849 | 1.335623 | 0.9221009
Min | 6.16 | 21.3 | 3.02 | 53.87 | 3.61 | 2.38 | 5.18 | 0.62 | 10.05 | 0.83 | 0 | 3:45 | 4:15 | 27.6 | 3400 | 1.4 | 8.1 | 11.29 | 24.83 | 31.48 | 40.35
Max | 6.63 | 22.17 | 3.09 | 54.85 | 4.09 | 2.61 | 5.95 | 1.21 | 11.48 | 0.87 | 1 | 4:15 | 5:00 | 28.2 | 3860 | 2.9 | 12.1 | 13.28 | 29.11 | 35.43 | 42.47
Obs.: | A Norma da ABNT não prevê a determinação da Resistência à Compressão a um dia para o CP II-Z-32.
A massa específica média do CP II-Z-32 ITAMBÉ é 2,96 g/cm3 (NBR NM 23).
As datas do relatório se referem ao dia de expedição do cimento.
carimbo/assinatura
[18 empty] | 1° | 3 | 7 | 28
[17 empty] | Valores Mínimos - NBR 11578 |  | 10 | 20 | 32
[17 empty] | Valores Médios CP II-Z-32 ITAMBÉ | 12.325 | 26.14 | 33.207 | 41.412

## CP IV
[9 empty] | TIPO / CLASSE : |  |  | CP IV-32 RS
RELATÓRIO DE ENSAIOS DE CIMENTO | [18 empty] | PERÍODO : |  | 2016-01-01
[19 empty] | EMISSÃO : |  | 2016-02-22
| Químicos | [9 empty] | Físicos
Data | Al2O3 | SiO2 | Fe2O3 | CaO | MgO | SO3 | Perda | CaO | Resíd. | Equiv. | Exp. | Tempo de Pega |  | Cons. | Blaine | # 200 | # 325 | Resistência à Compressão
[7 empty] | Fogo | Livre | Insol. | Alcal. | Quente | Início | Fim | Normal |  |  |  | 1 dia | 3 dias | 7 dias | 28 dias
| % | % | % | % | % | % | % | % | % | % | mm | h : min | h : min | % | cm2/g | % | % | MPa | MPa | MPa | MPa
04 | 9.4 | 28.33 | 3.75 | 45.21 | 3.3 | 2.21 | 3.26 | 0.53 | 24.63 | 1.06 | 0 | 04:05 | 04:45 | 29.8 | 4120 | 0.6 | 3.2 | 13.62 | 27.77 | 35.98 | 46.33
06 | 9.82 | 29.16 | 3.81 | 45.02 | 3.27 | 2.3 | 3.38 | 0.48 | 25.62 | 1.1 | 0 | 04:15 | 05:00 | 29.8 | 4210 | 0.5 | 2.6 | 14.1 | 27.06 | 36.21 | 47.2
08 | 9.68 | 28.93 | 3.81 | 45.07 | 3.25 | 2.29 | 3.63 | 0.56 | 24.76 | 1.1 | 0.5 | 04:20 | 05:00 | 29.8 | 4180 | 0.6 | 3 | 15.92 | 28.73 | 33.98 | 47.23
12 | 9.71 | 29.08 | 3.81 | 45.04 | 3.13 | 2.27 | 3.87 | 0.67 | 25.33 | 1.1 | 0 | 04:00 | 04:45 | 29.6 | 4260 | 0.6 | 2.2 | 14.03 | 27.18 | 34.56 | 47.88
14 | 9.61 | 28.93 | 3.79 | 45 | 3.05 | 2.26 | 3.56 | 0.9 | 25.15 | 1.07 | 0 | 04:10 | 05:00 | 29.8 | 4180 | 0.6 | 3.5 | 13.59 | 26.99 | 34.22 | 46.83
18 | 9.88 | 29.51 | 3.86 | 44.68 | 2.92 | 2.21 | 4.08 | 0.87 | 25.86 | 1.13 | 0 | 04:00 | 04:45 | 30.2 | 4280 | 0.4 | 3.2 | 13 | 25.26 | 31.92 | -
20 | 9.91 | 29.47 | 3.85 | 44.77 | 3.02 | 2.24 | 3.81 | 0.73 | 25.91 | 1.11 | 0 | 04:05 | 05:00 | 30.2 | 4130 | 0.4 | 3.7 | 13.41 | 26.61 | 33.4 | -
22 | 9.74 | 29.03 | 3.82 | 45.17 | 3.1 | 2.28 | 3.76 | 0.67 | 25.34 | 1.1 | 1 | 04:10 | 05:00 | 30.4 | 4170 | 0.5 | 3.8 | 13.81 | 26.54 | 34.89 | -
26 | 9.67 | 28.6 | 3.79 | 45.19 | 3.08 | 2.37 | 3.98 | 0.5 | 26.03 | 1.09 | 0 | 04:05 | 05:00 | 30.6 | 4220 | 0.5 | 3.8 | 13.47 | 25.71 | 34.23 | -
28 | 9.83 | 28.99 | 3.89 | 44.92 | 2.95 | 2.27 | 3.76 | 0.62 | 25.76 | 1.1 | 0 | 04:15 | 05:00 | 30.2 | 4180 | 0.6 | 3.5 | 12.62 | 26.26 | 33.24 | -
Média | 9.725 | 29.003 | 3.818 | 45.007 | 3.107 | 2.27 | 3.709 | 0.653 | 25.439 | 1.096 | 0.15 | 4:09 | 4:56 | 30.04 | 4193 | 0.53 | 3.25 | 13.757 | 26.811 | 34.263 | 47.094
Sd | 0.1500555 | 0.3547472 | 0.03994441 | 0.1755025 | 0.1316603 | 0.04666667 | 0.2561879 | 0.1463671 | 0.483608 | 0.0195505 | 0.3374743 | 0:07 | 0:07 | 0.3238655 | 51.00109 | 0.08232726 | 0.529675 | 0.8812119 | 0.9926222 | 1.272976 | 0.5702894
Min | 9.4 | 28.33 | 3.75 | 44.68 | 2.92 | 2.21 | 3.26 | 0.48 | 24.63 | 1.06 | 0 | 4:00 | 4:45 | 29.6 | 4120 | 0.4 | 2.2 | 12.62 | 25.26 | 31.92 | 46.33
Max | 9.91 | 29.51 | 3.89 | 45.21 | 3.3 | 2.37 | 4.08 | 0.9 | 26.03 | 1.13 | 1 | 4:20 | 5:00 | 30.6 | 4280 | 0.6 | 3.8 | 15.92 | 28.73 | 36.21 | 47.88
Obs.: | A Norma da ABNT não prevê a determinação da Resistência à Compressão a um dia para o CP IV-32 RS.
A massa específica média do CP IV-32 RS ITAMBÉ é 2,83 g/cm3 (NBR NM 23).
As datas do relatório se referem ao dia de expedição do cimento.
carimbo/assinatura
[18 empty] | 1° | 3 | 7 | 28
[17 empty] | Valores Mínimos - NBR 5736 |  | 10 | 20 | 32
[17 empty] | Valores Médios CP IV-32 RS ITAMBÉ | 13.757 | 26.811 | 34.263 | 47.094

## CP V
[9 empty] | TIPO : |  |  | CP V-ARI
RELATÓRIO DE ENSAIOS DE CIMENTO | [18 empty] | PERÍODO : |  | 2016-01-01
[19 empty] | EMISSÃO : |  | 2016-02-22
| Químicos | [9 empty] | Físicos
Data | Al2O3 | SiO2 | Fe2O3 | CaO | MgO | SO3 | Perda | CaO | Resíd. | Equiv. | Exp. | Tempo de Pega |  | Cons. | Blaine | # 200 | # 325 | Resistência à Compressão
[7 empty] | Fogo | Livre | Insol. | Alcal. | Quente | Início | Fim | Normal |  |  |  | 1 dia | 3 dias | 7 dias | 28 dias
| % | % | % | % | % | % | % | % | % | % | mm | h : min | h : min | % | cm2/g | % | % | MPa | MPa | MPa | MPa
05 | 4.28 | 18.8 | 2.69 | 60.67 | 4.78 | 3.02 | 3.63 | 0.7 | 0.51 | 0.7 | 0 | 03:45 | 04:15 | 29.8 | 4300 | 0.04 | 0.6 | 21.93 | 38.72 | 44.42 | 54.85
07 | 4.32 | 18.83 | 2.69 | 60.29 | 4.69 | 2.94 | 3.2 | 0.73 | 0.59 | 0.69 | 0.5 | 03:35 | 04:15 | 29.8 | 4340 | 0.04 | 0.6 | 22.25 | 40.27 | 45.27 | 56.41
11 | 4.32 | 18.96 | 2.73 | 60.7 | 4.27 | 2.95 | 3.2 | 0.76 | 0.68 | 0.71 | 0 | 03:30 | 04:00 | 29.8 | 4370 | 0.01 | 0.4 | 23.33 | 40.68 | 44.73 | 54.86
13 | 4.27 | 18.77 | 2.69 | 60.4 | 4.16 | 2.95 | 3.02 | 0.64 | 0.64 | 0.71 | 0 | 03:40 | 04:30 | 30.2 | 4350 | 0.04 | 0.6 | 23.71 | 38.28 | 44.68 | 53.45
15 | 4.28 | 18.9 | 2.67 | 60.28 | 3.68 | 2.93 | 3.32 | 0.64 | 0.58 | 0.68 | 0 | 03:40 | 04:30 | 30.2 | 4310 | 0.02 | 0.5 | 23.46 | 38.28 | 45.08 | 54.94
19 | 4.28 | 18.89 | 2.67 | 60.56 | 4.14 | 2.95 | 3.11 | 0.7 | 0.72 | 0.68 | 0 | 03:30 | 04:00 | 30.2 | 4350 | 0.05 | 0.6 | 23.76 | 38.57 | 45.95 | -
21 | 4.35 | 18.85 | 2.71 | 60.58 | 4.7 | 3.08 | 3.23 | 0.67 | 0.77 | 0.71 | 0.5 | 03:50 | 04:30 | 30 | 4390 | 0.05 | 0.6 | 22.01 | 37.4 | 44 | -
25 | 4.35 | 18.86 | 2.73 | 60.95 | 4.37 | 3.03 | 3.27 | 0.67 | 0.58 | 0.72 | 0 | 03:15 | 04:00 | 30.3 | 4340 | 0.02 | 0.4 | 23.13 | 38.37 | 45.46 | -
27 | 4.26 | 18.62 | 2.69 | 60.45 | 3.92 | 2.97 | 3.21 | 0.67 | 0.79 | 0.72 | 0 | 03:35 | 04:15 | 30.3 | 4310 | 0.01 | 0.5 | 22.62 | 39.6 | 44.86 | -
29 | 4.34 | 18.92 | 2.78 | 60.77 | 4.4 | 2.99 | 3.19 | 0.62 | 0.79 | 0.75 | 0.5 | 03:20 | 04:00 | 30.1 | 4320 | 0.05 | 0.4 | 22.78 | 39.05 | 46.33 | -
Média | 4.305 | 18.84 | 2.705 | 60.565 | 4.311 | 2.981 | 3.238 | 0.68 | 0.665 | 0.707 | 0.15 | 3:34 | 4:14 | 30.07 | 4338 | 0.033 | 0.52 | 22.898 | 38.922 | 45.078 | 54.902
Sd | 0.03472111 | 0.09568467 | 0.03374743 | 0.2152647 | 0.3545091 | 0.04840799 | 0.160333 | 0.04320494 | 0.1001388 | 0.02110819 | 0.2415229 | 0:11 | 0:13 | 0.2057507 | 28.59681 | 0.01636392 | 0.09189366 | 0.6827526 | 0.9996644 | 0.701804 | 1.047411
Min | 4.26 | 18.62 | 2.67 | 60.28 | 3.68 | 2.93 | 3.02 | 0.62 | 0.51 | 0.68 | 0 | 3:15 | 4:00 | 29.8 | 4300 | 0.01 | 0.4 | 21.93 | 37.4 | 44 | 53.45
Max | 4.35 | 18.96 | 2.78 | 60.95 | 4.78 | 3.08 | 3.63 | 0.76 | 0.79 | 0.75 | 0.5 | 3:50 | 4:30 | 30.3 | 4390 | 0.05 | 0.6 | 23.76 | 40.68 | 46.33 | 56.41
Obs.: | A Resistência à Compressão aos 28 dias do CP V-ARI é regida pela NBR 5733,
a qual não estabelece valor mínimo.
A massa específica média do CP V-ARI ITAMBÉ é 3,09 g/cm3 (NBR NM 23).
As datas do relatório se referem ao dia de expedição do cimento.
carimbo/assinatura
[18 empty] | 1° | 3 | 7 | 28
[17 empty] | Valores Mínimos - NBR 5733 | 14 | 24 | 34
[17 empty] | Valores Médios CP V-ARI ITAMBÉ | 22.898 | 38.922 | 45.078 | 54.902

## CP II-F-40
[9 empty] | TIPO / CLASSE : |  |  | CP II-F-40
RELATÓRIO DE ENSAIOS DE CIMENTO | [18 empty] | PERÍODO : |  | 2016-01-01
[19 empty] | EMISSÃO : |  | 2016-02-22
| Químicos | [9 empty] | Físicos
Data | Al2O3 | SiO2 | Fe2O3 | CaO | MgO | SO3 | Perda | CaO | Resíd. | Equiv. | Exp. | Tempo de Pega |  | Cons. | Blaine | # 200 | # 325 | Resistência à Compressão
[7 empty] | Fogo | Livre | Insol. | Alcal. | Quente | Início | Fim | Normal |  |  |  | 1 dia | 3 dias | 7 dias | 28 dias
| % | % | % | % | % | % | % | % | % | % | mm | h : min | h : min | % | cm2/g | % | % | MPa | MPa | MPa | MPa
04 | 4.14 | 18.17 | 2.64 | 60.01 | 4.51 | 3.01 | 4.62 | 0.62 | 1.01 | 0.67 | 0 | 03:10 | 04:00 | 30.3 | 4200 | 0.05 | 0.6 | 21.64 | 39.63 | 45.57 | 53.98
06 | 4.17 | 18.41 | 2.64 | 60.88 | 4.41 | 3.02 | 5.15 | 0.67 | 0.87 | 0.69 | 0 | 03:20 | 04:00 | 29.6 | 4240 | 0.06 | 0.5 | 21.81 | 38.2 | 45.05 | 52.87
08 | 4.26 | 18.7 | 2.66 | 60.5 | 4.13 | 3.03 | 5.03 | 0.7 | 1.19 | 0.71 | 0 | 03:30 | 04:00 | 29.6 | 4210 | 0.02 | 0.7 | 22.2 | 39.03 | 44.55 | 51.34
12 | 4.2 | 18.48 | 2.57 | 60.18 | 3.98 | 3.01 | 4.86 | 0.7 | 1.29 | 0.69 | 0 | 03:20 | 04:00 | 29.8 | 4190 | 0.01 | 0.4 | 21.96 | 39.37 | 43.8 | 53.78
14 | 4.19 | 18.51 | 2.6 | 60.78 | 3.79 | 2.93 | 5.22 | 0.64 | 0.84 | 0.67 | 0.5 | 03:30 | 04:00 | 29.8 | 4160 | 0.02 | 0.6 | 22.12 | 39.91 | 45.56 | 54.5
18 | 4.19 | 18.46 | 2.64 | 60.55 | 4.21 | 2.94 | 4.75 | 0.62 | 0.65 | 0.66 | 0.5 | 03:05 | 03:45 | 30.2 | 4320 | 0.05 | 0.5 | 23.43 | 39.42 | 46.11 | -
20 | 4.17 | 18.31 | 2.57 | 60.38 | 4.47 | 2.89 | 5.26 | 0.67 | 0.7 | 0.64 | 0.5 | 03:10 | 04:00 | 30.4 | 4290 | 0.05 | 0.5 | 21.9 | 37.88 | 44.52 | -
22 | 4.23 | 18.39 | 2.67 | 60.99 | 4.41 | 2.94 | 5.27 | 0.7 | 0.8 | 0.69 | 0.5 | 03:05 | 04:00 | 30.7 | 4300 | 0.01 | 0.5 | 23.7 | 39.76 | 44.92 | -
26 | 4.23 | 18.47 | 2.69 | 61.34 | 3.78 | 2.99 | 5.28 | 0.56 | 0.89 | 0.71 | 0 | 03:20 | 04:00 | 30.3 | 4310 | 0.05 | 0.6 | 22.74 | 39.31 | 45.42 | -
28 | 4.18 | 18.37 | 2.67 | 61.1 | 3.74 | 2.96 | 5.08 | 0.59 | 0.91 | 0.72 | 0 | 03:30 | 04:00 | 30.2 | 4230 | 0.03 | 0.5 | 22.89 | 39.59 | 46.13 | -
Média | 4.196 | 18.427 | 2.635 | 60.671 | 4.143 | 2.972 | 5.052 | 0.647 | 0.915 | 0.685 | 0.2 | 3:18 | 3:59 | 30.09 | 4245 | 0.035 | 0.54 | 22.439 | 39.21 | 45.163 | 53.294
Sd | 0.03533962 | 0.1381666 | 0.04196559 | 0.4210424 | 0.3044503 | 0.04661902 | 0.23489 | 0.04922736 | 0.2009007 | 0.02505549 | 0.2581989 | 0:10 | 0:05 | 0.3695342 | 56.42104 | 0.01900292 | 0.0843274 | 0.7132936 | 0.6678656 | 0.7408711 | 1.240879
Min | 4.14 | 18.17 | 2.57 | 60.01 | 3.74 | 2.89 | 4.62 | 0.56 | 0.65 | 0.64 | 0 | 3:05 | 3:45 | 29.6 | 4160 | 0.01 | 0.4 | 21.64 | 37.88 | 43.8 | 51.34
Max | 4.26 | 18.7 | 2.69 | 61.34 | 4.51 | 3.03 | 5.28 | 0.7 | 1.29 | 0.72 | 0.5 | 3:30 | 4:00 | 30.7 | 4320 | 0.06 | 0.7 | 23.7 | 39.91 | 46.13 | 54.5
Obs.: | A Norma da ABNT não prevê a determinação da Resistência à Compressão a um dia para o CP II-F-40.
A massa específica média do CP II-F-40 ITAMBÉ é 3,09 g/cm3 (NBR NM 23).
As datas do relatório se referem ao dia de expedição do cimento.
carimbo/assinatura
[18 empty] | 1° | 3 | 7 | 28
[17 empty] | Valores Mínimos - NBR 11578 |  | 15 | 25 | 40
[17 empty] | Valores Médios CP II-F-32 ITAMBÉ | 22.439 | 39.21 | 45.163 | 53.294