## CP II-F
[9 empty] | TIPO / CLASSE : |  |  | CP II-F-32
RELATÓRIO DE ENSAIOS DE CIMENTO | [18 empty] | PERÍODO : |  | 2016-08-01
[19 empty] | EMISSÃO : |  | 2016-10-05
| Químicos | [9 empty] | Físicos
Data | Al2O3 | SiO2 | Fe2O3 | CaO | MgO | SO3 | Perda | CaO | Resíd. | Equiv. | Exp. | Tempo de Pega |  | Cons. | Blaine | # 200 | # 325 | Resistência à Compressão
[7 empty] | Fogo | Livre | Insol. | Alcal. | Quente | Início | Fim | Normal |  |  |  | 1 dia | 3 dias | 7 dias | 28 dias
| % | % | % | % | % | % | % | % | % | % | mm | h : min | h : min | % | cm2/g | % | % | MPa | MPa | MPa | MPa
01 | 4.2 | 18.39 | 2.55 | 60.23 | 3.64 | 2.65 | 4.79 | 0.5 | 1.18 | 0.7 | 0 | 04:20 | 05:00 | 27.2 | 3290 | 2.1 | 11.5 | 12.55 | 27.05 | 33.63 | 40.83
03 | 4.22 | 18.57 | 2.63 | 60.78 | 3.89 | 2.75 | 4.82 | 0.5 | 1.61 | 0.72 | 0 | 04:15 | 05:00 | 26.7 | 3260 | 1.5 | 13.1 | 11.73 | 26.13 | 31.95 | 40.1
05 | 4.22 | 18.61 | 2.6 | 60.86 | 4.09 | 2.7 | 4.8 | 0.48 | 1.55 | 0.7 | 0 | 04:15 | 05:00 | 27 | 3260 | 2 | 12.8 | 12.99 | 26.89 | 31.71 | 40.5
09 | 4.13 | 18.58 | 2.65 | 61.17 | 4.14 | 2.76 | 5.31 | 0.79 | 1.61 | 0.68 | 0.5 | 04:20 | 05:00 | 27 | 3270 | 2 | 13 | 12.79 | 27.07 | 34.66 | 41
11 | 4.27 | 18.69 | 2.62 | 60.99 | 4.16 | 2.72 | 5 | 0.9 | 1.41 | 0.7 | 0.5 | 04:20 | 05:00 | 26.7 | 3260 | 2.1 | 13.2 | 12.93 | 26.45 | 32.88 | 41.2
15 | 4.22 | 18.37 | 2.56 | 60.48 | 4.31 | 2.74 | 4.99 | 0.73 | 1.3 | 0.7 | 0 | 04:25 | 05:15 | 27 | 3310 | 1.9 | 12.3 | 13.4 | 27.56 | 33.68 | 41.7
17 | 4.14 | 18.48 | 2.66 | 61.13 | 4.11 | 2.66 | 4.77 | 0.76 | 1.09 | 0.69 | 0 | 04:30 | 05:15 | 26.7 | 3260 | 2 | 12.9 | 15.18 | 27.78 | 33.92 | 41.8
19 | 4.14 | 18.72 | 2.6 | 61.45 | 4.06 | 2.83 | 4.83 | 0.7 | 1.56 | 0.7 | 1 | 04:20 | 05:00 | 26.7 | 3240 | 2 | 12.2 | 12.49 | 28.44 | 35.86 | 42
23 | 4.19 | 18.68 | 2.63 | 61.23 | 3.84 | 2.76 | 4.92 | 0.59 | 1.53 | 0.71 | 0.5 | 04:15 | 05:00 | 26.3 | 3210 | 2.2 | 13.9 | 13.13 | 27.62 | 34.57 | 41.1
25 | 4.25 | 18.91 | 2.71 | 61.8 | 3.69 | 2.78 | 4.96 | 0.53 | 1.8 | 0.7 | 0 | 04:00 | 04:45 | 26.6 | 3260 | 1.9 | 12.4 | 13.69 | 28.3 | 34.21 | 40.2
29 | 4.32 | 18.85 | 2.61 | 61.15 | 3.63 | 2.73 | 4.65 | 0.5 | 1.26 | 0.7 | 0 | 04:10 | 05:00 | 26.6 | 3190 | 2 | 12.5 | 12.6 | 26.98 | 32.7 | 40.4
31 | 4.31 | 18.59 | 2.59 | 60.72 | 3.62 | 2.77 | 4.86 | 0.48 | 1.41 | 0.7 | 0 | 04:10 | 05:00 | 26.9 | 3160 | 1.7 | 11.7 | 12.5 | 26 | 33 | 41.3
Média | 4.2175 | 18.62 | 2.6175 | 60.99917 | 3.931667 | 2.7375 | 4.891667 | 0.6216667 | 1.4425 | 0.7 | 0.2083333 | 4:17 | 5:01 | 26.78333 | 3247.5 | 1.95 | 12.625 | 13 | 27.2 | 33.6 | 41
Sd | 0.06297546 | 0.163929 | 0.04371914 | 0.4235662 | 0.2437895 | 0.05047502 | 0.1661781 | 0.1467114 | 0.2057856 | 0.009534626 | 0.334279 | 0:08 | 0:08 | 0.2443296 | 42.02272 | 0.1882938 | 0.6675941 | 0.8 | 0.8 | 1.2 | 0.6
Min | 4.13 | 18.37 | 2.55 | 60.23 | 3.62 | 2.65 | 4.65 | 0.48 | 1.09 | 0.68 | 0 | 4:00 | 4:45 | 26.3 | 3160 | 1.5 | 11.5 | 11.73 | 26 | 31.71 | 40.1
Max | 4.32 | 18.91 | 2.71 | 61.8 | 4.31 | 2.83 | 5.31 | 0.9 | 1.8 | 0.72 | 1 | 4:30 | 5:15 | 27.2 | 3310 | 2.2 | 13.9 | 15.18 | 28.44 | 35.86 | 42
Obs.: | A Norma da ABNT não prevê a determinação da Resistência à Compressão a um dia para o CP II-F-32.
A massa específica média do CP II-F-32 ITAMBÉ é 3,08 g/cm3 (NBR NM 23).
As datas do relatório se referem ao dia de expedição do cimento.
carimbo/assinatura
[18 empty] | 1° | 3 | 7 | 28
[17 empty] | Valores Mínimos - NBR 11578 |  | 10 | 20 | 32
[17 empty] | Valores Médios CP II-F-32 ITAMBÉ | 13 | 27.2 | 33.6 | 41

## CP II-Z
[9 empty] | TIPO / CLASSE : |  |  | CP II-Z-32
RELATÓRIO DE ENSAIOS DE CIMENTO | [18 empty] | PERÍODO : |  | 2016-08-01
[19 empty] | EMISSÃO : |  | 2016-10-05
| Químicos | [9 empty] | Físicos
Data | Al2O3 | SiO2 | Fe2O3 | CaO | MgO | SO3 | Perda | CaO | Resíd. | Equiv. | Exp. | Tempo de Pega |  | Cons. | Blaine | # 200 | # 325 | Resistência à Compressão
[7 empty] | Fogo | Livre | Insol. | Alcal. | Quente | Início | Fim | Normal |  |  |  | 1 dia | 3 dias | 7 dias | 28 dias
| % | % | % | % | % | % | % | % | % | % | mm | h : min | h : min | % | cm2/g | % | % | MPa | MPa | MPa | MPa
02 | 6.14 | 21.89 | 3.06 | 54.38 | 3.52 | 2.55 | 5.15 | 0.62 | 11.04 | 0.84 | 1 | 04:30 | 05:15 | 28.2 | 3550 | 1.6 | 8.4 | 11.47 | 24.87 | 32.22 | 40.12
04 | 6.23 | 21.63 | 3.06 | 53.72 | 3.62 | 2.5 | 5.29 | 0.56 | 11.07 | 0.84 | 1 | 04:20 | 05:00 | 28.2 | 3550 | 1.5 | 6.8 | 10.85 | 25.64 | 30.71 | 40.09
08 | 6.48 | 22.25 | 3.08 | 53.46 | 3.67 | 2.48 | 5.21 | 0.73 | 12.17 | 0.84 | 0 | 04:30 | 05:15 | 28.6 | 3500 | 1.5 | 8.5 | 11.46 | 24.17 | 31.16 | 40
10 | 6.12 | 21.66 | 3.03 | 54.46 | 3.64 | 2.39 | 5.22 | 0.62 | 10.92 | 0.85 | 0.5 | 04:30 | 05:15 | 28.3 | 3570 | 1.2 | 6.8 | 12.26 | 25.42 | 31.41 | 42.1
12 | 6.33 | 22 | 3.05 | 54.23 | 3.65 | 2.46 | 5.32 | 0.7 | 11.29 | 0.84 | 0.5 | 04:25 | 05:15 | 28 | 3510 | 1.4 | 6.5 | 10.37 | 24.61 | 31.51 | 40.2
16 | 6.11 | 21.33 | 3.07 | 54.18 | 3.69 | 2.58 | 5.26 | 0.73 | 10.46 | 0.85 | 0 | 04:20 | 05:00 | 27.5 | 3500 | 1.5 | 6.6 | 10.65 | 23.93 | 30.74 | 40.1
18 | 6.13 | 21.52 | 3.14 | 53.77 | 3.64 | 2.59 | 5.5 | 0.64 | 11.57 | 0.85 | 0.5 | 04:15 | 05:00 | 27.5 | 3590 | 1.6 | 7.5 | 10.9 | 24.37 | 30.99 | 40.4
22 | 6.39 | 22.12 | 3.09 | 53.99 | 3.77 | 2.62 | 5.5 | 0.64 | 11.21 | 0.83 | 0 | 04:10 | 05:00 | 27.7 | 3490 | 1.7 | 8.2 | 11.51 | 23.4 | 30.8 | 39.8
24 | 6.14 | 21.72 | 3.07 | 54.77 | 3.75 | 2.52 | 5.14 | 0.62 | 10.57 | 0.86 | 0.5 | 04:10 | 05:00 | 27.6 | 3540 | 1.7 | 7.1 | 12.72 | 24.12 | 31.5 | 40
26 | 6.08 | 21.68 | 3.03 | 54.18 | 3.68 | 2.56 | 5.18 | 0.62 | 10.41 | 0.87 | 1 | 04:10 | 05:00 | 26.8 | 3690 | 2.8 | 10.8 | 12.62 | 24.67 | 32 | 39.9
30 | 6.03 | 21.83 | 3.05 | 55.18 | 3.61 | 2.61 | 5.71 | 0.53 | 10.24 | 0.88 | 0 | 04:30 | 05:15 | 28 | 3540 | 2.4 | 9 | 13.8 | 25.2 | 32 | 40.2
Média | 6.198182 | 21.78455 | 3.066364 | 54.21091 | 3.658182 | 2.532727 | 5.316364 | 0.6372727 | 10.99545 | 0.85 | 0.4545455 | 4:21 | 5:07 | 27.85455 | 3548.182 | 1.718182 | 7.836364 | 11.7 | 24.6 | 31.4 | 40.3
Sd | 0.1421843 | 0.2683044 | 0.03074824 | 0.4891514 | 0.06794383 | 0.070582 | 0.1800707 | 0.06310165 | 0.5689352 | 0.0148324 | 0.4156047 | 0:09 | 0:08 | 0.4987256 | 56.53639 | 0.4665151 | 1.309407 | 1 | 0.6770032 | 0.490102 | 0.6
Min | 6.03 | 21.33 | 3.03 | 53.46 | 3.52 | 2.39 | 5.14 | 0.53 | 10.24 | 0.83 | 0 | 4:10 | 5:00 | 26.8 | 3490 | 1.2 | 6.5 | 10.4 | 23.4 | 30.71 | 39.8
Max | 6.48 | 22.25 | 3.14 | 55.18 | 3.77 | 2.62 | 5.71 | 0.73 | 12.17 | 0.88 | 1 | 4:30 | 5:15 | 28.6 | 3690 | 2.8 | 10.8 | 13.8 | 25.64 | 32.22 | 42.1
Obs.: | A Norma da ABNT não prevê a determinação da Resistência à Compressão a um dia para o CP II-Z-32.
A massa específica média do CP II-Z-32 ITAMBÉ é 2,98 g/cm3 (NBR NM 23).
As datas do relatório se referem ao dia de expedição do cimento.
carimbo/assinatura
[18 empty] | 1° | 3 | 7 | 28
[17 empty] | Valores Mínimos - NBR 11578 |  | 10 | 20 | 32
[17 empty] | Valores Médios CP II-Z-32 ITAMBÉ | 11.7 | 24.6 | 31.4 | 40.3

## CP IV
[9 empty] | TIPO / CLASSE : |  |  | CP IV-32 RS
RELATÓRIO DE ENSAIOS DE CIMENTO | [18 empty] | PERÍODO : |  | 2016-08-01
[19 empty] | EMISSÃO : |  | 2016-10-05
| Químicos | [9 empty] | Físicos
Data | Al2O3 | SiO2 | Fe2O3 | CaO | MgO | SO3 | Perda | CaO | Resíd. | Equiv. | Exp. | Tempo de Pega |  | Cons. | Blaine | # 200 | # 325 | Resistência à Compressão
[7 empty] | Fogo | Livre | Insol. | Alcal. | Quente | Início | Fim | Normal |  |  |  | 1 dia | 3 dias | 7 dias | 28 dias
| % | % | % | % | % | % | % | % | % | % | mm | h : min | h : min | % | cm2/g | % | % | MPa | MPa | MPa | MPa
01 | 9.73 | 28.52 | 3.73 | 44.61 | 2.84 | 2.19 | 3.32 | 0.56 | 25.77 | 1.11 | 1 | 04:40 | 05:30 | 30.1 | 4140 | 0.4 | 2.2 | 13.18 | 26.71 | 32.71 | 45.37
03 | 9.61 | 29.18 | 3.72 | 45.21 | 2.85 | 2.29 | 3.36 | 0.53 | 25.23 | 1.13 | 0 | 04:30 | 05:15 | 30.1 | 4180 | 0.1 | 1.5 | 14.05 | 26.82 | 33.79 | 45.83
05 | 9.45 | 28.32 | 3.78 | 45.44 | 2.93 | 2.29 | 3.37 | 0.56 | 24.65 | 1.13 | 0.5 | 04:30 | 05:15 | 30 | 4150 | 0.3 | 2.1 | 13.58 | 27.61 | 32.4 | 45.9
09 | 9.55 | 28.37 | 3.7 | 44.98 | 2.96 | 2.23 | 3.22 | 0.64 | 25.15 | 1.13 | 0 | 04:40 | 05:30 | 29.8 | 4200 | 0.2 | 1.6 | 14.47 | 26.98 | 34.58 | 46.4
11 | 9.46 | 28.16 | 3.67 | 45.02 | 2.96 | 2.25 | 3.56 | 0.62 | 24.95 | 1.12 | 0 | 04:40 | 05:30 | 30.1 | 4120 | 0.4 | 2.7 | 12.94 | 26.84 | 32.32 | 45.2
15 | 9.54 | 28.26 | 3.67 | 44.86 | 2.86 | 2.29 | 3.26 | 0.67 | 25.2 | 1.14 | 0 | 04:30 | 05:15 | 30 | 4130 | 0.4 | 2.2 | 13.82 | 25.6 | 32.32 | 46
17 | 10.03 | 29.07 | 3.82 | 44.6 | 2.61 | 2.34 | 3.35 | 0.64 | 26.41 | 1.19 | 0.5 | 04:35 | 05:15 | 29.7 | 4080 | 0.4 | 2.5 | 14.1 | 27.3 | 32.48 | 47.3
19 | 9.79 | 29.3 | 3.8 | 45.07 | 2.88 | 2.38 | 3.68 | 0.56 | 25.45 | 1.17 | 0.5 | 04:30 | 05:15 | 29.8 | 4110 | 0.4 | 2.4 | 12.62 | 25.08 | 32.68 | 45.1
23 | 9.58 | 28.5 | 3.7 | 45.02 | 2.81 | 2.41 | 3.48 | 0.59 | 25.15 | 1.18 | 0 | 04:30 | 05:00 | 29.8 | 4110 | 0.4 | 2.7 | 13.3 | 25.29 | 33.5 | 45.3
25 | 9.52 | 28.75 | 3.8 | 45.19 | 3.01 | 2.37 | 3.55 | 0.59 | 25.06 | 1.13 | 0 | 04:15 | 05:00 | 30 | 4120 | 0.4 | 2.6 | 12.65 | 26.5 | 33.08 | 44.4
29 | 9.37 | 28.32 | 3.78 | 45.46 | 2.9 | 2.29 | 3.33 | 0.59 | 25.13 | 1.16 | 0 | 04:10 | 05:00 | 30 | 4060 | 0.4 | 2.1 | 12.46 | 25.73 | 33.5 | 44.9
31 | 9.58 | 29.09 | 3.8 | 45.11 | 2.97 | 2.25 | 3.25 | 0.59 | 25 | 1.17 | 0 | 04:25 | 05:15 | 30.1 | 4060 | 0.3 | 1.9 | 13.8 | 25.6 | 33 | 45.6
Média | 9.600833 | 28.65333 | 3.7475 | 45.0475 | 2.881667 | 2.298333 | 3.394167 | 0.595 | 25.2625 | 1.146667 | 0.2083333 | 4:30 | 5:15 | 29.95833 | 4121.667 | 0.3416667 | 2.208333 | 13.37909 | 26.3 | 32.986 | 45.6
Sd | 0.177429 | 0.4057615 | 0.05495866 | 0.2710627 | 0.1050397 | 0.06562058 | 0.1424754 | 0.0407877 | 0.4512634 | 0.02605356 | 0.334279 | 0:09 | 0:11 | 0.1443376 | 43.02924 | 0.09962049 | 0.398767 | 0.6771921 | 0.8455574 | 0.7 | 0.8
Min | 9.37 | 28.16 | 3.67 | 44.6 | 2.61 | 2.19 | 3.22 | 0.53 | 24.65 | 1.11 | 0 | 4:10 | 5:00 | 29.7 | 4060 | 0.1 | 1.5 | 12.46 | 25.08 | 32.32 | 44.4
Max | 10.03 | 29.3 | 3.82 | 45.46 | 3.01 | 2.41 | 3.68 | 0.67 | 26.41 | 1.19 | 1 | 4:40 | 5:30 | 30.1 | 4200 | 0.4 | 2.7 | 14.47 | 27.61 | 34.58 | 47.3
Obs.: | A Norma da ABNT não prevê a determinação da Resistência à Compressão a um dia para o CP IV-32 RS.
A massa específica média do CP IV-32 RS ITAMBÉ é 2,82 g/cm3 (NBR NM 23).
As datas do relatório se referem ao dia de expedição do cimento.
carimbo/assinatura
[18 empty] | 1° | 3 | 7 | 28
[17 empty] | Valores Mínimos - NBR 5736 |  | 10 | 20 | 32
[17 empty] | Valores Médios CP IV-32 RS ITAMBÉ | 13.37909 | 26.3 | 32.986 | 45.6

## CP V
[9 empty] | TIPO : |  |  | CP V-ARI
RELATÓRIO DE ENSAIOS DE CIMENTO | [18 empty] | PERÍODO : |  | 2016-08-01
[19 empty] | EMISSÃO : |  | 2016-10-05
| Químicos | [9 empty] | Físicos
Data | Al2O3 | SiO2 | Fe2O3 | CaO | MgO | SO3 | Perda | CaO | Resíd. | Equiv. | Exp. | Tempo de Pega |  | Cons. | Blaine | # 200 | # 325 | Resistência à Compressão
[7 empty] | Fogo | Livre | Insol. | Alcal. | Quente | Início | Fim | Normal |  |  |  | 1 dia | 3 dias | 7 dias | 28 dias
| % | % | % | % | % | % | % | % | % | % | mm | h : min | h : min | % | cm2/g | % | % | MPa | MPa | MPa | MPa
02 | 4.2 | 18.81 | 2.66 | 60.75 | 3.93 | 3.06 | 3.19 | 0.56 | 0.75 | 0.7 | 0 | 03:35 | 04:15 | 30 | 4360 | 0.02 | 0.3 | 21.96 | 39.79 | 45.61 | 53.66
04 | 4.35 | 19.06 | 2.68 | 61.15 | 4.26 | 3.01 | 3.26 | 0.59 | 0.95 | 0.69 | 0 | 03:40 | 04:15 | 30.2 | 4350 | 0.04 | 0.2 | 21.23 | 40.17 | 45.47 | 52.82
08 | 4.33 | 18.97 | 2.7 | 60.96 | 4.26 | 3 | 3.21 | 0.76 | 0.85 | 0.69 | 0 | 03:40 | 04:15 | 30.2 | 4310 | 0.05 | 0.3 | 22.58 | 39.39 | 44.79 | 52.6
10 | 4.15 | 18.58 | 2.58 | 60.02 | 4.06 | 3 | 3.07 | 0.73 | 0.76 | 0.68 | 0 | 03:40 | 04:30 | 30 | 4390 | 0.03 | 0.3 | 22.79 | 40.26 | 44.8 | 52.5
12 | 4.18 | 18.88 | 2.71 | 61.07 | 4.45 | 2.99 | 3.24 | 0.79 | 0.72 | 0.69 | 0.5 | 03:30 | 04:00 | 29.8 | 4340 | 0.04 | 0.3 | 23.07 | 40.67 | 45.58 | 52.8
16 | 4.12 | 18.54 | 2.7 | 60.46 | 4.08 | 2.98 | 3.45 | 0.81 | 0.68 | 0.67 | 0.5 | 03:30 | 04:00 | 29.7 | 4370 | 0.04 | 0.3 | 22.06 | 39.21 | 44.82 | 52.4
18 | 4.31 | 19.02 | 2.73 | 60.5 | 3.88 | 3 | 3.27 | 0.73 | 0.92 | 0.69 | 0 | 03:30 | 04:00 | 29.7 | 4380 | 0.07 | 0.4 | 21.85 | 37.83 | 43.97 | 52.7
22 | 4.26 | 19.05 | 2.62 | 61.18 | 4.05 | 3.07 | 3.27 | 0.84 | 0.92 | 0.73 | 0 | 03:20 | 04:00 | 30 | 4360 | 0.05 | 0.4 | 22.92 | 39.97 | 44.81 | 53
24 | 4.24 | 18.94 | 2.62 | 60.69 | 3.92 | 2.97 | 3.38 | 0.62 | 0.88 | 0.71 | 0 | 03:30 | 04:00 | 30 | 4300 | 0.03 | 0.3 | 22.47 | 39.2 | 44.18 | 52.2
26 | 4.36 | 18.92 | 2.65 | 60.42 | 3.83 | 2.96 | 3.58 | 0.53 | 0.88 | 0.7 | 1 | 03:20 | 04:00 | 30.6 | 4340 | 0.02 | 0.2 | 22.39 | 39.01 | 43.6 | 52.5
30 | 4.37 | 18.91 | 2.63 | 60.63 | 3.67 | 2.96 | 3.18 | 0.59 | 0.93 | 0.71 | 0 | 03:40 | 04:15 | 30.3 | 4360 | 0.02 | 0.2 | 22.8 | 38.9 | 45.1 | 54.2
Média | 4.260909 | 18.88 | 2.661818 | 60.71182 | 4.035455 | 3 | 3.281818 | 0.6863636 | 0.84 | 0.6963636 | 0.1818182 | 3:32 | 4:08 | 30.04545 | 4350.909 | 0.03727273 | 0.2909091 | 22.4 | 39.5 | 44.8 | 52.9
Sd | 0.08926976 | 0.1748142 | 0.04643666 | 0.3580173 | 0.2235783 | 0.0363318 | 0.1407706 | 0.1105688 | 0.09528903 | 0.01629278 | 0.3370999 | 0:08 | 0:10 | 0.2696799 | 27.36953 | 0.0155505 | 0.0700649 | 0.5620558 | 0.8090186 | 0.7 | 0.6
Min | 4.12 | 18.54 | 2.58 | 60.02 | 3.67 | 2.96 | 3.07 | 0.53 | 0.68 | 0.67 | 0 | 3:20 | 4:00 | 29.7 | 4300 | 0.02 | 0.2 | 21.23 | 37.83 | 43.6 | 52.2
Max | 4.37 | 19.06 | 2.73 | 61.18 | 4.45 | 3.07 | 3.58 | 0.84 | 0.95 | 0.73 | 1 | 3:40 | 4:30 | 30.6 | 4390 | 0.07 | 0.4 | 23.07 | 40.67 | 45.61 | 54.2
Obs.: | A Resistência à Compressão aos 28 dias do CP V-ARI é regida pela NBR 5733,
a qual não estabelece valor mínimo.
A massa específica média do CP V-ARI ITAMBÉ é 3,09 g/cm3 (NBR NM 23).
As datas do relatório se referem ao dia de expedição do cimento.
carimbo/assinatura
[18 empty] | 1° | 3 | 7 | 28
[17 empty] | Valores Mínimos - NBR 5733 | 14 | 24 | 34
[17 empty] | Valores Médios CP V-ARI ITAMBÉ | 22.4 | 39.5 | 44.8 | 52.9

## CP II-F-40
[9 empty] | TIPO / CLASSE : |  |  | CP II-F-40
RELATÓRIO DE ENSAIOS DE CIMENTO | [18 empty] | PERÍODO : |  | 2016-08-01
[19 empty] | EMISSÃO : |  | 2016-10-05
| Químicos | [9 empty] | Físicos
Data | Al2O3 | SiO2 | Fe2O3 | CaO | MgO | SO3 | Perda | CaO | Resíd. | Equiv. | Exp. | Tempo de Pega |  | Cons. | Blaine | # 200 | # 325 | Resistência à Compressão
[7 empty] | Fogo | Livre | Insol. | Alcal. | Quente | Início | Fim | Normal |  |  |  | 1 dia | 3 dias | 7 dias | 28 dias
| % | % | % | % | % | % | % | % | % | % | mm | h : min | h : min | % | cm2/g | % | % | MPa | MPa | MPa | MPa
01 | 4.31 | 18.65 | 2.63 | 60.72 | 3.73 | 2.95 | 4.93 | 0.53 | 1.45 | 0.7 | 0 | 03:40 | 04:15 | 29.8 | 4450 | 0.05 | 0.3 | 21.56 | 38.93 | 45.05 | 52.51
03 | 4.12 | 18.41 | 2.6 | 60.8 | 4.01 | 3.04 | 5.12 | 0.73 | 1.07 | 0.67 | 0 | 03:40 | 04:30 | 29.6 | 4400 | 0.04 | 0.2 | 21.54 | 37.82 | 44.73 | 52.31
05 | 4.13 | 18.48 | 2.62 | 60.89 | 3.86 | 3.06 | 4.98 | 0.5 | 1.32 | 0.71 | 1 | 03:35 | 04:15 | 30 | 4400 | 0.01 | 0.2 | 21.82 | 39.54 | 44.6 | 53.4
09 | 4.13 | 18.45 | 2.63 | 60.86 | 3.97 | 3.02 | 4.87 | 0.87 | 1.29 | 0.69 | 0 | 03:30 | 04:00 | 29.7 | 4410 | 0.01 | 0.2 | 22.04 | 40.43 | 45.44 | 53.8
11 | 4.1 | 18.37 | 2.58 | 60.66 | 4.1 | 3.01 | 5.25 | 0.67 | 1.42 | 0.67 | 0 | 03:35 | 04:15 | 30 | 4440 | 0.01 | 0.2 | 23.45 | 40.17 | 45.83 | 53.1
15 | 4.18 | 18.27 | 2.55 | 60.51 | 4.31 | 3.08 | 5.07 | 0.81 | 1.33 | 0.69 | 0.5 | 03:35 | 04:15 | 29.9 | 4450 | 0.01 | 0.2 | 22.54 | 40.02 | 45.74 | 53.9
17 | 4.13 | 18.47 | 2.59 | 60.95 | 3.96 | 3 | 5 | 0.76 | 1.62 | 0.69 | 0 | 03:20 | 04:00 | 29.9 | 4330 | 0.01 | 0.2 | 23.38 | 40.64 | 45.25 | 53.1
19 | 4.03 | 18.43 | 2.5 | 60.94 | 3.78 | 3 | 5.21 | 0.84 | 1.48 | 0.7 | 1 | 03:30 | 04:00 | 29.9 | 4420 | 0.06 | 0.4 | 23 | 41.62 | 46.2 | 54.7
23 | 4.32 | 18.85 | 2.7 | 61.18 | 3.91 | 2.98 | 4.9 | 0.56 | 1.11 | 0.68 | 0 | 03:30 | 04:00 | 29.6 | 4460 | 0.05 | 0.3 | 23.58 | 40.74 | 45.76 | 54.1
25 | 4.3 | 18.81 | 2.71 | 61.19 | 4.02 | 3.04 | 4.8 | 0.56 | 1.74 | 0.7 | 0.5 | 03:15 | 04:00 | 30.2 | 4450 | 0.04 | 0.2 | 22.63 | 39.33 | 46.04 | 54.2
29 | 4.24 | 18.65 | 2.59 | 61.4 | 3.49 | 3.08 | 5 | 0.56 | 1.45 | 0.7 | 0 | 03:20 | 04:00 | 30 | 4350 | 0.07 | 0.4 | 22.4 | 41.05 | 46.3 | 54.5
31 | 4.2 | 18.36 | 2.55 | 60.7 | 3.81 | 2.97 | 5.07 | 0.59 | 1.19 | 0.7 | 0 | 03:10 | 04:00 | 30 | 4370 | 0.05 | 0.3 | 22.4 | 40.7 | 46.6 | 53.2
Média | 4.1825 | 18.51667 | 2.604167 | 60.9 | 3.9125 | 3.019167 | 5.016667 | 0.665 | 1.3725 | 0.6916667 | 0.25 | 3:28 | 4:08 | 29.88333 | 4410.833 | 0.03416667 | 0.2583333 | 22.5 | 40.1 | 45.6 | 53.6
Sd | 0.0928464 | 0.1825244 | 0.0600694 | 0.2541295 | 0.2050333 | 0.04209477 | 0.1347276 | 0.1318056 | 0.1970752 | 0.01267304 | 0.398862 | 0:10 | 0:10 | 0.1800673 | 42.73775 | 0.02274696 | 0.07929615 | 0.7 | 1 | 0.6 | 0.8
Min | 4.03 | 18.27 | 2.5 | 60.51 | 3.49 | 2.95 | 4.8 | 0.5 | 1.07 | 0.67 | 0 | 3:10 | 4:00 | 29.6 | 4330 | 0.01 | 0.2 | 21.54 | 37.82 | 44.6 | 52.31
Max | 4.32 | 18.85 | 2.71 | 61.4 | 4.31 | 3.08 | 5.25 | 0.87 | 1.74 | 0.71 | 1 | 3:40 | 4:30 | 30.2 | 4460 | 0.07 | 0.4 | 23.58 | 41.62 | 46.6 | 54.7
Obs.: | A Norma da ABNT não prevê a determinação da Resistência à Compressão a um dia para o CP II-F-40.
A massa específica média do CP II-F-40 ITAMBÉ é 3,08 g/cm3 (NBR NM 23).
As datas do relatório se referem ao dia de expedição do cimento.
carimbo/assinatura
[18 empty] | 1° | 3 | 7 | 28
[17 empty] | Valores Mínimos - NBR 11578 |  | 15 | 25 | 40
[17 empty] | Valores Médios CP II-F-40 ITAMBÉ | 22.5 | 40.1 | 45.6 | 53.6