## CP II-F
[9 empty] | TIPO / CLASSE : |  |  | CP II-F-32
RELATÓRIO DE ENSAIOS DE CIMENTO | [18 empty] | PERÍODO : |  | 2016-11-01
[19 empty] | EMISSÃO : |  | 2017-01-05
| Químicos | [9 empty] | Físicos
Data | Al2O3 | SiO2 | Fe2O3 | CaO | MgO | SO3 | Perda | CaO | Resíd. | Equiv. | Exp. | Tempo de Pega |  | Cons. | Blaine | # 200 | # 325 | Resistência à Compressão
[7 empty] | Fogo | Livre | Insol. | Alcal. | Quente | Início | Fim | Normal |  |  |  | 1 dia | 3 dias | 7 dias | 28 dias
| % | % | % | % | % | % | % | % | % | % | mm | h : min | h : min | % | cm2/g | % | % | MPa | MPa | MPa | MPa
01 | 4.41 | 18.83 | 2.78 | 61.13 | 4.29 | 2.67 | 4.9 | 0.76 | 1.4 | 0.76 | 0 | 04:15 | 05:00 | 27 | 3260 | 3 | 12 | 12.9 | 25.31 | 32.48 | 40.74
04 | 4.27 | 18.64 | 2.67 | 61.25 | 4.3 | 2.69 | 4.74 | 0.62 | 1.25 | 0.76 | 0 | 03:50 | 04:30 | 26.2 | 3290 | 3.1 | 14.1 | 14.03 | 25.83 | 31.12 | 40.11
08 | 4.22 | 18.46 | 2.67 | 60.26 | 4.38 | 2.65 | 4.76 | 0.53 | 1.35 | 0.75 | 0.5 | 03:40 | 04:30 | 25.8 | 3430 | 2.5 | 14 | 13.86 | 27.95 | 33.55 | 40.92
10 | 4.22 | 18.47 | 2.75 | 61.31 | 4.2 | 2.68 | 4.79 | 0.59 | 1.37 | 0.75 | 0 | 03:50 | 04:30 | 26 | 3450 | 2.5 | 13.3 | 13.79 | 27.16 | 33.74 | 40.44
14 | 4.29 | 18.74 | 2.65 | 61.12 | 3.96 | 2.64 | 4.88 | 0.45 | 1.42 | 0.73 | 0.5 | 04:05 | 05:00 | 26 | 3420 | 2.2 | 13.4 | 13.96 | 27.66 | 32.26 | 40.6
17 | 4.31 | 18.74 | 2.72 | 61.82 | 4.15 | 2.69 | 4.99 | 0.59 | 1.13 | 0.71 | 0 | 04:00 | 05:00 | 25.6 | 3380 | 2.2 | 13.5 | 13.31 | 26.67 | 32.47 | 41.6
21 | 4.39 | 18.98 | 2.91 | 62.01 | 3.84 | 2.81 | 4.52 | 0.48 | 1.26 | 0.72 | 0 | 03:50 | 04:30 | 25.8 | 3450 | 1.8 | 12.1 | 14.4 | 28.33 | 33.07 | 41.2
23 | 4.36 | 18.87 | 2.7 | 61.02 | 3.97 | 2.71 | 4.7 | 0.45 | 1.56 | 0.69 | 0.5 | 03:45 | 04:30 | 26 | 3450 | 1.8 | 12.8 | 14.44 | 26.61 | 32.65 | 41.2
25 | 4.32 | 18.63 | 2.87 | 61.23 | 4.07 | 2.72 | 4.55 | 0.36 | 1.45 | 0.7 | 0 | 04:00 | 04:45 | 26 | 3410 | 2.3 | 12.5 | 12.79 | 25.12 | 30.84 | 39.2
29 | 4.22 | 18.48 | 2.79 | 60.83 | 4.52 | 2.8 | 4.45 | 0.5 | 1.29 | 0.67 | 0 | 03:50 | 04:30 | 26.2 | 3310 | 3.2 | 13.9 | 12.95 | 25.36 | 31.52 | 39.4
Média | 4.301 | 18.684 | 2.751 | 61.198 | 4.168 | 2.706 | 4.728 | 0.533 | 1.348 | 0.724 | 0.15 | 3:55 | 4:41 | 26.06 | 3385 | 2.46 | 13.16 | 13.643 | 26.6 | 32.37 | 40.562
Sd | 0.07030884 | 0.1801974 | 0.08736259 | 0.485359 | 0.211387 | 0.05758086 | 0.1761817 | 0.1121556 | 0.1210877 | 0.03134042 | 0.2415229 | 0:10 | 0:14 | 0.3777124 | 72.14954 | 0.5037636 | 0.7720104 | 0.6144564 | 1.166314 | 0.9716995 | 0.8
Min | 4.22 | 18.46 | 2.65 | 60.26 | 3.84 | 2.64 | 4.45 | 0.36 | 1.13 | 0.67 | 0 | 3:40 | 4:30 | 25.6 | 3260 | 1.8 | 12 | 12.79 | 25.12 | 30.84 | 39.2
Max | 4.41 | 18.98 | 2.91 | 62.01 | 4.52 | 2.81 | 4.99 | 0.76 | 1.56 | 0.76 | 0.5 | 4:15 | 5:00 | 27 | 3450 | 3.2 | 14.1 | 14.44 | 28.33 | 33.74 | 41.6
Obs.: | A Norma da ABNT não prevê a determinação da Resistência à Compressão a um dia para o CP II-F-32.
A massa específica média do CP II-F-32 ITAMBÉ é 3,08 g/cm3 (NBR NM 23).
As datas do relatório se referem ao dia de expedição do cimento.
carimbo/assinatura
[18 empty] | 1° | 3 | 7 | 28
[17 empty] | Valores Mínimos - NBR 11578 |  | 10 | 20 | 32
[17 empty] | Valores Médios CP II-F-32 ITAMBÉ | 13.643 | 26.6 | 32.37 | 40.562

## CP II-Z
[9 empty] | TIPO / CLASSE : |  |  | CP II-Z-32
RELATÓRIO DE ENSAIOS DE CIMENTO | [18 empty] | PERÍODO : |  | 2016-11-01
[19 empty] | EMISSÃO : |  | 2017-01-05
| Químicos | [9 empty] | Físicos
Data | Al2O3 | SiO2 | Fe2O3 | CaO | MgO | SO3 | Perda | CaO | Resíd. | Equiv. | Exp. | Tempo de Pega |  | Cons. | Blaine | # 200 | # 325 | Resistência à Compressão
[7 empty] | Fogo | Livre | Insol. | Alcal. | Quente | Início | Fim | Normal |  |  |  | 1 dia | 3 dias | 7 dias | 28 dias
| % | % | % | % | % | % | % | % | % | % | mm | h : min | h : min | % | cm2/g | % | % | MPa | MPa | MPa | MPa
03 | 6.22 | 22.26 | 3.13 | 54.66 | 3.72 | 2.48 | 5.1 | 0.62 | 11.23 | 0.86 | 0 | 04:15 | 05:00 | 27.8 | 3520 | 2.2 | 9.3 | 11.12 | 24.12 | 30.23 | 39.2
07 | 6.47 | 22.6 | 3.11 | 54.32 | 3.81 | 2.55 | 5.05 | 0.59 | 11.57 | 0.88 | 0 | 04:10 | 05:00 | 27.8 | 3510 | 2.1 | 8.8 | 11.34 | 25.14 | 31.24 | 40.52
09 | 6.42 | 22.4 | 3.09 | 54.81 | 3.77 | 2.63 | 5.24 | 0.45 | 11.32 | 0.92 | 0.5 | 04:25 | 05:15 | 27.8 | 3570 | 2 | 8.9 | 10.65 | 23.32 | 28.64 | 38.46
11 | 6.42 | 22.49 | 3.13 | 54.71 | 3.74 | 2.42 | 5.38 | 0.59 | 11.39 | 0.88 | 0.5 | 04:10 | 05:00 | 27.8 | 3620 | 1.8 | 8.3 | 11.11 | 23.59 | 30.38 | 38.12
16 | 6.28 | 22.28 | 3.13 | 54.85 | 3.63 | 2.56 | 5.32 | 0.5 | 11.13 | 0.87 | 0.5 | 04:25 | 05:15 | 27.8 | 3600 | 2.4 | 9.3 | 10.92 | 23.21 | 30.54 | 38.24
18 | 6.33 | 22.24 | 3.16 | 55.02 | 3.75 | 2.6 | 5.08 | 0.59 | 10.99 | 0.87 | 0.5 | 04:30 | 05:15 | 26 | 3720 | 3.1 | 11.9 | 11.92 | 24.8 | 29.23 | 38.8
22 | 6.12 | 21.59 | 3.13 | 55.22 | 3.64 | 2.59 | 5.56 | 0.59 | 10.66 | 0.87 | 0 | 04:20 | 05:00 | 27.6 | 3660 | 2.4 | 8.9 | 11.3 | 23.78 | 29.66 | 39.1
24 | 6.28 | 22.26 | 3.11 | 55.45 | 3.72 | 2.54 | 5.31 | 0.42 | 10.47 | 0.85 | 0.5 | 04:00 | 04:45 | 27.6 | 3620 | 1.9 | 7.6 | 11.91 | 25.5 | 30.78 | 40.5
28 | 6.09 | 21.64 | 3.06 | 54.48 | 3.72 | 2.55 | 5.64 | 0.62 | 11.02 | 0.86 | 0 | 04:30 | 05:15 | 27.6 | 3700 | 2 | 7.5 | 10.32 | 22.55 | 28.8 | 37.2
30 | 6.19 | 21.64 | 3.05 | 54.23 | 3.7 | 2.51 | 5.34 | 0.48 | 10.84 | 0.82 | 0.5 | 04:30 | 05:15 | 27.9 | 3520 | 2 | 7.5 | 11.6 | 23.76 | 30.81 | 39.5
Média | 6.282 | 22.14 | 3.11 | 54.775 | 3.72 | 2.543 | 5.302 | 0.545 | 11.062 | 0.868 | 0.3 | 4:20 | 5:06 | 27.57 | 3604 | 2.19 | 8.8 | 11.219 | 23.977 | 30.031 | 39
Sd | 0.1295977 | 0.3745516 | 0.03431877 | 0.3842814 | 0.05456902 | 0.0611101 | 0.1961179 | 0.07472171 | 0.3388477 | 0.02529822 | 0.2581989 | 0:10 | 0:10 | 0.5618422 | 74.86284 | 0.3754997 | 1.299573 | 0.5140568 | 0.9226658 | 0.899351 | 1
Min | 6.09 | 21.59 | 3.05 | 54.23 | 3.63 | 2.42 | 5.05 | 0.42 | 10.47 | 0.82 | 0 | 4:00 | 4:45 | 26 | 3510 | 1.8 | 7.5 | 10.32 | 22.55 | 28.64 | 37.2
Max | 6.47 | 22.6 | 3.16 | 55.45 | 3.81 | 2.63 | 5.64 | 0.62 | 11.57 | 0.92 | 0.5 | 4:30 | 5:15 | 27.9 | 3720 | 3.1 | 11.9 | 11.92 | 25.5 | 31.24 | 40.52
Obs.: | A Norma da ABNT não prevê a determinação da Resistência à Compressão a um dia para o CP II-Z-32.
A massa específica média do CP II-Z-32 ITAMBÉ é 2,98 g/cm3 (NBR NM 23).
As datas do relatório se referem ao dia de expedição do cimento.
carimbo/assinatura
[18 empty] | 1° | 3 | 7 | 28
[17 empty] | Valores Mínimos - NBR 11578 |  | 10 | 20 | 32
[17 empty] | Valores Médios CP II-Z-32 ITAMBÉ | 11.219 | 23.977 | 30.031 | 39

## CP IV
[9 empty] | TIPO / CLASSE : |  |  | CP IV-32 RS
RELATÓRIO DE ENSAIOS DE CIMENTO | [18 empty] | PERÍODO : |  | 2016-11-01
[19 empty] | EMISSÃO : |  | 2017-01-05
| Químicos | [9 empty] | Físicos
Data | Al2O3 | SiO2 | Fe2O3 | CaO | MgO | SO3 | Perda | CaO | Resíd. | Equiv. | Exp. | Tempo de Pega |  | Cons. | Blaine | # 200 | # 325 | Resistência à Compressão
[7 empty] | Fogo | Livre | Insol. | Alcal. | Quente | Início | Fim | Normal |  |  |  | 1 dia | 3 dias | 7 dias | 28 dias
| % | % | % | % | % | % | % | % | % | % | mm | h : min | h : min | % | cm2/g | % | % | MPa | MPa | MPa | MPa
01 | 9.1 | 27.9 | 3.8 | 45.79 | 3.1 | 2.27 | 3.48 | 0.59 | 25 | 1.18 | 0 | 04:30 | 05:15 | 30.1 | 4160 | 0.4 | 2.3 | 13.67 | 26.04 | 32.34 | 44.86
04 | 9.98 | 29.9 | 3.97 | 45.13 | 3.03 | 2.22 | 3.38 | 0.56 | 25.75 | 1.24 | 0.5 | 04:20 | 05:00 | 30 | 4230 | 0.3 | 2.3 | 13.21 | 25.2 | 31.1 | 44
08 | 9.22 | 27.71 | 3.7 | 45.13 | 3.05 | 2.28 | 3.45 | 0.53 | 25 | 1.15 | 0.5 | 04:05 | 05:00 | 30 | 4270 | 0.3 | 2.4 | 13.26 | 24.81 | 30.1 | 43.2
10 | 9.52 | 28.34 | 3.86 | 45.34 | 3.03 | 2.32 | 3.73 | 0.56 | 25.86 | 1.17 | 0 | 04:10 | 05:00 | 30 | 4360 | 0.6 | 3 | 12.7 | 23.33 | 30.2 | 42.78
14 | 10.03 | 29.8 | 3.87 | 45.02 | 3.02 | 2.19 | 3.46 | 0.59 | 25.77 | 1.22 | 0.5 | 04:10 | 05:00 | 30 | 4250 | 0.6 | 3 | 12.64 | 24.17 | 30.03 | 41.32
17 | 10.04 | 30.07 | 4.02 | 45.15 | 2.96 | 2.17 | 3.65 | 0.56 | 25.63 | 1.24 | 0 | 04:20 | 05:00 | 30.2 | 4250 | 0.5 | 2.9 | 11.62 | 24.13 | 30.51 | 43.4
21 | 9.65 | 29.08 | 3.96 | 45.41 | 3.07 | 2.23 | 3.63 | 0.53 | 26.01 | 1.18 | 0 | 03:45 | 04:30 | 29.6 | 4230 | 0.7 | 3.4 | 12.03 | 24.91 | 30.57 | 42.1
23 | 9.02 | 27.95 | 3.84 | 46.01 | 3.01 | 2.31 | 3.53 | 0.53 | 25.09 | 1.16 | 0 | 04:25 | 05:00 | 29.8 | 4230 | 0.8 | 3.6 | 13.12 | 26.07 | 33.08 | 44.4
25 | 9.83 | 29.25 | 4.03 | 45.29 | 3.01 | 2.23 | 3.57 | 0.59 | 25.47 | 1.16 | 0 | 04:15 | 05:00 | 29.8 | 4220 | 0.7 | 3.6 | 12.9 | 23.87 | 30.99 | 41.1
29 | 9.87 | 29.66 | 3.94 | 44.87 | 3.08 | 2.21 | 3.63 | 0.53 | 25.68 | 1.18 | 0 | 04:30 | 05:15 | 30 | 4190 | 0.6 | 2.8 | 11.43 | 24.25 | 29.93 | 43.2
Média | 9.626 | 28.966 | 3.899 | 45.314 | 3.036 | 2.243 | 3.551 | 0.557 | 25.526 | 1.188 | 0.15 | 4:15 | 5:00 | 29.95 | 4239 | 0.55 | 2.93 | 12.658 | 24.678 | 30.885 | 43
Sd | 0.3918106 | 0.9128734 | 0.104078 | 0.3495457 | 0.04060651 | 0.05012207 | 0.1094887 | 0.02626785 | 0.3706811 | 0.0332666 | 0.2415229 | 0:14 | 0:12 | 0.1715938 | 52.79941 | 0.1715938 | 0.4967673 | 0.7412572 | 0.9035707 | 1.052017 | 1.332411
Min | 9.02 | 27.71 | 3.7 | 44.87 | 2.96 | 2.17 | 3.38 | 0.53 | 25 | 1.15 | 0 | 3:45 | 4:30 | 29.6 | 4160 | 0.3 | 2.3 | 11.43 | 23.33 | 29.93 | 41.1
Max | 10.04 | 30.07 | 4.03 | 46.01 | 3.1 | 2.32 | 3.73 | 0.59 | 26.01 | 1.24 | 0.5 | 4:30 | 5:15 | 30.2 | 4360 | 0.8 | 3.6 | 13.67 | 26.07 | 33.08 | 44.86
Obs.: | A Norma da ABNT não prevê a determinação da Resistência à Compressão a um dia para o CP IV-32 RS.
A massa específica média do CP IV-32 RS ITAMBÉ é 2,82 g/cm3 (NBR NM 23).
As datas do relatório se referem ao dia de expedição do cimento.
carimbo/assinatura
[18 empty] | 1° | 3 | 7 | 28
[17 empty] | Valores Mínimos - NBR 5736 |  | 10 | 20 | 32
[17 empty] | Valores Médios CP IV-32 RS ITAMBÉ | 12.658 | 24.678 | 30.885 | 43

## CP V
[9 empty] | TIPO : |  |  | CP V-ARI
RELATÓRIO DE ENSAIOS DE CIMENTO | [18 empty] | PERÍODO : |  | 2016-11-01
[19 empty] | EMISSÃO : |  | 2017-01-05
| Químicos | [9 empty] | Físicos
Data | Al2O3 | SiO2 | Fe2O3 | CaO | MgO | SO3 | Perda | CaO | Resíd. | Equiv. | Exp. | Tempo de Pega |  | Cons. | Blaine | # 200 | # 325 | Resistência à Compressão
[7 empty] | Fogo | Livre | Insol. | Alcal. | Quente | Início | Fim | Normal |  |  |  | 1 dia | 3 dias | 7 dias | 28 dias
| % | % | % | % | % | % | % | % | % | % | mm | h : min | h : min | % | cm2/g | % | % | MPa | MPa | MPa | MPa
03 | 4.24 | 18.74 | 2.71 | 60.53 | 4.24 | 2.84 | 3.26 | 0.79 | 0.75 | 0.76 | 0 | 03:00 | 03:45 | 29.6 | 4510 | 0.1 | 1 | 22.21 | 37.67 | 43.21 | 51.11
07 | 4.31 | 18.73 | 2.91 | 60.44 | 4.57 | 3 | 3.15 | 0.56 | 0.66 | 0.79 | 0.5 | 03:20 | 04:00 | 29.4 | 4480 | 0.04 | 0.3 | 21.97 | 39.35 | 43.35 | 48.02
09 | 4.29 | 18.78 | 2.99 | 60.82 | 4.36 | 2.99 | 3.12 | 0.62 | 0.79 | 0.76 | 0.5 | 03:05 | 04:00 | 29.4 | 4420 | 0.02 | 0.4 | 21.5 | 37.28 | 43.97 | 48.39
11 | 4.33 | 18.85 | 2.95 | 60.94 | 4.21 | 3 | 3.14 | 0.62 | 0.94 | 0.74 | 0 | 03:00 | 04:00 | 29.2 | 4370 | 0.02 | 0.2 | 21.96 | 38.98 | 44.01 | 49.94
16 | 4.29 | 18.76 | 2.76 | 61.26 | 4.13 | 2.93 | 3.17 | 0.59 | 0.76 | 0.7 | 0.5 | 03:00 | 03:45 | 29.6 | 4350 | 0.02 | 0.3 | 21.99 | 38.36 | 43.6 | 51.19
18 | 4.31 | 18.89 | 2.92 | 61.4 | 4.2 | 3.04 | 3.25 | 0.59 | 0.77 | 0.69 | 0 | 03:00 | 03:45 | 29.8 | 4420 | 0.04 | 0.2 | 22.49 | 37.67 | 43.25 | 50.3
22 | 4.26 | 18.81 | 2.88 | 61.15 | 4.04 | 3.06 | 3.23 | 0.56 | 0.58 | 0.7 | 0 | 03:10 | 04:00 | 29.2 | 4450 | 0.04 | 0.4 | 22.11 | 37.68 | 42.45 | 51.3
24 | 4.26 | 18.74 | 2.82 | 61.02 | 4.24 | 3.08 | 3.22 | 0.56 | 0.75 | 0.68 | 0 | 03:10 | 04:00 | 29.6 | 4300 | 0.05 | 0.2 | 20.54 | 37.03 | 44.08 | 52.7
28 | 4.23 | 18.76 | 2.83 | 60.25 | 4.52 | 3.09 | 3.15 | 0.56 | 0.92 | 0.7 | 0 | 03:25 | 04:00 | 29.9 | 4260 | 0.05 | 0.4 | 20.28 | 36.09 | 42.06 | 53
30 | 4.22 | 18.88 | 2.78 | 61.43 | 4.13 | 3.04 | 3.15 | 0.62 | 0.46 | 0.69 | 0 | 03:20 | 04:00 | 29.9 | 4410 | 0.02 | 0.1 | 21.96 | 38.35 | 43.92 | 52.5
Média | 4.274 | 18.794 | 2.855 | 60.924 | 4.264 | 3.007 | 3.184 | 0.607 | 0.738 | 0.721 | 0.15 | 3:09 | 3:56 | 29.56 | 4397 | 0.04 | 0.35 | 21.701 | 37.846 | 43.39 | 50.8
Sd | 0.03747592 | 0.06003703 | 0.08984555 | 0.4096937 | 0.170828 | 0.07557924 | 0.05081557 | 0.06945022 | 0.1440525 | 0.03813718 | 0.2415229 | 0:10 | 0:07 | 0.2590581 | 78.03845 | 0.0244949 | 0.2505549 | 0.7262147 | 0.9560009 | 0.6854034 | 1.7
Min | 4.22 | 18.73 | 2.71 | 60.25 | 4.04 | 2.84 | 3.12 | 0.56 | 0.46 | 0.68 | 0 | 3:00 | 3:45 | 29.2 | 4260 | 0.02 | 0.1 | 20.28 | 36.09 | 42.06 | 48.02
Max | 4.33 | 18.89 | 2.99 | 61.43 | 4.57 | 3.09 | 3.26 | 0.79 | 0.94 | 0.79 | 0.5 | 3:25 | 4:00 | 29.9 | 4510 | 0.1 | 1 | 22.49 | 39.35 | 44.08 | 53
Obs.: | A Resistência à Compressão aos 28 dias do CP V-ARI é regida pela NBR 5733,
a qual não estabelece valor mínimo.
A massa específica média do CP V-ARI ITAMBÉ é 3,09 g/cm3 (NBR NM 23).
As datas do relatório se referem ao dia de expedição do cimento.
carimbo/assinatura
[18 empty] | 1° | 3 | 7 | 28
[17 empty] | Valores Mínimos - NBR 5733 | 14 | 24 | 34
[17 empty] | Valores Médios CP V-ARI ITAMBÉ | 21.701 | 37.846 | 43.39 | 50.8

## CP II-F-40
[9 empty] | TIPO / CLASSE : |  |  | CP II-F-40
RELATÓRIO DE ENSAIOS DE CIMENTO | [18 empty] | PERÍODO : |  | 2016-11-01
[19 empty] | EMISSÃO : |  | 2017-01-05
| Químicos | [9 empty] | Físicos
Data | Al2O3 | SiO2 | Fe2O3 | CaO | MgO | SO3 | Perda | CaO | Resíd. | Equiv. | Exp. | Tempo de Pega |  | Cons. | Blaine | # 200 | # 325 | Resistência à Compressão
[7 empty] | Fogo | Livre | Insol. | Alcal. | Quente | Início | Fim | Normal |  |  |  | 1 dia | 3 dias | 7 dias | 28 dias
| % | % | % | % | % | % | % | % | % | % | mm | h : min | h : min | % | cm2/g | % | % | MPa | MPa | MPa | MPa
01 | 4.25 | 18.58 | 2.65 | 60.93 | 4.11 | 2.96 | 5.02 | 0.64 | 1.16 | 0.76 | 0 | 03:30 | 04:15 | 30.2 | 4490 | 0.1 | 0.5 | 22.7 | 38.83 | 45.05 | 53.04
04 | 4.23 | 18.53 | 2.77 | 60.62 | 4.18 | 3.03 | 4.94 | 0.62 | 1.12 | 0.76 | 0 | 03:20 | 04:15 | 29.4 | 4530 | 0.08 | 0.3 | 22.54 | 37.25 | 43.36 | 50.78
08 | 4.22 | 18.44 | 2.62 | 60.54 | 4.45 | 3.01 | 4.79 | 0.62 | 1.35 | 0.76 | 0.5 | 03:00 | 04:00 | 29.4 | 4530 | 0.05 | 0.4 | 21.42 | 38.2 | 43.23 | 50.45
10 | 4.04 | 18.29 | 2.88 | 62.02 | 3.74 | 3.05 | 5.07 | 0.5 | 0.94 | 0.73 | 0 | 03:20 | 04:00 | 29.8 | 4520 | 0.07 | 0.2 | 21.93 | 37.42 | 43.91 | 51.46
14 | 4.12 | 18.3 | 2.74 | 61 | 3.88 | 2.98 | 4.99 | 0.56 | 1.14 | 0.73 | 0.5 | 03:00 | 03:45 | 29.4 | 4530 | 0.04 | 0.4 | 21.62 | 38.42 | 43.28 | 51.31
17 | 4.14 | 18.31 | 2.79 | 61.05 | 4.01 | 3.03 | 5.04 | 0.53 | 1.17 | 0.68 | 0 | 03:25 | 04:15 | 29 | 4580 | 0.05 | 0.3 | 21.09 | 38.39 | 44.72 | 51.9
21 | 4.29 | 18.54 | 2.82 | 61.14 | 3.93 | 2.99 | 4.82 | 0.56 | 1.38 | 0.66 | 0 | 03:00 | 03:30 | 29.8 | 4500 | 0.02 | 0.3 | 22.61 | 39.3 | 43.93 | 53.6
23 | 4.21 | 18.5 | 2.84 | 60.85 | 3.98 | 3.06 | 4.91 | 0.53 | 1.56 | 0.68 | 0 | 04:00 | 04:45 | 30 | 4550 | 0.1 | 0.3 | 21.28 | 36.51 | 43.22 | 51.1
25 | 4.25 | 18.61 | 2.8 | 60.94 | 4.3 | 3.06 | 4.89 | 0.59 | 1.38 | 0.69 | 0.5 | 03:20 | 04:00 | 30.4 | 4300 | 0.09 | 0.4 | 20.63 | 37.3 | 43.85 | 53.7
29 | 4.18 | 18.41 | 2.8 | 60.79 | 4.7 | 3.09 | 5.04 | 0.53 | 1.25 | 0.65 | 0.5 | 03:10 | 04:00 | 30.4 | 4520 | 0.04 | 0.3 | 21.15 | 37.22 | 44.23 | 53.5
Média | 4.193 | 18.451 | 2.771 | 60.988 | 4.128 | 3.026 | 4.951 | 0.568 | 1.245 | 0.71 | 0.2 | 3:19 | 4:05 | 29.78 | 4505 | 0.064 | 0.34 | 21.697 | 37.884 | 43.878 | 52.1
Sd | 0.07454305 | 0.1196708 | 0.08130191 | 0.40718 | 0.2887829 | 0.04087923 | 0.09711963 | 0.04732864 | 0.176147 | 0.042947 | 0.2581989 | 0:18 | 0:20 | 0.4756282 | 76.1942 | 0.02796824 | 0.0843274 | 0.7201242 | 0.8711576 | 0.6402916 | 1.3
Min | 4.04 | 18.29 | 2.62 | 60.54 | 3.74 | 2.96 | 4.79 | 0.5 | 0.94 | 0.65 | 0 | 3:00 | 3:30 | 29 | 4300 | 0.02 | 0.2 | 20.63 | 36.51 | 43.22 | 50.45
Max | 4.29 | 18.61 | 2.88 | 62.02 | 4.7 | 3.09 | 5.07 | 0.64 | 1.56 | 0.76 | 0.5 | 4:00 | 4:45 | 30.4 | 4580 | 0.1 | 0.5 | 22.7 | 39.3 | 45.05 | 53.7
Obs.: | A Norma da ABNT não prevê a determinação da Resistência à Compressão a um dia para o CP II-F-40.
A massa específica média do CP II-F-40 ITAMBÉ é 3,08 g/cm3 (NBR NM 23).
As datas do relatório se referem ao dia de expedição do cimento.
carimbo/assinatura
[18 empty] | 1° | 3 | 7 | 28
[17 empty] | Valores Mínimos - NBR 11578 |  | 15 | 25 | 40
[17 empty] | Valores Médios CP II-F-40 ITAMBÉ | 21.697 | 37.884 | 43.878 | 52.1