## CP II-F
[9 empty] | TIPO / CLASSE : |  |  | CP II-F-32
RELATÓRIO DE ENSAIOS DE CIMENTO | [18 empty] | PERÍODO : |  | 2016-12-01
[19 empty] | EMISSÃO : |  | 2017-01-18
| Químicos | [9 empty] | Físicos
Data | Al2O3 | SiO2 | Fe2O3 | CaO | MgO | SO3 | Perda | CaO | Resíd. | Equiv. | Exp. | Tempo de Pega |  | Cons. | Blaine | # 200 | # 325 | Resistência à Compressão
[7 empty] | Fogo | Livre | Insol. | Alcal. | Quente | Início | Fim | Normal |  |  |  | 1 dia | 3 dias | 7 dias | 28 dias
| % | % | % | % | % | % | % | % | % | % | mm | h : min | h : min | % | cm2/g | % | % | MPa | MPa | MPa | MPa
01 | 4.12 | 18.34 | 2.87 | 61.23 | 4.54 | 2.68 | 4.7 | 0.48 | 0.8 | 0.65 | 0.5 | 04:00 | 04:45 | 25.8 | 3280 | 3.5 | 14.6 | 13.08 | 25.6 | 31.28 | 39.56
05 | 4.08 | 18.34 | 2.85 | 61.06 | 3.96 | 2.74 | 4.62 | 0.48 | 0.93 | 0.67 | 0 | 04:00 | 04:45 | 26.2 | 3380 | 2.1 | 12.5 | 13.33 | 27.73 | 32.91 | 41.05
07 | 4.03 | 18.29 | 2.77 | 60.84 | 3.67 | 2.77 | 4.65 | 0.48 | 0.83 | 0.69 | 0 | 04:00 | 04:45 | 26.6 | 3380 | 2 | 11.4 | 14.11 | 27.82 | 33.22 | 41.54
09 | 4.06 | 18.14 | 2.74 | 60.31 | 3.92 | 2.8 | 4.69 | 0.5 | 0.97 | 0.71 | 0.5 | 04:10 | 05:00 | 26.3 | 3290 | 2.8 | 14.2 | 14.37 | 26.08 | 30.97 | 39.39
13 | 3.96 | 18.02 | 2.7 | 60.24 | 3.94 | 2.74 | 4.75 | 0.5 | 1.14 | 0.69 | 0 | 04:10 | 05:00 | 26.7 | 3330 | 2.3 | 13.7 | 13.6 | 24.91 | 31.62 | 39.6
15 | 4.19 | 18.36 | 2.83 | 60.04 | 4.54 | 2.77 | 4.61 | 0.5 | 1.57 | 0.68 | 1 | 04:00 | 04:45 | 26.2 | 3400 | 2.5 | 14.6 | 14.16 | 27.91 | 33.53 | 41.7
19 | 4.07 | 18.09 | 2.82 | 60 | 4.72 | 2.68 | 4.83 | 0.45 | 1.08 | 0.68 | 0 | 04:10 | 05:00 | 26.6 | 3330 | 2.6 | 14.4 | 12.94 | 27.28 | 33.4 | -
21 | 4.03 | 18.36 | 2.78 | 60.04 | 4.56 | 2.71 | 4.67 | 0.48 | 1.04 | 0.7 | 0.5 | 04:15 | 05:00 | 27.2 | 3360 | 2.1 | 13.2 | 16.09 | 27.37 | 32.4 | -
23 | 4.21 | 18.5 | 3 | 61.62 | 3.88 | 2.76 | 4.69 | 0.45 | 0.99 | 0.72 | 0 | 04:40 | 05:30 | 27.4 | 3260 | 2.6 | 13.9 | 12.62 | 27.15 | 34.07 | -
27 | 4.13 | 18.65 | 2.88 | 62 | 3.74 | 2.78 | 4.68 | 0.53 | 1.01 | 0.71 | 0 | 04:35 | 05:15 | 27.7 | 3320 | 2.2 | 13.2 | 14.03 | 27.15 | 32.99 | -
29 | 4.09 | 18.59 | 2.8 | 61.77 | 3.77 | 2.75 | 4.62 | 0.48 | 1.1 | 0.72 | 0.5 | 04:05 | 04:45 | 27.1 | 3210 | 2.7 | 14.5 | 12.67 | 28.25 | 33.64 | -
Média | 4.088182 | 18.33455 | 2.821818 | 60.83182 | 4.112727 | 2.743636 | 4.682727 | 0.4845455 | 1.041818 | 0.6927273 | 0.2727273 | 4:11 | 4:57 | 26.70909 | 3321.818 | 2.490909 | 13.65455 | 13.72727 | 27.02273 | 32.73 | 40.5
Sd | 0.07236272 | 0.1980083 | 0.08047586 | 0.751343 | 0.3912567 | 0.03931227 | 0.06404544 | 0.02296242 | 0.2044905 | 0.02195036 | 0.3437758 | 0:14 | 0:15 | 0.582159 | 57.93413 | 0.4300106 | 1.012288 | 0.9988803 | 1.050001 | 1.029262 | 1.071899
Min | 3.96 | 18.02 | 2.7 | 60 | 3.67 | 2.68 | 4.61 | 0.45 | 0.8 | 0.65 | 0 | 4:00 | 4:45 | 25.8 | 3210 | 2 | 11.4 | 12.62 | 24.91 | 30.97 | 39.39
Max | 4.21 | 18.65 | 3 | 62 | 4.72 | 2.8 | 4.83 | 0.53 | 1.57 | 0.72 | 1 | 4:40 | 5:30 | 27.7 | 3400 | 3.5 | 14.6 | 16.09 | 28.25 | 34.07 | 41.7
Obs.: | A Norma da ABNT não prevê a determinação da Resistência à Compressão a um dia para o CP II-F-32.
A massa específica média do CP II-F-32 ITAMBÉ é 3,08 g/cm3 (NBR NM 23).
As datas do relatório se referem ao dia de expedição do cimento.
carimbo/assinatura
[18 empty] | 1° | 3 | 7 | 28
[17 empty] | Valores Mínimos - NBR 11578 |  | 10 | 20 | 32
[17 empty] | Valores Médios CP II-F-32 ITAMBÉ | 13.72727 | 27.02273 | 32.73 | 40.5

## CP II-Z
[9 empty] | TIPO / CLASSE : |  |  | CP II-Z-32
RELATÓRIO DE ENSAIOS DE CIMENTO | [18 empty] | PERÍODO : |  | 2016-12-01
[19 empty] | EMISSÃO : |  | 2017-01-18
| Químicos | [9 empty] | Físicos
Data | Al2O3 | SiO2 | Fe2O3 | CaO | MgO | SO3 | Perda | CaO | Resíd. | Equiv. | Exp. | Tempo de Pega |  | Cons. | Blaine | # 200 | # 325 | Resistência à Compressão
[7 empty] | Fogo | Livre | Insol. | Alcal. | Quente | Início | Fim | Normal |  |  |  | 1 dia | 3 dias | 7 dias | 28 dias
| % | % | % | % | % | % | % | % | % | % | mm | h : min | h : min | % | cm2/g | % | % | MPa | MPa | MPa | MPa
02 | 6.12 | 21.72 | 3.09 | 55.1 | 3.66 | 2.49 | 5.35 | 0.53 | 10.77 | 0.84 | 0.5 | 04:35 | 05:15 | 28 | 3630 | 2.1 | 8.5 | 11.19 | 25.04 | 30.87 | 40.61
06 | 6.23 | 22.19 | 3.1 | 54.95 | 3.65 | 2.51 | 5.3 | 0.53 | 10.67 | 0.83 | 0 | 04:20 | 05:00 | 28.3 | 3600 | 2.2 | 8.5 | 11.98 | 25.6 | 29.4 | 39.28
08 | 6.03 | 21.66 | 3.07 | 54.15 | 3.43 | 2.6 | 5.36 | 0.45 | 11.32 | 0.87 | 0 | 04:30 | 05:15 | 28.3 | 3550 | 1.7 | 8.1 | 11.26 | 23.04 | 29.37 | 38.21
12 | 5.91 | 21.44 | 3.02 | 55.4 | 3.5 | 2.62 | 6.09 | 0.45 | 9.66 | 0.87 | 0 | 04:20 | 05:15 | 28.2 | 3580 | 1.5 | 7.2 | 10.71 | 23.1 | 29.76 | 38.78
14 | 6.15 | 21.64 | 3.03 | 54.4 | 3.58 | 2.53 | 6.48 | 0.48 | 10.72 | 0.86 | 1 | 04:30 | 05:15 | 28.2 | 3740 | 2.2 | 9.3 | 11.04 | 22.69 | 29.13 | 38.8
16 | 5.8 | 20.93 | 2.99 | 55.51 | 3.68 | 2.48 | 6.11 | 0.42 | 9.06 | 0.85 | 0.5 | 04:30 | 05:15 | 28.2 | 3680 | 2 | 9.2 | 11.49 | 24.15 | 31.24 | -
20 | 6.02 | 20.92 | 3.04 | 54.8 | 3.87 | 2.5 | 6.14 | 0.5 | 10.03 | 0.85 | 1 | 04:30 | 05:15 | 28.5 | 3730 | 2.1 | 8.4 | 11.46 | 22.69 | 29.18 | -
22 | 6 | 21.26 | 3.03 | 54.8 | 3.92 | 2.54 | 5.73 | 0.45 | 10.05 | 0.87 | 0 | 04:40 | 05:30 | 28.2 | 3780 | 1.6 | 8.6 | 11.29 | 23.99 | 28.84 | -
26 | 6.08 | 21.69 | 3.11 | 55.45 | 3.81 | 2.64 | 5.64 | 0.59 | 10.04 | 0.89 | 0 | 04:15 | 05:15 | 28.5 | 3700 | 1.8 | 7.8 | 11.41 | 24.56 | 31.9 | -
28 | 5.96 | 21.87 | 3.09 | 55.7 | 3.74 | 2.43 | 5.24 | 0.59 | 9.96 | 0.86 | 0 | 04:15 | 05:00 | 28.6 | 3650 | 1.8 | 8.6 | 12.27 | 26.29 | 33.28 | -
30 | 5.83 | 21.37 | 3.02 | 54.76 | 3.62 | 2.56 | 5.5 | 0.73 | 10.22 | 0.89 | 0.5 | 04:15 | 05:00 | 28.6 | 3690 | 1.5 | 7.5 | 12.22 | 25.64 | 32.82 | -
Média | 6.011818 | 21.51727 | 3.053636 | 55.00182 | 3.678182 | 2.536364 | 5.721818 | 0.52 | 10.22727 | 0.8618182 | 0.3181818 | 4:25 | 5:15 | 28.32727 | 3666.364 | 1.863636 | 8.336364 | 11.48364 | 24.25364 | 30.52636 | 39.1
Sd | 0.1321225 | 0.3845541 | 0.03981777 | 0.4842689 | 0.1496541 | 0.06407382 | 0.4208519 | 0.08988882 | 0.6155175 | 0.0188776 | 0.4045199 | 0:09 | 0:09 | 0.1954017 | 71.59228 | 0.2693426 | 0.6484948 | 0.488063 | 1.279361 | 1.586098 | 0.9
Min | 5.8 | 20.92 | 2.99 | 54.15 | 3.43 | 2.43 | 5.24 | 0.42 | 9.06 | 0.83 | 0 | 4:15 | 5:00 | 28 | 3550 | 1.5 | 7.2 | 10.71 | 22.69 | 28.84 | 38.21
Max | 6.23 | 22.19 | 3.11 | 55.7 | 3.92 | 2.64 | 6.48 | 0.73 | 11.32 | 0.89 | 1 | 4:40 | 5:30 | 28.6 | 3780 | 2.2 | 9.3 | 12.27 | 26.29 | 33.28 | 40.61
Obs.: | A Norma da ABNT não prevê a determinação da Resistência à Compressão a um dia para o CP II-Z-32.
A massa específica média do CP II-Z-32 ITAMBÉ é 2,98 g/cm3 (NBR NM 23).
As datas do relatório se referem ao dia de expedição do cimento.
carimbo/assinatura
[18 empty] | 1° | 3 | 7 | 28
[17 empty] | Valores Mínimos - NBR 11578 |  | 10 | 20 | 32
[17 empty] | Valores Médios CP II-Z-32 ITAMBÉ | 11.48364 | 24.25364 | 30.52636 | 39.1

## CP IV
[9 empty] | TIPO / CLASSE : |  |  | CP IV-32 RS
RELATÓRIO DE ENSAIOS DE CIMENTO | [18 empty] | PERÍODO : |  | 2016-12-01
[19 empty] | EMISSÃO : |  | 2017-01-18
| Químicos | [9 empty] | Físicos
Data | Al2O3 | SiO2 | Fe2O3 | CaO | MgO | SO3 | Perda | CaO | Resíd. | Equiv. | Exp. | Tempo de Pega |  | Cons. | Blaine | # 200 | # 325 | Resistência à Compressão
[7 empty] | Fogo | Livre | Insol. | Alcal. | Quente | Início | Fim | Normal |  |  |  | 1 dia | 3 dias | 7 dias | 28 dias
| % | % | % | % | % | % | % | % | % | % | mm | h : min | h : min | % | cm2/g | % | % | MPa | MPa | MPa | MPa
01 | 9.16 | 28.16 | 3.8 | 45.8 | 3.22 | 2.27 | 3.44 | 0.53 | 24 | 1.12 | 1 | 04:30 | 05:15 | 30 | 4140 | 0.8 | 3.5 | 13.33 | 23.85 | 28.77 | 42.01
05 | 9.93 | 29.4 | 3.98 | 44.85 | 3.03 | 2.16 | 3.17 | 0.42 | 26.83 | 1.13 | 0.5 | 04:20 | 05:00 | 30.2 | 4110 | 0.7 | 3.2 | 12.18 | 24.82 | 31.66 | 43.83
07 | 9.65 | 28.76 | 3.87 | 45.2 | 2.96 | 2.21 | 3.54 | 0.53 | 25.16 | 1.14 | 0 | 04:15 | 05:00 | 30.4 | 4150 | 0.4 | 1.7 | 12.73 | 27.03 | 34.44 | 45.6
09 | 10.22 | 29.73 | 3.92 | 44.65 | 2.82 | 2.24 | 3.65 | 0.5 | 26.76 | 1.17 | 0 | 04:25 | 05:15 | 30.3 | 4340 | 0.6 | 3 | 12.08 | 24.86 | 30.49 | 44.55
13 | 10.03 | 29.32 | 3.85 | 44.84 | 2.81 | 2.26 | 3.6 | 0.5 | 26.22 | 1.17 | 0.5 | 04:40 | 05:30 | 30.7 | 4270 | 0.5 | 2.8 | 12.3 | 24.8 | 32.22 | 44.7
15 | 9.98 | 29.36 | 3.83 | 44.79 | 2.86 | 2.2 | 3.4 | 0.39 | 26.09 | 1.16 | 0 | 04:25 | 05:15 | 30.5 | 4200 | 0.5 | 2.8 | 13.4 | 26.72 | 33.03 | 46.3
19 | 9.24 | 28.1 | 3.73 | 45.48 | 3.12 | 2.28 | 3.4 | 0.45 | 24.13 | 1.11 | 0 | 04:35 | 05:15 | 30.7 | 4240 | 0.3 | 2.4 | 14.88 | 24.83 | 33.74 | -
21 | 9.7 | 29.41 | 3.86 | 45.1 | 3.13 | 2.41 | 3.6 | 0.56 | 25.19 | 1.17 | 0 | 04:50 | 05:30 | 30.8 | 4280 | 0.4 | 2.5 | 14.14 | 25.55 | 32.41 | -
23 | 9.87 | 29.57 | 4.05 | 44.8 | 3.04 | 2.32 | 3.33 | 0.53 | 25.75 | 1.2 | 1 | 05:05 | 06:00 | 31 | 4100 | 0.7 | 3.4 | 11.42 | 24.66 | 33 | -
27 | 9.54 | 29.14 | 4.04 | 44.91 | 3.07 | 2.31 | 3.37 | 0.53 | 25.15 | 1.2 | 0 | 05:00 | 05:45 | 31 | 4220 | 0.7 | 3.4 | 13.46 | 26.08 | 32.15 | -
29 | 9.96 | 29.7 | 4.06 | 44.26 | 2.94 | 2.26 | 3.78 | 0.53 | 26.26 | 1.25 | 0 | 04:40 | 05:30 | 30.7 | 4330 | 0.6 | 3.2 | 12.62 | 26.43 | 32.13 | -
Média | 9.752727 | 29.15 | 3.908182 | 44.97091 | 3 | 2.265455 | 3.48 | 0.4972727 | 25.59455 | 1.165455 | 0.2727273 | 4:37 | 5:23 | 30.57273 | 4216.364 | 0.5636364 | 2.9 | 12.95818 | 25.42091 | 32.18545 | 44.5
Sd | 0.332839 | 0.5703683 | 0.1107085 | 0.4149085 | 0.1343131 | 0.06728501 | 0.1721627 | 0.05386853 | 0.9605141 | 0.04083225 | 0.4100998 | 0:16 | 0:18 | 0.3227721 | 84.29386 | 0.1566699 | 0.5403702 | 1.000888 | 1.010113 | 1.541047 | 1.511233
Min | 9.16 | 28.1 | 3.73 | 44.26 | 2.81 | 2.16 | 3.17 | 0.39 | 24 | 1.11 | 0 | 4:15 | 5:00 | 30 | 4100 | 0.3 | 1.7 | 11.42 | 23.85 | 28.77 | 42.01
Max | 10.22 | 29.73 | 4.06 | 45.8 | 3.22 | 2.41 | 3.78 | 0.56 | 26.83 | 1.25 | 1 | 5:05 | 6:00 | 31 | 4340 | 0.8 | 3.5 | 14.88 | 27.03 | 34.44 | 46.3
Obs.: | A Norma da ABNT não prevê a determinação da Resistência à Compressão a um dia para o CP IV-32 RS.
A massa específica média do CP IV-32 RS ITAMBÉ é 2,82 g/cm3 (NBR NM 23).
As datas do relatório se referem ao dia de expedição do cimento.
carimbo/assinatura
[18 empty] | 1° | 3 | 7 | 28
[17 empty] | Valores Mínimos - NBR 5736 |  | 10 | 20 | 32
[17 empty] | Valores Médios CP IV-32 RS ITAMBÉ | 12.95818 | 25.42091 | 32.18545 | 44.5

## CP V
[9 empty] | TIPO : |  |  | CP V-ARI
RELATÓRIO DE ENSAIOS DE CIMENTO | [18 empty] | PERÍODO : |  | 2016-12-01
[19 empty] | EMISSÃO : |  | 2017-01-18
| Químicos | [9 empty] | Físicos
Data | Al2O3 | SiO2 | Fe2O3 | CaO | MgO | SO3 | Perda | CaO | Resíd. | Equiv. | Exp. | Tempo de Pega |  | Cons. | Blaine | # 200 | # 325 | Resistência à Compressão
[7 empty] | Fogo | Livre | Insol. | Alcal. | Quente | Início | Fim | Normal |  |  |  | 1 dia | 3 dias | 7 dias | 28 dias
| % | % | % | % | % | % | % | % | % | % | mm | h : min | h : min | % | cm2/g | % | % | MPa | MPa | MPa | MPa
02 | 4.18 | 18.71 | 2.81 | 60.86 | 4.17 | 3.01 | 3.13 | 0.59 | 0.6 | 0.68 | 0 | 03:10 | 04:00 | 30.1 | 4390 | 0.05 | 0.5 | 22.04 | 38.47 | 43.89 | 53.21
06 | 3.99 | 18.69 | 2.83 | 61.26 | 3.46 | 3.08 | 3.49 | 0.59 | 0.71 | 0.67 | 0.5 | 03:25 | 04:00 | 30 | 4310 | 0.03 | 0.3 | 20.56 | 37.35 | 44.12 | 52.9
08 | 4.2 | 18.68 | 2.82 | 60.7 | 3.97 | 3.11 | 3.26 | 0.56 | 0.52 | 0.7 | 0.5 | 03:40 | 04:15 | 30.4 | 4390 | 0.04 | 0.4 | 21.67 | 37.42 | 43.4 | 50.44
12 | 4.1 | 18.66 | 2.77 | 60.84 | 4 | 3.03 | 3.18 | 0.53 | 0.49 | 0.68 | 0 | 03:20 | 04:00 | 30.2 | 4260 | 0.06 | 0.5 | 20.41 | 35.41 | 42.34 | 49.94
14 | 4.14 | 18.74 | 2.76 | 60.79 | 4.3 | 2.95 | 3.12 | 0.56 | 0.48 | 0.68 | 0 | 03:15 | 04:00 | 29.9 | 4270 | 0.04 | 0.3 | 20.82 | 36.47 | 42.15 | 52
16 | 4.05 | 18.56 | 2.97 | 60.51 | 4.67 | 3.03 | 3.3 | 0.5 | 0.74 | 0.68 | 0.5 | 03:25 | 04:15 | 30.4 | 4370 | 0.03 | 0.3 | 20.99 | 37.09 | 44.29 | -
20 | 4.07 | 18.4 | 2.8 | 60.13 | 4.41 | 2.98 | 3.39 | 0.64 | 0.66 | 0.7 | 0.5 | 03:30 | 04:00 | 30.4 | 4380 | 0.1 | 0.4 | 21.72 | 38.67 | 42.8 | -
22 | 4.05 | 18.47 | 2.77 | 59.54 | 4.44 | 2.98 | 3.18 | 0.56 | 0.69 | 0.73 | 0.5 | 03:50 | 04:30 | 30.8 | 4310 | 0.05 | 0.4 | 24.03 | 37.29 | 42.21 | -
26 | 4.13 | 18.84 | 2.99 | 61.04 | 3.86 | 3.11 | 3.21 | 0.59 | 0.75 | 0.77 | 0 | 03:25 | 04:00 | 31.2 | 4270 | 0.05 | 0.4 | 22.96 | 38.35 | 44.17 | -
28 | 4.11 | 18.79 | 2.85 | 60.65 | 3.74 | 3.04 | 3.09 | 0.59 | 0.81 | 0.74 | 0 | 03:40 | 04:15 | 31.2 | 4340 | 0.03 | 0.4 | 24.47 | 38.42 | 43.99 | -
30 | 4.11 | 18.84 | 2.87 | 60.85 | 3.74 | 3.07 | 3.37 | 0.62 | 0.81 | 0.74 | 0.5 | 03:50 | 04:30 | 31 | 4390 | 0.04 | 0.3 | 22.95 | 38.15 | 44.75 | -
Média | 4.102727 | 18.67091 | 2.84 | 60.65182 | 4.069091 | 3.035455 | 3.247273 | 0.5754545 | 0.66 | 0.7063636 | 0.2727273 | 3:30 | 4:10 | 30.50909 | 4334.545 | 0.04727273 | 0.3818182 | 22.05636 | 37.55364 | 43.46455 | 51.7
Sd | 0.06084257 | 0.1429304 | 0.07720104 | 0.4678209 | 0.3639081 | 0.05335984 | 0.1274434 | 0.03933539 | 0.1214084 | 0.03324838 | 0.2611165 | 0:13 | 0:12 | 0.4700097 | 52.60487 | 0.0200454 | 0.07507572 | 1.386148 | 0.9969782 | 0.93437 | 1.5
Min | 3.99 | 18.4 | 2.76 | 59.54 | 3.46 | 2.95 | 3.09 | 0.5 | 0.48 | 0.67 | 0 | 3:10 | 4:00 | 29.9 | 4260 | 0.03 | 0.3 | 20.41 | 35.41 | 42.15 | 49.94
Max | 4.2 | 18.84 | 2.99 | 61.26 | 4.67 | 3.11 | 3.49 | 0.64 | 0.81 | 0.77 | 0.5 | 3:50 | 4:30 | 31.2 | 4390 | 0.1 | 0.5 | 24.47 | 38.67 | 44.75 | 53.21
Obs.: | A Resistência à Compressão aos 28 dias do CP V-ARI é regida pela NBR 5733,
a qual não estabelece valor mínimo.
A massa específica média do CP V-ARI ITAMBÉ é 3,09 g/cm3 (NBR NM 23).
As datas do relatório se referem ao dia de expedição do cimento.
carimbo/assinatura
[18 empty] | 1° | 3 | 7 | 28
[17 empty] | Valores Mínimos - NBR 5733 | 14 | 24 | 34
[17 empty] | Valores Médios CP V-ARI ITAMBÉ | 22.05636 | 37.55364 | 43.46455 | 51.7

## CP II-F-40
[9 empty] | TIPO / CLASSE : |  |  | CP II-F-40
RELATÓRIO DE ENSAIOS DE CIMENTO | [18 empty] | PERÍODO : |  | 2016-12-01
[19 empty] | EMISSÃO : |  | 2017-01-18
| Químicos | [9 empty] | Físicos
Data | Al2O3 | SiO2 | Fe2O3 | CaO | MgO | SO3 | Perda | CaO | Resíd. | Equiv. | Exp. | Tempo de Pega |  | Cons. | Blaine | # 200 | # 325 | Resistência à Compressão
[7 empty] | Fogo | Livre | Insol. | Alcal. | Quente | Início | Fim | Normal |  |  |  | 1 dia | 3 dias | 7 dias | 28 dias
| % | % | % | % | % | % | % | % | % | % | mm | h : min | h : min | % | cm2/g | % | % | MPa | MPa | MPa | MPa
01 | 4.02 | 18.32 | 2.77 | 61.63 | 3.93 | 3.05 | 4.97 | 0.56 | 0.81 | 0.66 | 0 | 03:30 | 04:15 | 29.9 | 4490 | 0.02 | 0.3 | 22.62 | 40.43 | 45.76 | 53.91
05 | 3.95 | 17.98 | 2.73 | 60.59 | 3.83 | 3.05 | 5.02 | 0.56 | 1.13 | 0.66 | 0.5 | 03:20 | 04:00 | 30 | 4520 | 0.06 | 0.5 | 20.59 | 39.33 | 44.92 | 53.73
07 | 4.09 | 18.45 | 2.82 | 61.35 | 3.47 | 3.1 | 5.09 | 0.64 | 0.78 | 0.67 | 0 | 03:15 | 04:00 | 30.5 | 4470 | 0.04 | 0.3 | 21.74 | 38.53 | 43.89 | 52.72
09 | 4.06 | 18.4 | 2.68 | 60.8 | 3.85 | 3.12 | 4.99 | 0.53 | 1.07 | 0.7 | 0.5 | 03:20 | 04:00 | 30.4 | 4440 | 0.09 | 0.4 | 21.67 | 39.81 | 45.24 | 52.91
13 | 3.87 | 17.87 | 2.69 | 60.13 | 4.17 | 2.98 | 5.05 | 0.59 | 0.91 | 0.64 | 0 | 03:30 | 04:15 | 30.2 | 4380 | 0.07 | 0.2 | 21.2 | 36.99 | 44.87 | 53
15 | 3.89 | 17.9 | 2.74 | 59.98 | 4.4 | 3 | 4.96 | 0.59 | 0.78 | 0.65 | 1 | 03:20 | 04:15 | 29.8 | 4490 | 0.08 | 0.3 | 21.64 | 40.87 | 45.15 | 53.6
19 | 3.88 | 17.92 | 2.77 | 60.41 | 4.57 | 3 | 5.04 | 0.59 | 0.67 | 0.68 | 0 | 03:10 | 04:00 | 30.5 | 4400 | 0.02 | 0.3 | 21.85 | 37.9 | 44.68 | -
21 | 4.05 | 18.44 | 2.7 | 60.46 | 4.45 | 3 | 4.94 | 0.5 | 0.88 | 0.68 | 0 | 03:35 | 04:15 | 30.5 | 4400 | 0.02 | 0.3 | 23.81 | 40.64 | 45.98 | -
23 | 3.98 | 18.16 | 2.87 | 60.86 | 3.86 | 3.14 | 5.08 | 0.48 | 0.89 | 0.73 | 0 | 04:00 | 05:00 | 30.5 | 4550 | 0.01 | 0.2 | 21.6 | 40.8 | 46.6 | -
27 | 3.95 | 18.35 | 2.74 | 61.16 | 3.58 | 3.06 | 5.05 | 0.56 | 0.74 | 0.71 | 0 | 03:40 | 04:30 | 31.1 | 4450 | 0.04 | 0.2 | 23.64 | 39.18 | 46.5 | -
29 | 3.98 | 18.27 | 2.73 | 61.04 | 3.58 | 3.08 | 5.06 | 0.53 | 1.05 | 0.71 | 0 | 03:20 | 04:00 | 30.6 | 4460 | 0.03 | 0.3 | 22.96 | 41.62 | 46.26 | -
Média | 3.974545 | 18.18727 | 2.749091 | 60.76455 | 3.971818 | 3.052727 | 5.022727 | 0.5572727 | 0.8827273 | 0.6809091 | 0.1818182 | 3:27 | 4:14 | 30.36364 | 4459.091 | 0.04363636 | 0.3 | 22.12 | 39.64545 | 45.44091 | 53.3175
Sd | 0.07528129 | 0.2296559 | 0.05664884 | 0.5100463 | 0.3764523 | 0.05368257 | 0.05061441 | 0.04562695 | 0.1473154 | 0.02844452 | 0.3370999 | 0:14 | 0:18 | 0.3695206 | 52.62215 | 0.02730301 | 0.08944272 | 1.011435 | 1.414973 | 0.8505934 | 0.5
Min | 3.87 | 17.87 | 2.68 | 59.98 | 3.47 | 2.98 | 4.94 | 0.48 | 0.67 | 0.64 | 0 | 3:10 | 4:00 | 29.8 | 4380 | 0.01 | 0.2 | 20.59 | 36.99 | 43.89 | 52.72
Max | 4.09 | 18.45 | 2.87 | 61.63 | 4.57 | 3.14 | 5.09 | 0.64 | 1.13 | 0.73 | 1 | 4:00 | 5:00 | 31.1 | 4550 | 0.09 | 0.5 | 23.81 | 41.62 | 46.6 | 53.91
Obs.: | A Norma da ABNT não prevê a determinação da Resistência à Compressão a um dia para o CP II-F-40.
A massa específica média do CP II-F-40 ITAMBÉ é 3,08 g/cm3 (NBR NM 23).
As datas do relatório se referem ao dia de expedição do cimento.
carimbo/assinatura
[18 empty] | 1° | 3 | 7 | 28
[17 empty] | Valores Mínimos - NBR 11578 |  | 15 | 25 | 40
[17 empty] | Valores Médios CP II-F-40 ITAMBÉ | 22.12 | 39.64545 | 45.44091 | 53.3175