## CP II-F-40
[9 empty] | TIPO / CLASSE : |  |  | CP II-F-40
RELATÓRIO DE ENSAIOS DE CIMENTO
[19 empty] | EMISSÃO : |  | 2017-02-13
| Químicos | [9 empty] | Físicos
Data | Al2O3 | SiO2 | Fe2O3 | CaO | MgO | SO3 | Perda | CaO | Resíd. | Equiv. | Exp. | Tempo de Pega |  | Cons. | Blaine | # 200 | # 325 | Resistência à Compressão
[7 empty] | Fogo | Livre | Insol. | Alcal. | Quente | Início | Fim | Normal |  |  |  | 1 dia | 3 dias | 7 dias | 28 dias
| % | % | % | % | % | % | % | % | % | % | mm | h : min | h : min | % | cm2/g | % | % | MPa | MPa | MPa | MPa
Média | 4.163716 | 18.52929 | 2.655908 | 60.80519 | 3.975928 | 3.0044 | 5.144745 | 0.6453409 | 1.255807 | 0.7004949 | 0.2022727 | 3:28 | 4:10 | 30.04831 | 4385.1 | 0.05557449 | 0.4297096 | 22.1504 | 39.08014 | 44.91202 | 53.10833
Sd | 0.0662715 | 0.1510455 | 0.05459859 | 0.1672419 | 0.1639117 | 0.02333789 | 0.147663 | 0.06862042 | 0.2107389 | 0.0143918 | 0.07096258 | 0:11 | 0:08 | 0.1879328 | 80.90443 | 0.02232664 | 0.1477916 | 0.4030015 | 0.7614113 | 0.6946029 | 0.7415688
Min | 3.974545 | 18.18727 | 2.604167 | 60.542 | 3.746364 | 2.972 | 4.951 | 0.5572727 | 0.8827273 | 0.6809091 | 0.1 | 3:15 | 3:59 | 29.78 | 4245 | 0.03416667 | 0.2583333 | 21.31727 | 37.884 | 43.878 | 52.1
Max | 4.242727 | 18.77091 | 2.771 | 61.042 | 4.308 | 3.052727 | 5.410909 | 0.822 | 1.601 | 0.734 | 0.35 | 3:50 | 4:23 | 30.36364 | 4505 | 0.118 | 0.68 | 22.57 | 40.323 | 45.732 | 54.4
Obs.: | A Norma da ABNT não prevê a determinação da Resistência à Compressão a um dia para o CP II-F-40.
A massa específica média do CP II-F-40 ITAMBÉ é 3,09 g/cm3 (NBR NM 23).
As datas do relatório se referem ao dia de expedição do cimento.
[18 empty] | 1° | 3 | 7 | 28
[17 empty] | Valores Mínimos - NBR 11578 |  | 15 | 25 | 40
[17 empty] | Valores Médios CP II-F-40 ITAMBÉ | 22.1504 | 39.08014 | 44.91202 | 53.10833

## CP II-F
[9 empty] | TIPO / CLASSE : |  |  | CP II-F-32
RELATÓRIO DE ENSAIOS DE CIMENTO
[19 empty] | EMISSÃO : |  | 2017-02-13
| Químicos | [9 empty] | Físicos
Data | Al2O3 | SiO2 | Fe2O3 | CaO | MgO | SO3 | Perda | CaO | Resíd. | Equiv. | Exp. | Tempo de Pega |  | Cons. | Blaine | # 200 | # 325 | Resistência à Compressão
[7 empty] | Fogo | Livre | Insol. | Alcal. | Quente | Início | Fim | Normal |  |  |  | 1 dia | 3 dias | 7 dias | 28 dias
| % | % | % | % | % | % | % | % | % | % | mm | h : min | h : min | % | cm2/g | % | % | MPa | MPa | MPa | MPa
Média | 4.229845 | 18.65207 | 2.682723 | 60.94011 | 4.025624 | 2.726898 | 4.918843 | 0.5932071 | 1.335004 | 0.7123333 | 0.2147096 | 4:12 | 4:58 | 26.7802 | 3267.981 | 2.159242 | 12.75133 | 13.4566 | 28.07123 | 34.22917 | 41.99781
Sd | 0.06822191 | 0.1281065 | 0.05451402 | 0.229683 | 0.1819659 | 0.01999722 | 0.1552006 | 0.09170182 | 0.1663258 | 0.01453565 | 0.08799772 | 0:11 | 0:10 | 0.3307519 | 50.53703 | 0.2669813 | 0.3939858 | 0.6560085 | 1.040232 | 1.149697 | 1.126469
Min | 4.088182 | 18.33455 | 2.6175 | 60.677 | 3.698 | 2.695 | 4.682727 | 0.4845455 | 1.041818 | 0.6927273 | 0.09090909 | 3:55 | 4:41 | 26.06 | 3188 | 1.87 | 12.27273 | 12.567 | 26.6 | 32.37 | 40.4
Max | 4.316364 | 18.86636 | 2.821818 | 61.348 | 4.323 | 2.759 | 5.201818 | 0.858 | 1.623 | 0.747 | 0.4 | 4:32 | 5:18 | 27.35 | 3385 | 2.65 | 13.65455 | 14.449 | 29.654 | 35.953 | 43.5
Obs.: | A Norma da ABNT não prevê a determinação da Resistência à Compressão a um dia para o CP II-F-32.
A massa específica média do CP II-F-32 ITAMBÉ é 3,11 g/cm3 (NBR NM 23).
As datas do relatório se referem ao dia de expedição do cimento.
[18 empty] | 1° | 3 | 7 | 28
[17 empty] | Valores Mínimos - NBR 11578 |  | 10 | 20 | 32
[17 empty] | Valores Médios CP II-F-32 ITAMBÉ | 13.4566 | 28.07123 | 34.22917 | 41.99781

## CP II-Z
[9 empty] | TIPO / CLASSE : |  |  | CP II-Z-32
RELATÓRIO DE ENSAIOS DE CIMENTO
[19 empty] | EMISSÃO : |  | 2017-02-13
| Químicos | [9 empty] | Físicos
Data | Al2O3 | SiO2 | Fe2O3 | CaO | MgO | SO3 | Perda | CaO | Resíd. | Equiv. | Exp. | Tempo de Pega |  | Cons. | Blaine | # 200 | # 325 | Resistência à Compressão
[7 empty] | Fogo | Livre | Insol. | Alcal. | Quente | Início | Fim | Normal |  |  |  | 1 dia | 3 dias | 7 dias | 28 dias
| % | % | % | % | % | % | % | % | % | % | mm | h : min | h : min | % | cm2/g | % | % | MPa | MPa | MPa | MPa
Média | 6.215258 | 21.98348 | 3.078235 | 54.46364 | 3.681061 | 2.535545 | 5.395045 | 0.6576818 | 11.04459 | 0.847 | 0.2416667 | 4:20 | 5:06 | 28.05273 | 3560.447 | 1.833788 | 8.330682 | 11.78825 | 25.33372 | 32.13866 | 41.02958
Sd | 0.1026225 | 0.2490307 | 0.02459898 | 0.3056315 | 0.09490929 | 0.02705733 | 0.163582 | 0.08417386 | 0.3041531 | 0.01376108 | 0.1291164 | 0:09 | 0:09 | 0.3647226 | 49.96101 | 0.2525375 | 0.6820349 | 0.454532 | 0.9515177 | 1.117114 | 1.190474
Min | 6.011818 | 21.51727 | 3.050909 | 54.054 | 3.51 | 2.469091 | 5.122 | 0.52 | 10.22727 | 0.827 | 0.05 | 3:58 | 4:42 | 27.57 | 3485.455 | 1.418182 | 7.309091 | 11.07727 | 23.977 | 30.031 | 39
Max | 6.366 | 22.406 | 3.116 | 55.00182 | 3.841 | 2.577 | 5.721818 | 0.83 | 11.426 | 0.868 | 0.4545455 | 4:31 | 5:17 | 28.64 | 3666.364 | 2.21 | 9.99 | 12.447 | 26.932 | 33.658 | 42.755
Obs.: | A Norma da ABNT não prevê a determinação da Resistência à Compressão a um dia para o CP II-Z-32.
A massa específica média do CP II-Z-32 ITAMBÉ é 2,96 g/cm3 (NBR NM 23).
As datas do relatório se referem ao dia de expedição do cimento.
[18 empty] | 1° | 3 | 7 | 28
[17 empty] | Valores Mínimos - NBR 11578 |  | 10 | 20 | 32
[17 empty] | Valores Médios CP II-Z-32 ITAMBÉ | 11.78825 | 25.33372 | 32.13866 | 41.02958

## CP IV
[9 empty] | TIPO / CLASSE : |  |  | CP IV-32 RS
RELATÓRIO DE ENSAIOS DE CIMENTO
[19 empty] | EMISSÃO : |  | 2017-02-13
| Químicos | [9 empty] | Físicos
Data | Al2O3 | SiO2 | Fe2O3 | CaO | MgO | SO3 | Perda | CaO | Resíd. | Equiv. | Exp. | Tempo de Pega |  | Cons. | Blaine | # 200 | # 325 | Resistência à Compressão
[7 empty] | Fogo | Livre | Insol. | Alcal. | Quente | Início | Fim | Normal |  |  |  | 1 dia | 3 dias | 7 dias | 28 dias
| % | % | % | % | % | % | % | % | % | % | mm | h : min | h : min | % | cm2/g | % | % | MPa | MPa | MPa | MPa
Média | 9.768009 | 29.17451 | 3.842443 | 45.04319 | 2.943563 | 2.26921 | 3.53612 | 0.6097879 | 25.623625 | 1.148268 | 0.2620581 | 4:26 | 5:12 | 30.17789 | 4193.086 | 0.4931692 | 2.783876 | 12.9853 | 25.86642 | 32.88403 | 45.36667
Sd | 0.1874339 | 0.3711796 | 0.0470547 | 0.2105705 | 0.09122444 | 0.02584679 | 3.521713 | 0.05159711 | 0.3205093 | 0.02698611 | 0.07801757 | 0:12 | 0:11 | 0.247783 | 54.3241 | 0.1015731 | 0.4801857 | 0.4062645 | 0.6907434 | 0.9840452 | 1.207803
Min | 9.508 | 28.65333 | 3.7475 | 44.642 | 2.814545 | 2.232727 | 3.522189 | 0.4972727 | 25.2625 | 1.096 | 0.15 | 4:09 | 4:56 | 29.91 | 4121.667 | 0.3416667 | 2.027273 | 12.248 | 24.678 | 30.885 | 43
Max | 10.105 | 30.035 | 3.908182 | 45.35091 | 3.107 | 2.315 | 3.505099 | 0.66 | 26.287 | 1.188 | 0.4 | 4:50 | 5:35 | 30.57273 | 4333 | 0.67 | 3.54 | 13.757 | 26.811 | 34.263 | 47
Obs.: | A Norma da ABNT não prevê a determinação da Resistência à Compressão a um dia para o CP IV-32 RS.
A massa específica média do CP IV-32 RS ITAMBÉ é 2,83 g/cm3 (NBR NM 23).
As datas do relatório se referem ao dia de expedição do cimento.
[18 empty] | 1° | 3 | 7 | 28
[17 empty] | Valores Mínimos - NBR 5736 |  | 10 | 20 | 32
[17 empty] | Valores Médios CP IV-32 RS ITAMBÉ | 12.9853 | 25.86642 | 32.88403 | 45.36667

## CP V
[9 empty] | TIPO : |  |  | CP V-ARI
RELATÓRIO DE ENSAIOS DE CIMENTO
[19 empty] | EMISSÃO : |  | 2017-02-13
| Químicos | [9 empty] | Físicos
Data | Al2O3 | SiO2 | Fe2O3 | CaO | MgO | SO3 | Perda | CaO | Resíd. | Equiv. | Exp. | Tempo de Pega |  | Cons. | Blaine | # 200 | # 325 | Resistência à Compressão
[7 empty] | Fogo | Livre | Insol. | Alcal. | Quente | Início | Fim | Normal |  |  |  | 1 dia | 3 dias | 7 dias | 28 dias
| % | % | % | % | % | % | % | % | % | % | mm | h : min | h : min | % | cm2/g | % | % | MPa | MPa | MPa | MPa
Média | 4.258242 | 18.93473 | 2.723106 | 60.72591 | 4.114977 | 2.993083 | 3.301864 | 0.6811818 | 0.7748788 | 0.7144394 | 0.230303 | 3:30 | 4:11 | 30.03341 | 4341.659 | 0.04415909 | 0.4269697 | 22.55367 | 38.74774 | 44.51565 | 53.00833
Sd | 0.06215254 | 0.144854 | 0.06676313 | 0.1808662 | 0.164822 | 0.02451597 | 0.0863178 | 0.1023537 | 0.06416094 | 0.01483887 | 0.06740141 | 0:12 | 0:10 | 0.2317555 | 48.07867 | 0.02196784 | 0.1613143 | 0.5061716 | 0.7877119 | 0.6730715 | 1.025545
Min | 4.102727 | 18.67091 | 2.654545 | 60.51182 | 3.844545 | 2.942 | 3.182727 | 0.5754545 | 0.66 | 0.6945455 | 0.1363636 | 3:09 | 3:56 | 29.56 | 4282 | 0.03 | 0.2727273 | 21.701 | 37.55364 | 43.39 | 50.8
Max | 4.324 | 19.169 | 2.855 | 61.157 | 4.374 | 3.035455 | 3.443636 | 0.97 | 0.864 | 0.75 | 0.35 | 3:48 | 4:25 | 30.50909 | 4452 | 0.112 | 0.86 | 23.618 | 39.849 | 45.594 | 54.4
Obs.: | A Resistência à Compressão aos 28 dias do CP V-ARI é regida pela NBR 5733,
a qual não estabelece valor mínimo.
A massa específica média do CP V-ARI ITAMBÉ é 3,09 g/cm3 (NBR NM 23).
As datas do relatório se referem ao dia de expedição do cimento.
[18 empty] | 1° | 3 | 7 | 28
[17 empty] | Valores Mínimos - NBR 5733 | 14 | 24 | 34
[17 empty] | Valores Médios CP V-ARI ITAMBÉ | 22.55367 | 38.74774 | 44.51565 | 53.00833