## CP II-F
[9 empty] | TIPO / CLASSE : |  |  | CP II-F-32
RELATÓRIO DE ENSAIOS DE CIMENTO | [18 empty] | PERÍODO : |  | 2017-01-01
[19 empty] | EMISSÃO : |  | 2017-04-07
| Químicos | [9 empty] | Físicos
Data | Al2O3 | SiO2 | Fe2O3 | CaO | MgO | SO3 | Perda | CaO | Resíd. | Equiv. | Exp. | Tempo de Pega |  | Cons. | Blaine | # 200 | # 325 | Resistência à Compressão
[7 empty] | Fogo | Livre | Insol. | Alcal. | Quente | Início | Fim | Normal |  |  |  | 1 dia | 3 dias | 7 dias | 28 dias
| % | % | % | % | % | % | % | % | % | % | mm | h : min | h : min | % | cm2/g | % | % | MPa | MPa | MPa | MPa
02 | 4.17 | 18.43 | 2.88 | 60.74 | 4.23 | 2.71 | 4.57 | 0.45 | 1.07 | 0.73 | 0 | 04:00 | 04:45 | 27.1 | 3280 | 2.2 | 13.1 | 13.72 | 27.22 | 34.06 | 39.51
04 | 4.2 | 18.41 | 2.93 | 60.49 | 4.34 | 2.74 | 4.58 | 0.5 | 1.26 | 0.72 | 0 | 04:15 | 05:00 | 26.8 | 3390 | 2.4 | 12.6 | 13.93 | 26.5 | 31.5 | 39.87
06 | 4.33 | 18.63 | 3.08 | 60.58 | 4.36 | 2.75 | 4.74 | 0.39 | 1.55 | 0.74 | 0.5 | 04:20 | 05:00 | 26.5 | 3360 | 2.4 | 12.9 | 13.15 | 28.18 | 33.15 | 40.7
10 | 4.16 | 18.34 | 2.94 | 61.13 | 4.09 | 2.83 | 4.96 | 0.48 | 0.94 | 0.72 | 0 | 04:15 | 05:00 | 26.3 | 3290 | 2.5 | 13.1 | 13.5 | 26.51 | 31.7 | 39.9
12 | 4.09 | 18.26 | 2.8 | 60.12 | 3.85 | 2.74 | 4.47 | 0.5 | 1.32 | 0.71 | 0 | 04:15 | 05:00 | 26.3 | 3290 | 2.4 | 14 | 12.07 | 27.22 | 32.35 | 40.2
16 | 4.1 | 18.29 | 2.76 | 59.94 | 4.14 | 2.74 | 4.6 | 0.48 | 0.77 | 0.64 | 0.5 | 04:10 | 05:00 | 26.3 | 3370 | 2.4 | 12.9 | 13 | 25.29 | 31.86 | 40
18 | 4.06 | 18.68 | 2.84 | 61.44 | 3.82 | 2.79 | 4.78 | 0.53 | 0.93 | 0.68 | 0 | 04:15 | 05:00 | 26.5 | 3440 | 2.2 | 11.8 | 12.88 | 27.25 | 34.27 | 41.8
20 | 4.25 | 18.93 | 2.89 | 60.69 | 4.03 | 2.89 | 4.56 | 0.5 | 1.32 | 0.73 | 0.5 | 04:20 | 05:00 | 26.4 | 3410 | 2.5 | 13.2 | 12.32 | 25.82 | 33.2 | 40.8
24 | 4.32 | 18.96 | 2.92 | 60.39 | 4.11 | 2.88 | 4.62 | 0.48 | 1.84 | 0.71 | 0.5 | 04:20 | 05:00 | 26.5 | 3420 | 2.3 | 12.9 | 12.75 | 26.42 | 32.68 | 39.5
26 | 4.06 | 18.51 | 2.86 | 60.22 | 3.88 | 2.71 | 4.64 | 0.48 | 1.08 | 0.72 | 0 | 04:15 | 05:00 | 26.2 | 3340 | 1.9 | 14.4 | 13.87 | 27.91 | 33.4 | 39.8
30 | 4.08 | 18.61 | 2.92 | 61.03 | 4 | 2.74 | 4.74 | 0.5 | 0.95 | 0.7 | 0.5 | 04:10 | 05:00 | 25.8 | 3330 | 2.2 | 13.1 | 13.34 | 26.88 | 32.9 | 41.5
Média | 4.165455 | 18.55 | 2.892727 | 60.61545 | 4.077273 | 2.774545 | 4.66 | 0.4809091 | 1.184545 | 0.7090909 | 0.2272727 | 4:14 | 4:59 | 26.42727 | 3356.364 | 2.309091 | 13.09091 | 13.13909 | 26.83636 | 32.817 | 40.3
Sd | 0.09943477 | 0.2389142 | 0.08391554 | 0.4542546 | 0.1850454 | 0.06439932 | 0.1354253 | 0.03618136 | 0.3132208 | 0.02809076 | 0.2611165 | 0:06 | 0:05 | 0.3319365 | 55.54687 | 0.1758098 | 0.6759505 | 0.6098927 | 0.8510379 | 0.9 | 0.8
Min | 4.06 | 18.26 | 2.76 | 59.94 | 3.82 | 2.71 | 4.47 | 0.39 | 0.77 | 0.64 | 0 | 4:00 | 4:45 | 25.8 | 3280 | 1.9 | 11.8 | 12.07 | 25.29 | 31.5 | 39.51
Max | 4.33 | 18.96 | 3.08 | 61.44 | 4.36 | 2.89 | 4.96 | 0.53 | 1.84 | 0.74 | 0.5 | 4:20 | 5:00 | 27.1 | 3440 | 2.5 | 14.4 | 13.93 | 28.18 | 34.27 | 41.8
Obs.: | A Norma da ABNT não prevê a determinação da Resistência à Compressão a um dia para o CP II-F-32.
A massa específica média do CP II-F-32 ITAMBÉ é 3,08 g/cm3 (NBR NM 23).
As datas do relatório se referem ao dia de expedição do cimento.
carimbo/assinatura
[18 empty] | 1° | 3 | 7 | 28
[17 empty] | Valores Mínimos - NBR 11578 |  | 10 | 20 | 32
[17 empty] | Valores Médios CP II-F-32 ITAMBÉ | 13.13909 | 26.83636 | 32.817 | 40.3

## CP II-Z
[9 empty] | TIPO / CLASSE : |  |  | CP II-Z-32
RELATÓRIO DE ENSAIOS DE CIMENTO | [18 empty] | PERÍODO : |  | 2017-01-01
[19 empty] | EMISSÃO : |  | 2017-04-07
| Químicos | [9 empty] | Físicos
Data | Al2O3 | SiO2 | Fe2O3 | CaO | MgO | SO3 | Perda | CaO | Resíd. | Equiv. | Exp. | Tempo de Pega |  | Cons. | Blaine | # 200 | # 325 | Resistência à Compressão
[7 empty] | Fogo | Livre | Insol. | Alcal. | Quente | Início | Fim | Normal |  |  |  | 1 dia | 3 dias | 7 dias | 28 dias
| % | % | % | % | % | % | % | % | % | % | mm | h : min | h : min | % | cm2/g | % | % | MPa | MPa | MPa | MPa
03 | 6.04 | 22.27 | 3.12 | 55.79 | 3.52 | 2.64 | 5.71 | 0.73 | 10.85 | 0.86 | 0 | 04:20 | 05:15 | 28.6 | 3590 | 2.1 | 8.4 | 11.93 | 24.07 | 30.02 | 38.48
05 | 6.3 | 22.4 | 3.15 | 54.83 | 3.68 | 2.64 | 5.71 | 0.73 | 11.29 | 0.89 | 0.5 | 04:25 | 05:15 | 28.6 | 3590 | 2.1 | 8.4 | 12.4 | 24.78 | 30.24 | 39.81
09 | 6.01 | 21.65 | 3.08 | 54.93 | 3.61 | 2.7 | 5.36 | 0.45 | 10.43 | 0.92 | 0 | 04:05 | 05:00 | 28.8 | 3690 | 1.3 | 7 | 12.03 | 25.27 | 32.69 | 41.2
11 | 6.14 | 22.21 | 3.13 | 55.81 | 3.59 | 2.63 | 5.33 | 0.39 | 10.67 | 0.87 | 0 | 04:10 | 05:00 | 28.7 | 3540 | 1.8 | 7.5 | 11.12 | 24.59 | 31.09 | 40.1
13 | 6.09 | 21.93 | 3.07 | 54.13 | 3.62 | 2.45 | 5.25 | 0.56 | 10.93 | 0.87 | 0 | 04:20 | 05:15 | 28.8 | 3590 | 1.7 | 6.8 | 11.68 | 24.02 | 30.68 | 39.1
17 | 6.27 | 22.8 | 3.02 | 54.61 | 3.73 | 2.56 | 5.31 | 0.59 | 11.04 | 0.82 | 0 | 04:15 | 05:00 | 28.8 | 3620 | 1.5 | 6.8 | 12.4 | 24.73 | 31.22 | 39.2
19 | 6.25 | 22.85 | 3.1 | 54.59 | 3.69 | 2.72 | 6.14 | 0.62 | 11.36 | 0.83 | 0 | 04:50 | 05:30 | 27.4 | 4050 | 3.3 | 11 | 10.29 | 25.52 | 30.56 | 40.2
23 | 6.35 | 23.21 | 3.07 | 54.56 | 3.66 | 2.62 | 5.28 | 0.39 | 11.58 | 0.81 | 1 | 04:40 | 05:30 | 27.5 | 3790 | 2.3 | 10 | 11.37 | 26.34 | 33.08 | 40.7
25 | 6.21 | 22.79 | 3.07 | 54.98 | 3.58 | 2.66 | 5.23 | 0.53 | 10.37 | 0.83 | 0 | 04:35 | 05:15 | 28 | 3840 | 1.5 | 8 | 13.19 | 28.14 | 33.49 | 41
27 | 6.18 | 22.63 | 3.07 | 55.49 | 3.69 | 2.54 | 5.24 | 0.5 | 10.27 | 0.83 | 0 | 04:30 | 05:15 | 28.2 | 3960 | 1.5 | 8.2 | 14.1 | 27.98 | 35.61 | 41.9
31 | 6.33 | 23.09 | 3.1 | 55.27 | 3.7 | 2.59 | 5.37 | 0.5 | 10.47 | 0.83 | 0.5 | 04:20 | 05:00 | 28.4 | 3910 | 1.5 | 7.7 | 13.57 | 28.04 | 36 | 42.8
Média | 6.197273 | 22.53 | 3.089091 | 54.99909 | 3.642727 | 2.613636 | 5.448182 | 0.5445455 | 10.84182 | 0.8509091 | 0.1818182 | 4:25 | 5:12 | 28.34545 | 3742.727 | 1.872727 | 8.163636 | 12.18909 | 25.77091 | 32.2 | 40.4
Sd | 0.1160251 | 0.4847886 | 0.03590391 | 0.5383392 | 0.0635753 | 0.07632467 | 0.2865595 | 0.117334 | 0.4414027 | 0.03389824 | 0.3370999 | 0:13 | 0:11 | 0.5125693 | 176.1301 | 0.5693697 | 1.314742 | 1.114508 | 1.603056 | 2.1 | 1.3
Min | 6.01 | 21.65 | 3.02 | 54.13 | 3.52 | 2.45 | 5.23 | 0.39 | 10.27 | 0.81 | 0 | 4:05 | 5:00 | 27.4 | 3540 | 1.3 | 6.8 | 10.29 | 24.02 | 30.02 | 38.48
Max | 6.35 | 23.21 | 3.15 | 55.81 | 3.73 | 2.72 | 6.14 | 0.73 | 11.58 | 0.92 | 1 | 4:50 | 5:30 | 28.8 | 4050 | 3.3 | 11 | 14.1 | 28.14 | 36 | 42.8
Obs.: | A Norma da ABNT não prevê a determinação da Resistência à Compressão a um dia para o CP II-Z-32.
A massa específica média do CP II-Z-32 ITAMBÉ é 2,98 g/cm3 (NBR NM 23).
As datas do relatório se referem ao dia de expedição do cimento.
carimbo/assinatura
[18 empty] | 1° | 3 | 7 | 28
[17 empty] | Valores Mínimos - NBR 11578 |  | 10 | 20 | 32
[17 empty] | Valores Médios CP II-Z-32 ITAMBÉ | 12.18909 | 25.77091 | 32.2 | 40.4

## CP IV
[9 empty] | TIPO / CLASSE : |  |  | CP IV-32 RS
RELATÓRIO DE ENSAIOS DE CIMENTO | [18 empty] | PERÍODO : |  | 2017-01-01
[19 empty] | EMISSÃO : |  | 2017-04-07
| Químicos | [9 empty] | Físicos
Data | Al2O3 | SiO2 | Fe2O3 | CaO | MgO | SO3 | Perda | CaO | Resíd. | Equiv. | Exp. | Tempo de Pega |  | Cons. | Blaine | # 200 | # 325 | Resistência à Compressão
[7 empty] | Fogo | Livre | Insol. | Alcal. | Quente | Início | Fim | Normal |  |  |  | 1 dia | 3 dias | 7 dias | 28 dias
| % | % | % | % | % | % | % | % | % | % | mm | h : min | h : min | % | cm2/g | % | % | MPa | MPa | MPa | MPa
02 | 9.73 | 29.55 | 3.97 | 44.6 | 2.9 | 2.26 | 3.84 | 0.62 | 25.52 | 1.22 | 0 | 04:25 | 05:15 | 30.6 | 4280 | 0.6 | 3.5 | 11.77 | 24.91 | 31.87 | 43.36
04 | 9.65 | 28.93 | 3.98 | 44.64 | 2.88 | 2.27 | 3.73 | 0.59 | 25.44 | 1.21 | 0 | 04:30 | 05:15 | 30.3 | 4320 | 0.6 | 3.5 | 13.64 | 25.22 | 32.59 | 44.36
06 | 10.17 | 29.95 | 4.04 | 44.44 | 2.88 | 2.23 | 3.72 | 0.59 | 26.97 | 1.26 | 0.5 | 05:00 | 05:45 | 30.4 | 4350 | 0.5 | 3.6 | 11.72 | 24.02 | 29.85 | 43.16
10 | 9.94 | 29.85 | 3.99 | 44.58 | 2.94 | 2.26 | 3.65 | 0.64 | 26.15 | 1.26 | 0.5 | 04:40 | 05:30 | 30.4 | 4290 | 0.7 | 3.5 | 11.6 | 23.92 | 30.29 | 43.3
12 | 9.47 | 28.96 | 3.85 | 45.16 | 2.93 | 2.25 | 3.28 | 0.59 | 25.46 | 1.19 | 0 | 04:40 | 05:30 | 30.1 | 4210 | 0.6 | 3.2 | 12.71 | 28.39 | 33.74 | 46.2
16 | 9.78 | 29.24 | 3.86 | 45.43 | 2.93 | 2.23 | 3.48 | 0.56 | 26.06 | 1.14 | 1 | 04:30 | 05:15 | 30.1 | 4180 | 0.6 | 2.9 | 13.06 | 25.67 | 34.2 | 45.2
18 | 9.32 | 29.05 | 3.74 | 45.72 | 3 | 2.29 | 3.27 | 0.5 | 24.82 | 1.15 | 0 | 04:45 | 05:30 | 30.3 | 4120 | 0.7 | 3.3 | 13 | 26.1 | 31.95 | 44.5
20 | 9.61 | 29.45 | 3.8 | 45.66 | 3.01 | 2.26 | 3.24 | 0.48 | 25 | 1.16 | 0.5 | 04:50 | 05:30 | 31 | 4230 | 0.4 | 3 | 12.95 | 25.43 | 33.45 | 43.7
24 | 9.16 | 28.4 | 3.72 | 46 | 2.99 | 2.3 | 3.5 | 0.5 | 24.8 | 1.15 | 0 | 04:40 | 05:30 | 31.2 | 4150 | 0.4 | 3.1 | 12.47 | 25.08 | 32.63 | 44.3
26 | 9.25 | 28.47 | 3.77 | 45.76 | 3.05 | 2.29 | 3.53 | 0.5 | 24.23 | 1.14 | 0 | 04:40 | 05:30 | 31.2 | 4190 | 0.5 | 3.2 | 13.2 | 26.87 | 33.24 | 45.9
30 | 9.7 | 29.44 | 3.88 | 45.95 | 2.98 | 2.25 | 3.45 | 0.53 | 24.48 | 1.2 | 0 | 04:30 | 05:15 | 31.4 | 4180 | 0.5 | 3 | 12.95 | 25.65 | 34.3 | 45.2
Média | 9.616364 | 29.20818 | 3.872727 | 45.26727 | 2.953636 | 2.262727 | 3.517273 | 0.5545455 | 25.35727 | 1.189091 | 0.2272727 | 4:39 | 5:26 | 30.63636 | 4227.273 | 0.5545455 | 3.254545 | 12.64273 | 25.56909 | 32.6 | 44.5
Sd | 0.3018037 | 0.5054071 | 0.1096441 | 0.603193 | 0.05626237 | 0.02327699 | 0.2021925 | 0.05520211 | 0.8083451 | 0.04504543 | 0.3437758 | 0:10 | 0:10 | 0.4759679 | 73.49706 | 0.1035725 | 0.2423371 | 0.6730838 | 1.260258 | 1.5 | 1
Min | 9.16 | 28.4 | 3.72 | 44.44 | 2.88 | 2.23 | 3.24 | 0.48 | 24.23 | 1.14 | 0 | 4:25 | 5:15 | 30.1 | 4120 | 0.4 | 2.9 | 11.6 | 23.92 | 29.85 | 43.16
Max | 10.17 | 29.95 | 4.04 | 46 | 3.05 | 2.3 | 3.84 | 0.64 | 26.97 | 1.26 | 1 | 5:00 | 5:45 | 31.4 | 4350 | 0.7 | 3.6 | 13.64 | 28.39 | 34.3 | 46.2
Obs.: | A Norma da ABNT não prevê a determinação da Resistência à Compressão a um dia para o CP IV-32 RS.
A massa específica média do CP IV-32 RS ITAMBÉ é 2,82 g/cm3 (NBR NM 23).
As datas do relatório se referem ao dia de expedição do cimento.
carimbo/assinatura
[18 empty] | 1° | 3 | 7 | 28
[17 empty] | Valores Mínimos - NBR 5736 |  | 10 | 20 | 32
[17 empty] | Valores Médios CP IV-32 RS ITAMBÉ | 12.64273 | 25.56909 | 32.6 | 44.5

## CP V
[9 empty] | TIPO : |  |  | CP V-ARI
RELATÓRIO DE ENSAIOS DE CIMENTO | [18 empty] | PERÍODO : |  | 2017-01-01
[19 empty] | EMISSÃO : |  | 2017-04-07
| Químicos | [9 empty] | Físicos
Data | Al2O3 | SiO2 | Fe2O3 | CaO | MgO | SO3 | Perda | CaO | Resíd. | Equiv. | Exp. | Tempo de Pega |  | Cons. | Blaine | # 200 | # 325 | Resistência à Compressão
[7 empty] | Fogo | Livre | Insol. | Alcal. | Quente | Início | Fim | Normal |  |  |  | 1 dia | 3 dias | 7 dias | 28 dias
| % | % | % | % | % | % | % | % | % | % | mm | h : min | h : min | % | cm2/g | % | % | MPa | MPa | MPa | MPa
03 | 4.14 | 18.95 | 2.9 | 61.24 | 3.85 | 3.01 | 3.02 | 0.56 | 0.8 | 0.71 | 1 | 03:40 | 04:30 | 30.7 | 4250 | 0.01 | 0.3 | 22.73 | 37.37 | 44.62 | 51.47
05 | 4.25 | 18.89 | 2.97 | 60.9 | 4.28 | 3.03 | 3.16 | 0.67 | 0.79 | 0.72 | 0.5 | 03:40 | 04:30 | 31 | 4480 | 0.04 | 0.3 | 22.67 | 38.41 | 45.29 | 53.15
09 | 4.26 | 18.82 | 2.98 | 60.54 | 3.92 | 2.9 | 3.24 | 0.5 | 0.83 | 0.7 | 0 | 03:25 | 04:00 | 30.7 | 4440 | 0.02 | 0.3 | 21.52 | 38.78 | 44.58 | 52.9
11 | 4.23 | 18.81 | 2.87 | 60.76 | 3.93 | 2.99 | 3.02 | 0.59 | 0.62 | 0.7 | 0 | 03:20 | 04:00 | 30.1 | 4400 | 0.03 | 0.3 | 20.94 | 36.68 | 43.57 | 52.8
13 | 4.19 | 18.77 | 2.9 | 60.28 | 4.21 | 3.01 | 3.14 | 0.53 | 0.56 | 0.72 | 0.5 | 03:25 | 04:00 | 30.4 | 4400 | 0.06 | 0.3 | 21.37 | 38.35 | 43.89 | 53.8
17 | 4.21 | 18.93 | 2.81 | 59.79 | 4.27 | 3.06 | 3.1 | 0.62 | 0.6 | 0.7 | 0 | 03:20 | 04:00 | 30.5 | 4400 | 0.03 | 0.3 | 21.3 | 37.07 | 43.02 | 53.3
19 | 4.21 | 19.1 | 2.89 | 60.27 | 4.1 | 3.06 | 3.27 | 0.59 | 0.64 | 0.71 | 0 | 03:25 | 04:00 | 30 | 4450 | 0.03 | 0.2 | 22.55 | 38.51 | 43.76 | 54.5
23 | 4.27 | 19.27 | 2.8 | 60.41 | 4.17 | 3.01 | 3.05 | 0.56 | 0.62 | 0.71 | 0.5 | 03:30 | 04:00 | 30.2 | 4500 | 0.04 | 0.3 | 22.8 | 39.42 | 44.13 | 55.9
25 | 4.22 | 19.19 | 2.96 | 60.43 | 3.91 | 3 | 3.11 | 0.56 | 0.71 | 0.73 | 0 | 03:35 | 04:15 | 30.5 | 4460 | 0.04 | 0.2 | 21.15 | 37.16 | 43.74 | 53.7
27 | 4.22 | 19.02 | 2.84 | 60.01 | 4.03 | 3.03 | 3.06 | 0.56 | 0.77 | 0.72 | 0 | 03:35 | 04:15 | 30.2 | 4510 | 0.06 | 0.3 | 23.35 | 39.54 | 44.58 | 54.3
31 | 4.19 | 18.85 | 2.82 | 59.98 | 3.97 | 3.01 | 3.25 | 0.62 | 0.63 | 0.71 | 0 | 03:20 | 04:00 | 30.5 | 4520 | 0.05 | 0.4 | 21.83 | 38.02 | 45.8 | 53.6
Média | 4.217273 | 18.96364 | 2.885455 | 60.41909 | 4.058182 | 3.01 | 3.129091 | 0.5781818 | 0.6881818 | 0.7118182 | 0.2272727 | 3:29 | 4:08 | 30.43636 | 4437.273 | 0.03727273 | 0.2909091 | 22.01909 | 38.11909 | 44.3 | 53.6
Sd | 0.03663084 | 0.1637848 | 0.06455442 | 0.4282162 | 0.1551656 | 0.04289522 | 0.09159198 | 0.04686538 | 0.09453234 | 0.009816498 | 0.3437758 | 0:08 | 0:12 | 0.2975659 | 76.03827 | 0.0155505 | 0.05393599 | 0.820676 | 0.9540069 | 0.8 | 1.1
Min | 4.14 | 18.77 | 2.8 | 59.79 | 3.85 | 2.9 | 3.02 | 0.5 | 0.56 | 0.7 | 0 | 3:20 | 4:00 | 30 | 4250 | 0.01 | 0.2 | 20.94 | 36.68 | 43.02 | 51.47
Max | 4.27 | 19.27 | 2.98 | 61.24 | 4.28 | 3.06 | 3.27 | 0.67 | 0.83 | 0.73 | 1 | 3:40 | 4:30 | 31 | 4520 | 0.06 | 0.4 | 23.35 | 39.54 | 45.8 | 55.9
Obs.: | A Resistência à Compressão aos 28 dias do CP V-ARI é regida pela NBR 5733,
a qual não estabelece valor mínimo.
A massa específica média do CP V-ARI ITAMBÉ é 3,09 g/cm3 (NBR NM 23).
As datas do relatório se referem ao dia de expedição do cimento.
carimbo/assinatura
[18 empty] | 1° | 3 | 7 | 28
[17 empty] | Valores Mínimos - NBR 5733 | 14 | 24 | 34
[17 empty] | Valores Médios CP V-ARI ITAMBÉ | 22.01909 | 38.11909 | 44.3 | 53.6

## CP II-F-40
[9 empty] | TIPO / CLASSE : |  |  | CP II-F-40
RELATÓRIO DE ENSAIOS DE CIMENTO | [18 empty] | PERÍODO : |  | 2017-01-01
[19 empty] | EMISSÃO : |  | 2017-04-07
| Químicos | [9 empty] | Físicos
Data | Al2O3 | SiO2 | Fe2O3 | CaO | MgO | SO3 | Perda | CaO | Resíd. | Equiv. | Exp. | Tempo de Pega |  | Cons. | Blaine | # 200 | # 325 | Resistência à Compressão
[7 empty] | Fogo | Livre | Insol. | Alcal. | Quente | Início | Fim | Normal |  |  |  | 1 dia | 3 dias | 7 dias | 28 dias
| % | % | % | % | % | % | % | % | % | % | mm | h : min | h : min | % | cm2/g | % | % | MPa | MPa | MPa | MPa
02 | 4 | 18.12 | 2.75 | 60.44 | 3.72 | 3.05 | 5.1 | 0.5 | 0.78 | 0.71 | 0 | 03:20 | 04:00 | 30.8 | 4510 | 0.03 | 0.2 | 23.61 | 40.21 | 45.48 | 54.4
04 | 4.09 | 18.21 | 2.84 | 60.23 | 4.21 | 2.98 | 4.89 | 0.67 | 1.11 | 0.69 | 0.5 | 03:40 | 04:15 | 30.7 | 4520 | 0.05 | 0.3 | 23.02 | 39.69 | 45.67 | 54.6
06 | 4.01 | 18.05 | 2.79 | 60.3 | 3.69 | 3.1 | 4.98 | 0.56 | 0.9 | 0.68 | 0 | 03:30 | 04:15 | 30.5 | 4580 | 0.05 | 0.3 | 21.36 | 41.02 | 45.53 | 55.5
10 | 4.16 | 18.52 | 2.87 | 61.16 | 3.67 | 2.97 | 5.01 | 0.56 | 0.88 | 0.72 | 1 | 03:35 | 04:15 | 30.3 | 4430 | 0.05 | 0.3 | 22.5 | 38.45 | 45.15 | 53.1
12 | 4.15 | 18.48 | 3.02 | 61.12 | 4.28 | 3.01 | 5.09 | 0.53 | 1.48 | 0.68 | 0.5 | 03:40 | 04:30 | 30.4 | 4470 | 0.04 | 0.3 | 20.41 | 37.99 | 44.41 | 53.7
16 | 4.13 | 18.3 | 2.77 | 59.76 | 4.03 | 3.05 | 5.06 | 0.53 | 0.91 | 0.68 | 0.5 | 03:35 | 04:15 | 30.4 | 4580 | 0.06 | 0.3 | 21.7 | 39.23 | 45.41 | 53.4
18 | 4.19 | 18.69 | 2.82 | 59.82 | 3.93 | 3.1 | 4.9 | 0.53 | 1.34 | 0.7 | 0.5 | 03:30 | 04:15 | 30.8 | 4480 | 0.07 | 0.2 | 21.29 | 39.55 | 46.01 | 53.9
20 | 4.03 | 18.43 | 2.82 | 60.54 | 3.76 | 3.06 | 5.11 | 0.56 | 1.11 | 0.69 | 0.5 | 03:50 | 04:30 | 30.1 | 4430 | 0.08 | 0.4 | 21.57 | 40.28 | 46.93 | 56
24 | 4.11 | 18.62 | 2.78 | 60.02 | 3.77 | 2.97 | 4.94 | 0.56 | 1.09 | 0.7 | 0 | 03:40 | 04:30 | 30.4 | 4600 | 0.02 | 0.4 | 22.15 | 38.98 | 44.97 | 54
26 | 3.88 | 18.08 | 2.72 | 59.71 | 3.83 | 2.97 | 5 | 0.5 | 0.79 | 0.69 | 0.5 | 03:35 | 04:15 | 30.2 | 4490 | 0.08 | 0.4 | 21.69 | 39.25 | 44.97 | 54.4
30 | 3.97 | 18.37 | 2.85 | 60.64 | 3.87 | 3.03 | 5.03 | 0.56 | 0.84 | 0.68 | 0.5 | 03:25 | 04:00 | 30.3 | 4610 | 0.06 | 0.4 | 22.35 | 38.34 | 45.1 | 53.5
Média | 4.065455 | 18.35182 | 2.820909 | 60.34 | 3.887273 | 3.026364 | 5.01 | 0.5509091 | 1.020909 | 0.6927273 | 0.4090909 | 3:35 | 4:16 | 30.44545 | 4518.182 | 0.05363636 | 0.3181818 | 21.96818 | 39.36273 | 45.4 | 54.2
Sd | 0.09511715 | 0.2188524 | 0.07980658 | 0.5040436 | 0.2069343 | 0.05005452 | 0.07733046 | 0.04592484 | 0.2289303 | 0.013484 | 0.3015113 | 0:08 | 0:11 | 0.2339386 | 65.54665 | 0.01911687 | 0.07507572 | 0.8848256 | 0.9158722 | 0.6826102 | 0.9
Min | 3.88 | 18.05 | 2.72 | 59.71 | 3.67 | 2.97 | 4.89 | 0.5 | 0.78 | 0.68 | 0 | 3:20 | 4:00 | 30.1 | 4430 | 0.02 | 0.2 | 20.41 | 37.99 | 44.41 | 53.1
Max | 4.19 | 18.69 | 3.02 | 61.16 | 4.28 | 3.1 | 5.11 | 0.67 | 1.48 | 0.72 | 1 | 3:50 | 4:30 | 30.8 | 4610 | 0.08 | 0.4 | 23.61 | 41.02 | 46.93 | 56
Obs.: | A Norma da ABNT não prevê a determinação da Resistência à Compressão a um dia para o CP II-F-40.
A massa específica média do CP II-F-40 ITAMBÉ é 3,08 g/cm3 (NBR NM 23).
As datas do relatório se referem ao dia de expedição do cimento.
carimbo/assinatura
[18 empty] | 1° | 3 | 7 | 28
[17 empty] | Valores Mínimos - NBR 11578 |  | 15 | 25 | 40
[17 empty] | Valores Médios CP II-F-40 ITAMBÉ | 21.96818 | 39.36273 | 45.4 | 54.2