## CP II-F
[9 empty] | TIPO / CLASSE : |  |  | CP II-F-32
RELATÓRIO DE ENSAIOS DE CIMENTO | [18 empty] | PERÍODO : |  | 2017-08-01
[19 empty] | EMISSÃO : |  | 2017-10-04
| Químicos | [9 empty] | Físicos
Data | Al2O3 | SiO2 | Fe2O3 | CaO | MgO | SO3 | Perda | CaO | Resíd. | Equiv. | Exp. | Tempo de Pega |  | Cons. | Blaine | # 200 | # 325 | Resistência à Compressão
[7 empty] | Fogo | Livre | Insol. | Alcal. | Quente | Início | Fim | Normal |  |  |  | 1 dia | 3 dias | 7 dias | 28 dias
| % | % | % | % | % | % | % | % | % | % | mm | h : min | h : min | % | cm2/g | % | % | MPa | MPa | MPa | MPa
01 | 4.23 | 18.5 | 2.9 | 60.32 | 4.17 | 2.74 | 4.68 | 0.53 | 1 | 0.67 | 0 | 03:25 | 04:15 | 26.2 | 3270 | 4.1 | 16.4 | 14.26 | 26.48 | 35.44 | 43.1
03 | 4.33 | 18.82 | 3.04 | 61.28 | 4.12 | 2.79 | 4.76 | 0.53 | 1.1 | 0.69 | 0 | 03:35 | 04:15 | 26.4 | 3250 | 4.2 | 16.3 | 14.13 | 25.61 | 34.08 | 43.33
07 | 4.3 | 18.53 | 2.89 | 60.36 | 3.85 | 2.79 | 4.82 | 0.5 | 1.02 | 0.66 | 0.5 | 03:40 | 04:15 | 26 | 3200 | 5.3 | 17.3 | 14.29 | 25.83 | 33.13 | 43.15
09 | 4.39 | 18.86 | 3.04 | 60.75 | 3.55 | 2.87 | 4.85 | 0.48 | 1.06 | 0.67 | 0.5 | 03:40 | 04:15 | 26.3 | 3240 | 3.3 | 14.4 | 14.86 | 27.39 | 35.36 | 43.3
11 | 4.25 | 18.61 | 2.94 | 60.41 | 3.94 | 2.82 | 4.79 | 0.53 | 1.07 | 0.67 | 0 | 03:45 | 04:30 | 26 | 3230 | 2.9 | 13.6 | 15.25 | 27.96 | 36.37 | 43.16
15 | 4.26 | 18.52 | 3.02 | 60.63 | 3.94 | 2.91 | 4.83 | 0.5 | 1.09 | 0.68 | 0.5 | 03:50 | 04:30 | 26.4 | 3260 | 3.1 | 13.3 | 14.28 | 27.01 | 35.06 | 41.72
17 | 4.43 | 18.77 | 2.97 | 59.31 | 3.75 | 2.84 | 4.87 | 0.48 | 1.8 | 0.69 | 0 | 03:50 | 04:30 | 26.1 | 3290 | 3 | 13.6 | 14.48 | 27.37 | 35.86 | 43.4
21 | 4.21 | 18.64 | 2.98 | 60.78 | 3.99 | 2.83 | 4.79 | 0.5 | 1.21 | 0.68 | 0 | 04:05 | 05:00 | 26.5 | 3190 | 3.1 | 14.5 | 14.55 | 28.51 | 34.91 | 42.8
23 | 4.15 | 18.4 | 2.97 | 60.54 | 3.83 | 2.83 | 4.78 | 0.48 | 1.1 | 0.68 | 0.5 | 03:40 | 04:30 | 26.8 | 3290 | 3 | 13.5 | 14.59 | 27.97 | 34.35 | 42.3
25 | 4.2 | 18.7 | 3.01 | 60.88 | 3.85 | 2.85 | 4.69 | 0.53 | 1.4 | 0.7 | 1 | 03:50 | 04:30 | 26 | 3220 | 3.4 | 15.1 | 14.07 | 28.29 | 34.92 | 42.4
29 | 4.16 | 18.65 | 3.02 | 60.74 | 3.88 | 2.83 | 4.82 | 0.48 | 1 | 0.68 | 0.5 | 03:50 | 04:30 | 26.4 | 3250 | 3.3 | 13.3 | 15.01 | 27.14 | 33.13 | 42.6
31 | 4.24 | 18.64 | 2.98 | 60.3 | 3.97 | 2.82 | 4.85 | 0.5 | 1.11 | 0.66 | 0.5 | 04:00 | 04:45 | 26.2 | 3200 | 3.6 | 14.6 | 14.64 | 27.14 | 34.58 | 42.5
Média | 4.2625 | 18.63667 | 2.98 | 60.525 | 3.903333 | 2.826667 | 4.794167 | 0.5033333 | 1.163333 | 0.6775 | 0.3333333 | 3:46 | 4:29 | 26.275 | 3240.833 | 3.525 | 14.65833 | 14.53417 | 27.225 | 34.76583 | 42.8
Sd | 0.08624753 | 0.1368033 | 0.05009083 | 0.4746769 | 0.1631136 | 0.04249777 | 0.06022055 | 0.02146173 | 0.2282476 | 0.01215431 | 0.3256695 | 0:11 | 0:14 | 0.2416797 | 33.96745 | 0.698212 | 1.357443 | 0.3619005 | 0.9094904 | 0.9880602 | 0.5
Min | 4.15 | 18.4 | 2.89 | 59.31 | 3.55 | 2.74 | 4.68 | 0.48 | 1 | 0.66 | 0 | 3:25 | 4:15 | 26 | 3190 | 2.9 | 13.3 | 14.07 | 25.61 | 33.13 | 41.72
Max | 4.43 | 18.86 | 3.04 | 61.28 | 4.17 | 2.91 | 4.87 | 0.53 | 1.8 | 0.7 | 1 | 4:05 | 5:00 | 26.8 | 3290 | 5.3 | 17.3 | 15.25 | 28.51 | 36.37 | 43.4
Obs.: | A Norma da ABNT não prevê a determinação da Resistência à Compressão a um dia para o CP II-F-32.
A massa específica média do CP II-F-32 ITAMBÉ é 3,08 g/cm3 (NBR NM 23).
As datas do relatório se referem ao dia de expedição do cimento.
carimbo/assinatura
[18 empty] | 1° | 3 | 7 | 28
[17 empty] | Valores Mínimos - NBR 11578 |  | 10 | 20 | 32
[17 empty] | Valores Médios CP II-F-32 ITAMBÉ | 14.53417 | 27.225 | 34.76583 | 42.8

## CP II-Z
[9 empty] | TIPO / CLASSE : |  |  | CP II-Z-32
RELATÓRIO DE ENSAIOS DE CIMENTO | [18 empty] | PERÍODO : |  | 2017-08-01
[19 empty] | EMISSÃO : |  | 2017-10-04
| Químicos | [9 empty] | Físicos
Data | Al2O3 | SiO2 | Fe2O3 | CaO | MgO | SO3 | Perda | CaO | Resíd. | Equiv. | Exp. | Tempo de Pega |  | Cons. | Blaine | # 200 | # 325 | Resistência à Compressão
[7 empty] | Fogo | Livre | Insol. | Alcal. | Quente | Início | Fim | Normal |  |  |  | 1 dia | 3 dias | 7 dias | 28 dias
| % | % | % | % | % | % | % | % | % | % | mm | h : min | h : min | % | cm2/g | % | % | MPa | MPa | MPa | MPa
02 | 6.13 | 21.51 | 3.15 | 53.85 | 3.64 | 2.85 | 5.54 | 0.48 | 11.69 | 0.84 | 0 | 04:15 | 05:00 | 28.3 | 3560 | 3.2 | 10.8 | 11.79 | 22.94 | 32.04 | 40.61
04 | 6 | 21.17 | 3 | 53.93 | 3.61 | 2.79 | 5.53 | 0.48 | 10.9 | 0.82 | 0 | 04:20 | 05:00 | 28 | 3430 | 3.6 | 11.6 | 11.97 | 23.49 | 31.94 | 42.07
08 | 6.01 | 21.16 | 3.07 | 56.36 | 3.46 | 2.79 | 5.33 | 0.39 | 9.58 | 0.87 | 0 | 04:15 | 05:00 | 28.2 | 3350 | 3 | 10.6 | 11.43 | 23.09 | 31.81 | 40.86
10 | 6.03 | 21.66 | 3.09 | 55.79 | 3.58 | 2.88 | 5.32 | 0.53 | 9.86 | 0.84 | 0 | 04:20 | 05:15 | 28.2 | 3330 | 2.8 | 10.9 | 11.51 | 25.27 | 32.99 | 42.8
14 | 6.12 | 22.09 | 3.11 | 55.76 | 3.54 | 2.88 | 5.82 | 0.53 | 10.44 | 0.84 | 0.5 | 04:20 | 05:15 | 28.2 | 3530 | 2.1 | 8.3 | 11.64 | 24.23 | 34.09 | 42.67
16 | 5.95 | 21.54 | 3.02 | 55.76 | 3.51 | 2.83 | 5.5 | 0.48 | 9.58 | 0.83 | 0 | 04:30 | 05:15 | 28.2 | 3380 | 2.4 | 8.9 | 12.37 | 26.07 | 34.45 | 42.63
18 | 6.1 | 22.06 | 3.11 | 54.89 | 3.41 | 2.61 | 5.12 | 0.5 | 11.08 | 0.82 | 0.5 | 04:10 | 05:00 | 28.2 | 3330 | 2.7 | 10 | 12.19 | 24.73 | 33.74 | 42
22 | 6.14 | 21.61 | 3.18 | 53.76 | 3.4 | 2.94 | 5.38 | 0.53 | 10.78 | 0.87 | 0 | 04:15 | 05:00 | 28.2 | 3490 | 2.1 | 8.1 | 11.65 | 26.19 | 34.82 | 43.2
24 | 6.23 | 22.12 | 3.1 | 55.27 | 3.59 | 2.77 | 5.35 | 0.5 | 10.69 | 0.83 | 0 | 04:20 | 05:00 | 28.2 | 3480 | 2.5 | 9.6 | 11.9 | 25.86 | 34.48 | 42.9
28 | 6.24 | 22.21 | 3.14 | 54.34 | 3.45 | 2.84 | 5.33 | 0.5 | 11.77 | 0.85 | 0 | 04:20 | 05:00 | 28.4 | 3430 | 2.8 | 10.1 | 11.19 | 24.52 | 31.72 | 42.8
30 | 6.22 | 22.07 | 3.09 | 54.19 | 3.48 | 2.7 | 5.53 | 0.5 | 11.63 | 0.85 | 0 | 04:20 | 05:15 | 28.4 | 3470 | 2.5 | 9.7 | 12.42 | 24.49 | 32.96 | 41.4
Média | 6.106364 | 21.74545 | 3.096364 | 54.9 | 3.515455 | 2.807273 | 5.431818 | 0.4927273 | 10.72727 | 0.8418182 | 0.09090909 | 4:19 | 5:05 | 28.22727 | 3434.545 | 2.7 | 9.872727 | 11.82364 | 24.62545 | 33.18545 | 42.2
Sd | 0.09942562 | 0.3842229 | 0.05296654 | 0.9327701 | 0.08238491 | 0.09166143 | 0.1806 | 0.03926599 | 0.8034064 | 0.01721522 | 0.20226 | 0:05 | 0:08 | 0.1103713 | 79.54416 | 0.4538722 | 1.102806 | 0.3918488 | 1.147104 | 1.18592 | 0.9
Min | 5.95 | 21.16 | 3 | 53.76 | 3.4 | 2.61 | 5.12 | 0.39 | 9.58 | 0.82 | 0 | 4:10 | 5:00 | 28 | 3330 | 2.1 | 8.1 | 11.19 | 22.94 | 31.72 | 40.61
Max | 6.24 | 22.21 | 3.18 | 56.36 | 3.64 | 2.94 | 5.82 | 0.53 | 11.77 | 0.87 | 0.5 | 4:30 | 5:15 | 28.4 | 3560 | 3.6 | 11.6 | 12.42 | 26.19 | 34.82 | 43.2
Obs.: | A Norma da ABNT não prevê a determinação da Resistência à Compressão a um dia para o CP II-Z-32.
A massa específica média do CP II-Z-32 ITAMBÉ é 2,98 g/cm3 (NBR NM 23).
As datas do relatório se referem ao dia de expedição do cimento.
carimbo/assinatura
[18 empty] | 1° | 3 | 7 | 28
[17 empty] | Valores Mínimos - NBR 11578 |  | 10 | 20 | 32
[17 empty] | Valores Médios CP II-Z-32 ITAMBÉ | 11.82364 | 24.62545 | 33.18545 | 42.2

## CP IV
[9 empty] | TIPO / CLASSE : |  |  | CP IV-32 RS
RELATÓRIO DE ENSAIOS DE CIMENTO | [18 empty] | PERÍODO : |  | 2017-08-01
[19 empty] | EMISSÃO : |  | 2017-10-04
| Químicos | [9 empty] | Físicos
Data | Al2O3 | SiO2 | Fe2O3 | CaO | MgO | SO3 | Perda | CaO | Resíd. | Equiv. | Exp. | Tempo de Pega |  | Cons. | Blaine | # 200 | # 325 | Resistência à Compressão
[7 empty] | Fogo | Livre | Insol. | Alcal. | Quente | Início | Fim | Normal |  |  |  | 1 dia | 3 dias | 7 dias | 28 dias
| % | % | % | % | % | % | % | % | % | % | mm | h : min | h : min | % | cm2/g | % | % | MPa | MPa | MPa | MPa
01 | 9.25 | 29.21 | 3.89 | 45.62 | 2.87 | 2.24 | 3.25 | 0.5 | 26.02 | 1.04 | 0 | 04:20 | 05:00 | 30.4 | 4120 | 0.5 | 3.1 | 12.58 | 24.97 | 33.69 | 46.5
03 | 9.7 | 29.64 | 3.94 | 45.43 | 2.92 | 2.29 | 3.28 | 0.48 | 25.92 | 1.11 | 0 | 04:25 | 05:15 | 30.8 | 4090 | 0.3 | 2.1 | 12.36 | 23.94 | 34.87 | 45.31
07 | 9.91 | 30.6 | 4.19 | 45.07 | 2.71 | 2.38 | 3.11 | 0.5 | 26.42 | 1.03 | 1 | 04:35 | 05:15 | 31 | 4080 | 0.4 | 2.4 | 12.5 | 24.34 | 33.45 | 45.83
09 | 9.83 | 30.59 | 3.88 | 45.44 | 2.82 | 2.36 | 3.58 | 0.56 | 26.01 | 1.08 | 0 | 04:30 | 05:30 | 31 | 4140 | 0.6 | 2.6 | 13.29 | 25.37 | 34.5 | 45.35
11 | 9.54 | 29.52 | 3.72 | 45.87 | 2.87 | 2.33 | 3.25 | 0.53 | 25.44 | 1.09 | 0 | 04:50 | 05:30 | 31.1 | 4060 | 0.3 | 2.2 | 12.98 | 25.5 | 36.04 | 46.35
15 | 9.83 | 30.01 | 4.01 | 45.75 | 2.72 | 2.43 | 3.46 | 0.45 | 25.99 | 1.09 | 0 | 04:40 | 05:30 | 31.2 | 4090 | 0.3 | 2 | 12.91 | 26.87 | 35.91 | 46.54
17 | 9.44 | 29.39 | 3.77 | 46.05 | 2.81 | 2.37 | 3.21 | 0.5 | 24.97 | 1.09 | 0 | 04:35 | 05:15 | 31.2 | 4130 | 0.3 | 1.5 | 13.97 | 26.04 | 35.17 | 46.2
21 | 9.87 | 29.83 | 3.88 | 45.53 | 2.75 | 2.35 | 3.44 | 0.53 | 25.99 | 1.14 | 0 | 04:35 | 05:15 | 31.4 | 4130 | 0.2 | 1.5 | 13.32 | 26.28 | 35.16 | 46.8
23 | 9.87 | 29.57 | 3.89 | 45.56 | 2.85 | 2.36 | 3.58 | 0.5 | 26.32 | 1.18 | 0 | 04:50 | 05:30 | 31.4 | 4180 | 0.3 | 2.2 | 12.29 | 25.68 | 34.39 | 45.6
25 | 9.99 | 29.54 | 3.92 | 45.26 | 2.73 | 2.23 | 3.8 | 0.56 | 26.94 | 1.18 | 0 | 04:25 | 05:15 | 31.2 | 4210 | 0.4 | 2.9 | 12.86 | 26.77 | 33.28 | 46.7
29 | 9.74 | 29.43 | 3.8 | 45.78 | 2.86 | 2.3 | 3.29 | 0.48 | 25.89 | 1.14 | 0 | 04:15 | 05:00 | 31.2 | 4120 | 0.3 | 2.1 | 13.75 | 26.58 | 34.41 | 45.9
31 | 9.3 | 29.12 | 3.81 | 46.17 | 2.86 | 2.3 | 3.69 | 0.5 | 24.6 | 1.12 | 0.5 | 04:25 | 05:15 | 31.4 | 4070 | 0.5 | 2.8 | 12.91 | 25.87 | 33.65 | 46.2
Média | 9.689167 | 29.70417 | 3.891667 | 45.6275 | 2.814167 | 2.328333 | 3.411667 | 0.5075 | 25.87583 | 1.1075 | 0.125 | 4:32 | 5:18 | 31.10833 | 4118.333 | 0.3666667 | 2.283333 | 12.97667 | 25.68417 | 34.54333 | 46.1
Sd | 0.2478437 | 0.4804252 | 0.1227587 | 0.3168058 | 0.06999459 | 0.05859465 | 0.2140872 | 0.03250874 | 0.6274836 | 0.04769696 | 0.3107908 | 0:11 | 0:11 | 0.2874918 | 44.48357 | 0.1154701 | 0.5060243 | 0.5274007 | 0.9241946 | 0.921869 | 0.5
Min | 9.25 | 29.12 | 3.72 | 45.07 | 2.71 | 2.23 | 3.11 | 0.45 | 24.6 | 1.03 | 0 | 4:15 | 5:00 | 30.4 | 4060 | 0.2 | 1.5 | 12.29 | 23.94 | 33.28 | 45.31
Max | 9.99 | 30.6 | 4.19 | 46.17 | 2.92 | 2.43 | 3.8 | 0.56 | 26.94 | 1.18 | 1 | 4:50 | 5:30 | 31.4 | 4210 | 0.6 | 3.1 | 13.97 | 26.87 | 36.04 | 46.8
Obs.: | A Norma da ABNT não prevê a determinação da Resistência à Compressão a um dia para o CP IV-32 RS.
A massa específica média do CP IV-32 RS ITAMBÉ é 2,82 g/cm3 (NBR NM 23).
As datas do relatório se referem ao dia de expedição do cimento.
carimbo/assinatura
[18 empty] | 1° | 3 | 7 | 28
[17 empty] | Valores Mínimos - NBR 5736 |  | 10 | 20 | 32
[17 empty] | Valores Médios CP IV-32 RS ITAMBÉ | 12.97667 | 25.68417 | 34.54333 | 46.1

## CP V
[9 empty] | TIPO : |  |  | CP V-ARI
RELATÓRIO DE ENSAIOS DE CIMENTO | [18 empty] | PERÍODO : |  | 2017-08-01
[19 empty] | EMISSÃO : |  | 2017-10-04
| Químicos | [9 empty] | Físicos
Data | Al2O3 | SiO2 | Fe2O3 | CaO | MgO | SO3 | Perda | CaO | Resíd. | Equiv. | Exp. | Tempo de Pega |  | Cons. | Blaine | # 200 | # 325 | Resistência à Compressão
[7 empty] | Fogo | Livre | Insol. | Alcal. | Quente | Início | Fim | Normal |  |  |  | 1 dia | 3 dias | 7 dias | 28 dias
| % | % | % | % | % | % | % | % | % | % | mm | h : min | h : min | % | cm2/g | % | % | MPa | MPa | MPa | MPa
02 | 4.28 | 18.84 | 2.9 | 59.88 | 4.29 | 3.14 | 3.25 | 0.53 | 0.84 | 0.67 | 0.5 | 03:15 | 04:00 | 30.5 | 4410 | 0.04 | 0.3 | 21.8 | 36.61 | 45.95 | 54.86
04 | 4.38 | 19 | 2.95 | 59.99 | 4.29 | 3.1 | 3.22 | 0.5 | 0.97 | 0.66 | 0 | 03:20 | 04:00 | 30.8 | 4340 | 0.06 | 0.3 | 22.32 | 38.41 | 46.69 | 55.7
08 | 4.37 | 18.88 | 3.07 | 61.23 | 3.8 | 3.23 | 3.41 | 0.56 | 0.82 | 0.69 | 0 | 03:20 | 04:00 | 30.8 | 4380 | 0.04 | 0.3 | 22.04 | 37.26 | 44.36 | 54.62
10 | 4.48 | 19.33 | 3 | 60.6 | 3.98 | 3.35 | 3.4 | 0.56 | 0.9 | 0.68 | 0 | 03:30 | 04:15 | 31 | 4400 | 0.05 | 0.3 | 24.1 | 40.21 | 46.32 | 55.56
14 | 4.27 | 18.83 | 2.93 | 59.79 | 3.78 | 3.39 | 3.6 | 0.62 | 0.78 | 0.68 | 0.5 | 03:10 | 04:00 | 30.6 | 4430 | 0.02 | 0.3 | 22.97 | 37.07 | 45.28 | 53.58
16 | 4.29 | 18.91 | 2.97 | 60.04 | 3.9 | 3.33 | 3.37 | 0.62 | 0.77 | 0.68 | 0.5 | 03:20 | 04:00 | 30.2 | 4440 | 0.03 | 0.3 | 22.37 | 38.96 | 46.22 | 54.51
18 | 4.4 | 19.09 | 3.09 | 59.76 | 3.84 | 3.25 | 3.37 | 0.59 | 0.84 | 0.71 | 0 | 03:05 | 03:45 | 30.5 | 4420 | 0.05 | 0.3 | 22.77 | 39.5 | 46.82 | 55.5
22 | 4.23 | 18.76 | 2.87 | 60.2 | 4.05 | 3.32 | 3.25 | 0.59 | 0.6 | 0.69 | 0.5 | 03:10 | 04:00 | 30.1 | 4430 | 0.04 | 0.2 | 22.62 | 37.1 | 45.39 | 52.8
24 | 4.21 | 18.81 | 2.92 | 59.94 | 3.95 | 3.27 | 3.35 | 0.59 | 0.85 | 0.69 | 0.5 | 03:10 | 04:00 | 30.5 | 4400 | 0.04 | 0.3 | 21.99 | 39.8 | 46.55 | 55.3
28 | 4.2 | 18.84 | 3.05 | 60.17 | 3.9 | 3.26 | 3.31 | 0.59 | 0.87 | 0.69 | 1 | 03:30 | 04:00 | 30.5 | 4400 | 0.04 | 0.2 | 23.26 | 38.44 | 45.14 | 53.3
30 | 4.35 | 19.13 | 2.98 | 60.29 | 4.1 | 3.24 | 3.26 | 0.59 | 0.9 | 0.7 | 0.5 | 03:25 | 04:00 | 30.8 | 4320 | 0.05 | 0.2 | 20.94 | 37.48 | 45.04 | 53.6
Média | 4.314545 | 18.94727 | 2.975455 | 60.17182 | 3.989091 | 3.261818 | 3.344545 | 0.5763636 | 0.8309091 | 0.6854545 | 0.3636364 | 3:18 | 4:00 | 30.57273 | 4397.273 | 0.04181818 | 0.2727273 | 22.47091 | 38.25818 | 45.79636 | 54.5
Sd | 0.08847188 | 0.1730948 | 0.07132512 | 0.4269149 | 0.1778457 | 0.08658154 | 0.1075513 | 0.03640679 | 0.09523177 | 0.01368476 | 0.3233349 | 0:08 | 0:07 | 0.2686667 | 37.707 | 0.0107872 | 0.04670994 | 0.8295234 | 1.238917 | 0.7993406 | 1
Min | 4.2 | 18.76 | 2.87 | 59.76 | 3.78 | 3.1 | 3.22 | 0.5 | 0.6 | 0.66 | 0 | 3:05 | 3:45 | 30.1 | 4320 | 0.02 | 0.2 | 20.94 | 36.61 | 44.36 | 52.8
Max | 4.48 | 19.33 | 3.09 | 61.23 | 4.29 | 3.39 | 3.6 | 0.62 | 0.97 | 0.71 | 1 | 3:30 | 4:15 | 31 | 4440 | 0.06 | 0.3 | 24.1 | 40.21 | 46.82 | 55.7
Obs.: | A Resistência à Compressão aos 28 dias do CP V-ARI é regida pela NBR 5733,
a qual não estabelece valor mínimo.
A massa específica média do CP V-ARI ITAMBÉ é 3,09 g/cm3 (NBR NM 23).
As datas do relatório se referem ao dia de expedição do cimento.
carimbo/assinatura
[18 empty] | 1° | 3 | 7 | 28
[17 empty] | Valores Mínimos - NBR 5733 | 14 | 24 | 34
[17 empty] | Valores Médios CP V-ARI ITAMBÉ | 22.47091 | 38.25818 | 45.79636 | 54.5

## CP II-F-40
[9 empty] | TIPO / CLASSE : |  |  | CP II-F-40
RELATÓRIO DE ENSAIOS DE CIMENTO | [18 empty] | PERÍODO : |  | 2017-08-01
[19 empty] | EMISSÃO : |  | 2017-10-04
| Químicos | [9 empty] | Físicos
Data | Al2O3 | SiO2 | Fe2O3 | CaO | MgO | SO3 | Perda | CaO | Resíd. | Equiv. | Exp. | Tempo de Pega |  | Cons. | Blaine | # 200 | # 325 | Resistência à Compressão
[7 empty] | Fogo | Livre | Insol. | Alcal. | Quente | Início | Fim | Normal |  |  |  | 1 dia | 3 dias | 7 dias | 28 dias
| % | % | % | % | % | % | % | % | % | % | mm | h : min | h : min | % | cm2/g | % | % | MPa | MPa | MPa | MPa
01 | 4.22 | 18.41 | 2.89 | 60.13 | 4.1 | 3.19 | 5.16 | 0.59 | 0.96 | 0.64 | 0 | 03:10 | 04:00 | 30.7 | 4400 | 0.02 | 0.4 | 20.77 | 37.18 | 46.72 | 54.34
03 | 4.28 | 18.53 | 2.93 | 60.58 | 4.03 | 3.25 | 5.12 | 0.53 | 1.13 | 0.64 | 0 | 03:15 | 04:00 | 30.8 | 4380 | 0.06 | 0.3 | 20.23 | 35.14 | 45.26 | 56.75
07 | 4.2 | 18.22 | 2.78 | 60.15 | 3.28 | 3.33 | 5.32 | 0.53 | 1.02 | 0.67 | 0.5 | 03:15 | 04:00 | 30.5 | 4430 | 0.04 | 0.3 | 21.66 | 36.91 | 45.55 | 55.45
09 | 4.2 | 18.52 | 2.99 | 60.44 | 3.61 | 3.38 | 5.24 | 0.5 | 1.12 | 0.63 | 0 | 03:15 | 04:00 | 30.5 | 4460 | 0.03 | 0.2 | 22.38 | 39.2 | 47.19 | 56.24
11 | 4.19 | 18.5 | 2.91 | 60.11 | 3.79 | 3.31 | 5.31 | 0.53 | 1.07 | 0.65 | 0.5 | 03:10 | 04:00 | 30.5 | 4460 | 0.05 | 0.4 | 22.87 | 38.87 | 46.65 | 56.84
15 | 4.17 | 18.44 | 2.92 | 60.53 | 3.68 | 3.37 | 5.25 | 0.59 | 1.19 | 0.67 | 0 | 03:15 | 04:00 | 30.1 | 4440 | 0.02 | 0.2 | 22.84 | 37.65 | 46.58 | 55.57
17 | 4.16 | 18.36 | 2.93 | 60.18 | 3.94 | 3.29 | 5.14 | 0.53 | 1.26 | 0.66 | 0 | 03:20 | 04:00 | 30 | 4440 | 0.01 | 0.2 | 23.23 | 38.93 | 47.25 | 55.2
21 | 4.06 | 18.21 | 2.78 | 59.93 | 3.97 | 3.3 | 5.2 | 0.56 | 1.01 | 0.66 | 0.5 | 03:20 | 04:15 | 30.3 | 4460 | 0.05 | 0.3 | 22.13 | 38.92 | 46.69 | 55.6
23 | 4.12 | 18.51 | 2.89 | 60.42 | 3.7 | 3.29 | 5.09 | 0.56 | 1.25 | 0.67 | 0 | 03:10 | 04:00 | 29.7 | 4380 | 0.03 | 0.2 | 22.42 | 37.43 | 45.42 | 55.1
25 | 4.12 | 18.5 | 2.94 | 60.46 | 3.81 | 3.28 | 5.16 | 0.53 | 1.22 | 0.67 | 0 | 03:20 | 04:00 | 30.1 | 4400 | 0.05 | 0.3 | 21.87 | 38.27 | 45.7 | 55.5
29 | 4.16 | 18.55 | 2.66 | 60.23 | 3.85 | 3.15 | 5.19 | 0.53 | 1.07 | 0.65 | 0.5 | 03:25 | 04:15 | 30.6 | 4440 | 0.03 | 0.3 | 22.62 | 37.1 | 44.44 | 55.1
31 | 4.18 | 18.58 | 2.98 | 60.6 | 3.72 | 3.29 | 5.28 | 0.48 | 1.23 | 0.67 | 1 | 03:40 | 04:15 | 30.6 | 4340 | 0.05 | 0.3 | 21.92 | 37.69 | 46.35 | 56.9
Média | 4.171667 | 18.44417 | 2.883333 | 60.31333 | 3.79 | 3.285833 | 5.205 | 0.5383333 | 1.1275 | 0.6566667 | 0.25 | 3:18 | 4:04 | 30.36667 | 4419.167 | 0.03666667 | 0.2833333 | 22.07833 | 37.77417 | 46.15 | 55.7
Sd | 0.05573204 | 0.1231007 | 0.09613753 | 0.217938 | 0.219545 | 0.06584532 | 0.07513624 | 0.03242707 | 0.1025249 | 0.01435481 | 0.3370999 | 0:08 | 0:07 | 0.3284491 | 38.72005 | 0.01556998 | 0.07177406 | 0.8743084 | 1.158474 | 0.8631128 | 0.8
Min | 4.06 | 18.21 | 2.66 | 59.93 | 3.28 | 3.15 | 5.09 | 0.48 | 0.96 | 0.63 | 0 | 3:10 | 4:00 | 29.7 | 4340 | 0.01 | 0.2 | 20.23 | 35.14 | 44.44 | 54.34
Max | 4.28 | 18.58 | 2.99 | 60.6 | 4.1 | 3.38 | 5.32 | 0.59 | 1.26 | 0.67 | 1 | 3:40 | 4:15 | 30.8 | 4460 | 0.06 | 0.4 | 23.23 | 39.2 | 47.25 | 56.9
Obs.: | A Norma da ABNT não prevê a determinação da Resistência à Compressão a um dia para o CP II-F-40.
A massa específica média do CP II-F-40 ITAMBÉ é 3,08 g/cm3 (NBR NM 23).
As datas do relatório se referem ao dia de expedição do cimento.
carimbo/assinatura
[18 empty] | 1° | 3 | 7 | 28
[17 empty] | Valores Mínimos - NBR 11578 |  | 15 | 25 | 40
[17 empty] | Valores Médios CP II-F-40 ITAMBÉ | 22.07833 | 37.77417 | 46.15 | 55.7