## CP II-F
[9 empty] | TIPO / CLASSE : |  |  | CP II-F-32
RELATÓRIO DE ENSAIOS DE CIMENTO | [18 empty] | PERÍODO : |  | 2017-10-01
[19 empty] | EMISSÃO : |  | 2017-11-30
| Químicos | [9 empty] | Físicos
Data | Al2O3 | SiO2 | Fe2O3 | CaO | MgO | SO3 | Perda | CaO | Resíd. | Equiv. | Exp. | Tempo de Pega |  | Cons. | Blaine | # 200 | # 325 | Resistência à Compressão
[7 empty] | Fogo | Livre | Insol. | Alcal. | Quente | Início | Fim | Normal |  |  |  | 1 dia | 3 dias | 7 dias | 28 dias
| % | % | % | % | % | % | % | % | % | % | mm | h : min | h : min | % | cm2/g | % | % | MPa | MPa | MPa | MPa
03 | 4.23 | 18.78 | 3.15 | 60.19 | 3.98 | 2.82 | 5.75 | 0.79 | 1.69 | 0.73 | 0 | 04:35 | 05:15 | 27.4 | 3320 | 4.8 | 14.6 | 13.54 | 26.93 | 32.83 | 41.14
05 | 4.29 | 18.79 | 3.07 | 60.13 | 3.95 | 2.63 | 4.93 | 0.76 | 1.33 | 0.71 | 1 | 03:50 | 04:30 | 27 | 3260 | 4.3 | 14.5 | 14.22 | 27.94 | 32.83 | 41.47
09 | 4.13 | 18.24 | 2.97 | 59.91 | 3.82 | 2.75 | 5.01 | 0.62 | 1.08 | 0.68 | 0 | 04:00 | 04:45 | 27 | 3280 | 3 | 13.5 | 14.82 | 29.68 | 34.54 | 42.44
11 | 4.21 | 18.37 | 2.92 | 60.22 | 3.71 | 2.79 | 5.27 | 0.84 | 1.24 | 0.7 | 0.5 | 04:00 | 04:45 | 26.4 | 3290 | 2.5 | 12.3 | 16.24 | 28.6 | 35.24 | 42.86
16 | 4.28 | 18.43 | 2.88 | 60.66 | 3.78 | 2.79 | 5.3 | 0.56 | 1.24 | 0.69 | 0.5 | 04:10 | 05:00 | 26 | 3330 | 2.8 | 12.6 | 15.47 | 29.75 | 34.11 | 43.01
18 | 4.09 | 18.19 | 2.98 | 60.39 | 3.85 | 2.72 | 5.3 | 0.59 | 1.17 | 0.66 | 1 | 04:20 | 05:00 | 25.8 | 3280 | 3.7 | 13.7 | 14.35 | 29.18 | 36.35 | 43.02
20 | 4.17 | 18.43 | 3 | 60.78 | 3.98 | 2.69 | 4.87 | 0.64 | 0.85 | 0.67 | 1 | 04:15 | 05:00 | 26.3 | 3180 | 3.6 | 12.8 | 14.5 | 29.18 | 35.02 | 43.5
24 | 4.09 | 18.22 | 2.83 | 60.11 | 3.78 | 2.73 | 5.08 | 0.64 | 1.01 | 0.68 | 0 | 04:10 | 05:00 | 26.2 | 3180 | 2.9 | 13.8 | 14.16 | 29.48 | 35.44 | 43.2
26 | 4.26 | 18.83 | 2.85 | 61.59 | 3.23 | 2.68 | 4.82 | 0.64 | 1.03 | 0.74 | 0 | 04:10 | 05:00 | 26.5 | 3240 | 2.8 | 13.9 | 14.14 | 29.22 | 34.26 | 42.8
30 | 4.13 | 18.47 | 3.01 | 60.71 | 3.44 | 2.7 | 4.91 | 0.64 | 1 | 0.71 | 0.5 | 04:05 | 05:00 | 26.5 | 3310 | 2.3 | 12.5 | 14.83 | 29.11 | 34.28 | 42.6
Média | 4.188 | 18.475 | 2.966 | 60.469 | 3.752 | 2.73 | 5.124 | 0.672 | 1.164 | 0.697 | 0.45 | 4:10 | 4:56 | 26.51 | 3267 | 3.27 | 13.42 | 14.627 | 28.907 | 34.49 | 42.6
Sd | 0.07641989 | 0.2437781 | 0.0996884 | 0.4887956 | 0.2427985 | 0.05849976 | 0.2848859 | 0.09186947 | 0.2333429 | 0.0258414 | 0.4377975 | 0:12 | 0:12 | 0.4931757 | 53.13505 | 0.8083591 | 0.8283853 | 0.766392 | 0.8732195 | 1.10356 | 0.823035
Min | 4.09 | 18.19 | 2.83 | 59.91 | 3.23 | 2.63 | 4.82 | 0.56 | 0.85 | 0.66 | 0 | 3:50 | 4:30 | 25.8 | 3180 | 2.3 | 12.3 | 13.54 | 26.93 | 32.83 | 41.14
Max | 4.29 | 18.83 | 3.15 | 61.59 | 3.98 | 2.82 | 5.75 | 0.84 | 1.69 | 0.74 | 1 | 4:35 | 5:15 | 27.4 | 3330 | 4.8 | 14.6 | 16.24 | 29.75 | 36.35 | 43.5
Obs.: | A Norma da ABNT não prevê a determinação da Resistência à Compressão a um dia para o CP II-F-32.
A massa específica média do CP II-F-32 ITAMBÉ é 3,08 g/cm3 (NBR NM 23).
As datas do relatório se referem ao dia de expedição do cimento.
carimbo/assinatura
[18 empty] | 1° | 3 | 7 | 28
[17 empty] | Valores Mínimos - NBR 11578 |  | 10 | 20 | 32
[17 empty] | Valores Médios CP II-F-32 ITAMBÉ | 14.627 | 28.907 | 34.49 | 42.6

## CP II-Z
[9 empty] | TIPO / CLASSE : |  |  | CP II-Z-32
RELATÓRIO DE ENSAIOS DE CIMENTO | [18 empty] | PERÍODO : |  | 2017-10-01
[19 empty] | EMISSÃO : |  | 2017-11-30
| Químicos | [9 empty] | Físicos
Data | Al2O3 | SiO2 | Fe2O3 | CaO | MgO | SO3 | Perda | CaO | Resíd. | Equiv. | Exp. | Tempo de Pega |  | Cons. | Blaine | # 200 | # 325 | Resistência à Compressão
[7 empty] | Fogo | Livre | Insol. | Alcal. | Quente | Início | Fim | Normal |  |  |  | 1 dia | 3 dias | 7 dias | 28 dias
| % | % | % | % | % | % | % | % | % | % | mm | h : min | h : min | % | cm2/g | % | % | MPa | MPa | MPa | MPa
02 | 6.14 | 21.97 | 3.25 | 54.34 | 3.55 | 2.77 | 5.9 | 0.59 | 11.46 | 0.86 | 0.5 | 04:20 | 05:15 | 28.3 | 3580 | 3.4 | 11.7 | 12.55 | 25.46 | 32.14 | 41.72
04 | 6.28 | 22.37 | 3.28 | 54.36 | 3.62 | 2.69 | 5.55 | 0.59 | 11.82 | 0.85 | 0.5 | 04:25 | 05:15 | 28.3 | 3480 | 3.5 | 12 | 12.68 | 25.62 | 32.37 | 41.1
06 | 6.19 | 22.06 | 3.25 | 54.48 | 3.52 | 2.76 | 5.74 | 0.56 | 11.38 | 0.85 | 0 | 04:45 | 05:50 | 28.3 | 3390 | 3.7 | 12.6 | 11.89 | 25 | 32.44 | 41.13
10 | 6.17 | 21.62 | 3.16 | 54.41 | 3.65 | 2.72 | 5.81 | 0.59 | 10.78 | 0.86 | 0 | 04:35 | 05:15 | 28.3 | 3530 | 2.9 | 10.8 | 12.46 | 28.41 | 34.26 | 42.74
13 | 6.14 | 21.84 | 3.1 | 55.42 | 3.67 | 2.42 | 5.58 | 0.53 | 10.41 | 0.8 | 1 | 04:30 | 05:15 | 28 | 3500 | 2.6 | 9.4 | 14.76 | 28.51 | 34.67 | 42.65
17 | 6.26 | 21.23 | 3.17 | 55.32 | 3.62 | 2.44 | 5.56 | 0.53 | 10.47 | 0.88 | 0 | 04:20 | 05:15 | 28 | 3580 | 2.6 | 9.3 | 13.71 | 28.1 | 35.25 | 43.14
19 | 6.37 | 21.58 | 3.14 | 54.5 | 3.48 | 2.54 | 5.75 | 0.56 | 11.4 | 0.88 | 0 | 04:15 | 05:00 | 27.8 | 3520 | 3 | 10.2 | 12.27 | 27.05 | 33.54 | 43
23 | 6.3 | 21.18 | 3.1 | 54.43 | 3.49 | 2.54 | 5.4 | 0.62 | 11.02 | 0.89 | 0 | 04:20 | 05:00 | 28 | 3530 | 3.1 | 11.3 | 12.98 | 27.49 | 34.84 | 43.3
25 | 6.26 | 20.95 | 3.13 | 54.17 | 3.43 | 2.51 | 5.54 | 0.59 | 11.17 | 0.88 | 0 | 04:35 | 05:15 | 27.6 | 3490 | 2.9 | 10.2 | 13.86 | 27.21 | 33.89 | 43
27 | 6.25 | 21.35 | 3.11 | 56 | 3.35 | 2.59 | 5.52 | 0.62 | 10.7 | 0.87 | 0 | 04:10 | 05:00 | 27.6 | 3470 | 3 | 9.2 | 15.03 | 29.7 | 35.14 | 44.1
31 | 6.32 | 21.38 | 3.14 | 54.35 | 3.23 | 2.7 | 5.53 | 0.59 | 11.39 | 0.88 | 0 | 04:15 | 05:00 | 27.6 | 3490 | 2.3 | 8.9 | 11.3 | 27.63 | 35.8 | 43.1
Média | 6.243636 | 21.59364 | 3.166364 | 54.70727 | 3.51 | 2.607273 | 5.625455 | 0.5790909 | 11.09091 | 0.8636364 | 0.1818182 | 4:25 | 5:13 | 27.98182 | 3505.455 | 3 | 10.50909 | 13.04455 | 27.28909 | 34.03091 | 42.6
Sd | 0.07526921 | 0.4296574 | 0.06454033 | 0.5904421 | 0.1352036 | 0.1264192 | 0.1511531 | 0.03080732 | 0.4523595 | 0.02500909 | 0.3370999 | 0:11 | 0:14 | 0.2960344 | 53.1721 | 0.4171331 | 1.261312 | 1.17014 | 1.442515 | 1.268365 | 0.9
Min | 6.14 | 20.95 | 3.1 | 54.17 | 3.23 | 2.42 | 5.4 | 0.53 | 10.41 | 0.8 | 0 | 4:10 | 5:00 | 27.6 | 3390 | 2.3 | 8.9 | 11.3 | 25 | 32.14 | 41.1
Max | 6.37 | 22.37 | 3.28 | 56 | 3.67 | 2.77 | 5.9 | 0.62 | 11.82 | 0.89 | 1 | 4:45 | 5:50 | 28.3 | 3580 | 3.7 | 12.6 | 15.03 | 29.7 | 35.8 | 44.1
Obs.: | A Norma da ABNT não prevê a determinação da Resistência à Compressão a um dia para o CP II-Z-32.
A massa específica média do CP II-Z-32 ITAMBÉ é 2,98 g/cm3 (NBR NM 23).
As datas do relatório se referem ao dia de expedição do cimento.
carimbo/assinatura
[18 empty] | 1° | 3 | 7 | 28
[17 empty] | Valores Mínimos - NBR 11578 |  | 10 | 20 | 32
[17 empty] | Valores Médios CP II-Z-32 ITAMBÉ | 13.04455 | 27.28909 | 34.03091 | 42.6

## CP IV
[9 empty] | TIPO / CLASSE : |  |  | CP IV-32 RS
RELATÓRIO DE ENSAIOS DE CIMENTO | [18 empty] | PERÍODO : |  | 2017-10-01
[19 empty] | EMISSÃO : |  | 2017-11-30
| Químicos | [9 empty] | Físicos
Data | Al2O3 | SiO2 | Fe2O3 | CaO | MgO | SO3 | Perda | CaO | Resíd. | Equiv. | Exp. | Tempo de Pega |  | Cons. | Blaine | # 200 | # 325 | Resistência à Compressão
[7 empty] | Fogo | Livre | Insol. | Alcal. | Quente | Início | Fim | Normal |  |  |  | 1 dia | 3 dias | 7 dias | 28 dias
| % | % | % | % | % | % | % | % | % | % | mm | h : min | h : min | % | cm2/g | % | % | MPa | MPa | MPa | MPa
03 | 9.63 | 29.34 | 4.08 | 45.77 | 2.92 | 2.36 | 3.94 | 0.59 | 25.55 | 1.17 | 0 | 05:00 | 05:45 | 32.2 | 4060 | 0.7 | 2.5 | 13.44 | 27.92 | 34.35 | 46.72
05 | 9.67 | 29.89 | 4.12 | 45.77 | 2.99 | 2.26 | 3.48 | 0.53 | 25.6 | 1.09 | 0 | 04:45 | 05:30 | 32.2 | 4090 | 0.7 | 2.9 | 12.58 | 26.69 | 34.35 | 46.6
09 | 9.88 | 29.37 | 4.09 | 45.96 | 2.95 | 2.2 | 3.2 | 0.62 | 26.18 | 1.18 | 1 | 04:50 | 05:30 | 32 | 4080 | 0.5 | 2.1 | 13.2 | 28.62 | 36.1 | 46.36
11 | 10.06 | 29.44 | 4.13 | 45.69 | 2.88 | 2.16 | 3.35 | 0.59 | 25.22 | 1.19 | 0 | 04:40 | 05:30 | 31.7 | 4110 | 0.4 | 2 | 13.68 | 26.98 | 34.82 | 44.55
16 | 9.65 | 29.17 | 4.06 | 45.67 | 2.84 | 2.22 | 3.52 | 0.5 | 25.8 | 1.19 | 0.5 | 04:20 | 05:00 | 31.1 | 4180 | 0.5 | 2.5 | 13.66 | 29.07 | 36.17 | 46.57
18 | 9.73 | 29.21 | 4.13 | 45.87 | 2.83 | 2.22 | 3.45 | 0.53 | 25.87 | 1.19 | 0 | 04:20 | 05:15 | 31.1 | 4200 | 0.4 | 2.2 | 13.3 | 28.18 | 34.79 | 46.09
20 | 9.62 | 29.06 | 4.02 | 45.99 | 2.91 | 2.2 | 3.46 | 0.56 | 25.57 | 1.18 | 1 | 04:30 | 05:15 | 31.2 | 4170 | 0.4 | 2 | 14.37 | 28.67 | 36.92 | 47.5
24 | 9.39 | 29.02 | 4.01 | 45.99 | 2.87 | 2.2 | 3.01 | 0.56 | 24.96 | 1.18 | 0 | 04:20 | 05:00 | 31.2 | 3960 | 0.6 | 2.3 | 13.22 | 28.23 | 34.89 | 46.4
26 | 10.15 | 29.48 | 4 | 45.73 | 2.69 | 2.24 | 3.24 | 0.56 | 25.38 | 1.23 | 0 | 04:25 | 05:15 | 31.4 | 4100 | 0.5 | 2 | 13.35 | 27.98 | 34.27 | 46.1
30 | 9.47 | 28.84 | 3.92 | 46.06 | 2.71 | 2.25 | 3.15 | 0.59 | 25.2 | 1.17 | 0.5 | 04:30 | 05:15 | 31.4 | 4160 | 0.5 | 2.3 | 13.58 | 27.44 | 35.39 | 46.3
Média | 9.725 | 29.282 | 4.056 | 45.85 | 2.859 | 2.231 | 3.38 | 0.563 | 25.533 | 1.177 | 0.3 | 4:34 | 5:20 | 31.55 | 4111 | 0.52 | 2.28 | 13.438 | 27.978 | 35.205 | 46.3
Sd | 0.2410279 | 0.2936286 | 0.06818276 | 0.1418136 | 0.0967758 | 0.05384133 | 0.2575957 | 0.03591657 | 0.3605875 | 0.03497618 | 0.421637 | 0:14 | 0:14 | 0.4428443 | 71.09462 | 0.1135292 | 0.2898275 | 0.4550653 | 0.7553925 | 0.9106561 | 0.7
Min | 9.39 | 28.84 | 3.92 | 45.67 | 2.69 | 2.16 | 3.01 | 0.5 | 24.96 | 1.09 | 0 | 4:20 | 5:00 | 31.1 | 3960 | 0.4 | 2 | 12.58 | 26.69 | 34.27 | 44.55
Max | 10.15 | 29.89 | 4.13 | 46.06 | 2.99 | 2.36 | 3.94 | 0.62 | 26.18 | 1.23 | 1 | 5:00 | 5:45 | 32.2 | 4200 | 0.7 | 2.9 | 14.37 | 29.07 | 36.92 | 47.5
Obs.: | A Norma da ABNT não prevê a determinação da Resistência à Compressão a um dia para o CP IV-32 RS.
A massa específica média do CP IV-32 RS ITAMBÉ é 2,82 g/cm3 (NBR NM 23).
As datas do relatório se referem ao dia de expedição do cimento.
carimbo/assinatura
[18 empty] | 1° | 3 | 7 | 28
[17 empty] | Valores Mínimos - NBR 5736 |  | 10 | 20 | 32
[17 empty] | Valores Médios CP IV-32 RS ITAMBÉ | 13.438 | 27.978 | 35.205 | 46.3

## CP V
[9 empty] | TIPO : |  |  | CP V-ARI
RELATÓRIO DE ENSAIOS DE CIMENTO | [18 empty] | PERÍODO : |  | 2017-10-01
[19 empty] | EMISSÃO : |  | 2017-11-30
| Químicos | [9 empty] | Físicos
Data | Al2O3 | SiO2 | Fe2O3 | CaO | MgO | SO3 | Perda | CaO | Resíd. | Equiv. | Exp. | Tempo de Pega |  | Cons. | Blaine | # 200 | # 325 | Resistência à Compressão
[7 empty] | Fogo | Livre | Insol. | Alcal. | Quente | Início | Fim | Normal |  |  |  | 1 dia | 3 dias | 7 dias | 28 dias
| % | % | % | % | % | % | % | % | % | % | mm | h : min | h : min | % | cm2/g | % | % | MPa | MPa | MPa | MPa
02 | 4.11 | 18.99 | 2.99 | 59.83 | 4.15 | 3.08 | 3.48 | 1.01 | 0.93 | 0.71 | 0.5 | 03:45 | 04:30 | 30.2 | 4400 | 0.3 | 1.9 | 21.98 | 37.59 | 44.21 | 54.7
04 | 4.29 | 19.01 | 3.06 | 59.81 | 4.25 | 3.11 | 3.18 | 0.84 | 0.79 | 0.72 | 0 | 03:10 | 04:00 | 30.4 | 4410 | 0.2 | 0.7 | 25.31 | 40.24 | 46.4 | 56.64
06 | 4.37 | 19.26 | 3.1 | 60.29 | 4.31 | 3.04 | 3.07 | 0.84 | 0.84 | 0.73 | 0.5 | 03:20 | 04:00 | 30.7 | 4460 | 0.04 | 0.6 | 24.65 | 39.56 | 45.32 | 52.86
10 | 4.23 | 18.54 | 2.97 | 59.79 | 3.95 | 3.06 | 3.5 | 0.9 | 0.86 | 0.71 | 0 | 03:25 | 04:00 | 30.7 | 4460 | 0.1 | 0.4 | 24.29 | 40.43 | 46.29 | 54.94
13 | 4.34 | 18.94 | 2.92 | 60.29 | 3.86 | 3.12 | 3.49 | 0.79 | 0.72 | 0.71 | 1 | 03:30 | 04:15 | 30.5 | 4420 | 0.04 | 0.2 | 23.82 | 38.39 | 44.64 | 51.72
17 | 4.23 | 18.81 | 3.08 | 60.5 | 3.96 | 3.03 | 3.42 | 0.73 | 0.61 | 0.69 | 0 | 03:15 | 04:00 | 30.5 | 4480 | 0.04 | 0.3 | 23.18 | 38.69 | 44.37 | 54.11
19 | 4.23 | 18.65 | 3.06 | 59.81 | 3.94 | 3 | 3.44 | 0.73 | 0.79 | 0.69 | 1 | 03:20 | 04:00 | 31 | 4460 | 0.1 | 0.5 | 23.17 | 39.78 | 46.16 | 55.6
23 | 4.23 | 18.72 | 2.92 | 60.02 | 4.14 | 3 | 3.34 | 0.73 | 0.73 | 0.69 | 0.5 | 03:20 | 04:00 | 31 | 4480 | 0.2 | 0.6 | 23.27 | 40.07 | 46.87 | 55
25 | 4.28 | 18.79 | 3.01 | 59.86 | 3.99 | 3.09 | 3.25 | 0.73 | 0.98 | 0.7 | 1 | 03:30 | 04:15 | 30.6 | 4460 | 0.3 | 0.8 | 24.54 | 40.24 | 45.97 | 55.4
27 | 4.28 | 18.97 | 3 | 60.37 | 3.58 | 3.09 | 3.34 | 0.7 | 0.78 | 0.73 | 1 | 03:30 | 04:00 | 30.8 | 4460 | 0.2 | 0.8 | 25.1 | 39.11 | 45.12 | 54.6
31 | 4.21 | 18.78 | 2.97 | 60.42 | 3.61 | 3.04 | 3.35 | 0.67 | 0.63 | 0.74 | 0 | 03:40 | 04:15 | 30.8 | 4580 | 0.04 | 0.2 | 23.84 | 38.17 | 43.05 | 50.7
Média | 4.254545 | 18.86 | 3.007273 | 60.09 | 3.976364 | 3.06 | 3.350909 | 0.7881818 | 0.7872727 | 0.7109091 | 0.5 | 3:26 | 4:07 | 30.65455 | 4460.909 | 0.1418182 | 0.6363636 | 23.92273 | 39.29727 | 45.30909 | 54.2
Sd | 0.06962236 | 0.1994492 | 0.06149649 | 0.284183 | 0.2346177 | 0.04147288 | 0.1376557 | 0.1011749 | 0.11385 | 0.01758098 | 0.4472136 | 0:10 | 0:10 | 0.246429 | 47.84444 | 0.1025493 | 0.4717472 | 0.9844398 | 0.9681022 | 1.158727 | 1.8
Min | 4.11 | 18.54 | 2.92 | 59.79 | 3.58 | 3 | 3.07 | 0.67 | 0.61 | 0.69 | 0 | 3:10 | 4:00 | 30.2 | 4400 | 0.04 | 0.2 | 21.98 | 37.59 | 43.05 | 50.7
Max | 4.37 | 19.26 | 3.1 | 60.5 | 4.31 | 3.12 | 3.5 | 1.01 | 0.98 | 0.74 | 1 | 3:45 | 4:30 | 31 | 4580 | 0.3 | 1.9 | 25.31 | 40.43 | 46.87 | 56.64
Obs.: | A Resistência à Compressão aos 28 dias do CP V-ARI é regida pela NBR 5733,
a qual não estabelece valor mínimo.
A massa específica média do CP V-ARI ITAMBÉ é 3,09 g/cm3 (NBR NM 23).
As datas do relatório se referem ao dia de expedição do cimento.
carimbo/assinatura
[18 empty] | 1° | 3 | 7 | 28
[17 empty] | Valores Mínimos - NBR 5733 | 14 | 24 | 34
[17 empty] | Valores Médios CP V-ARI ITAMBÉ | 23.92273 | 39.29727 | 45.30909 | 54.2

## CP II-F-40
[9 empty] | TIPO / CLASSE : |  |  | CP II-F-40
RELATÓRIO DE ENSAIOS DE CIMENTO | [18 empty] | PERÍODO : |  | 2017-10-01
[19 empty] | EMISSÃO : |  | 2017-11-30
| Químicos | [9 empty] | Físicos
Data | Al2O3 | SiO2 | Fe2O3 | CaO | MgO | SO3 | Perda | CaO | Resíd. | Equiv. | Exp. | Tempo de Pega |  | Cons. | Blaine | # 200 | # 325 | Resistência à Compressão
[7 empty] | Fogo | Livre | Insol. | Alcal. | Quente | Início | Fim | Normal |  |  |  | 1 dia | 3 dias | 7 dias | 28 dias
| % | % | % | % | % | % | % | % | % | % | mm | h : min | h : min | % | cm2/g | % | % | MPa | MPa | MPa | MPa
03 | 4.15 | 18.36 | 2.99 | 59.7 | 4.12 | 3.1 | 5.32 | 0.64 | 1.13 | 0.7 | 0 | 03:50 | 04:30 | 31.5 | 4460 | 0.06 | 0.3 | 22.04 | 38.48 | 46.56 | 53.34
05 | 4.19 | 18.6 | 2.96 | 59.87 | 3.92 | 3.07 | 5.08 | 0.7 | 1 | 0.7 | 0 | 03:40 | 04:30 | 31.9 | 4430 | 0.1 | 0.4 | 23.65 | 39.43 | 46.9 | 54.36
09 | 4.11 | 18.13 | 2.91 | 60.75 | 3.65 | 3.2 | 5.69 | 0.84 | 0.98 | 0.68 | 0 | 03:35 | 04:15 | 31.2 | 4450 | 0.08 | 0.2 | 23.64 | 39.91 | 45.32 | 53.77
11 | 4.07 | 17.91 | 2.88 | 59.89 | 3.58 | 3.18 | 5.21 | 0.67 | 1.12 | 0.68 | 0 | 03:35 | 04:15 | 30.7 | 4440 | 0.05 | 0.2 | 24.49 | 38.08 | 44.52 | 53.37
16 | 4.06 | 18.09 | 2.82 | 60.34 | 3.66 | 3.11 | 5.66 | 0.59 | 1.02 | 0.68 | 0.5 | 03:20 | 04:00 | 30.7 | 4460 | 0.04 | 0.2 | 23.42 | 39.28 | 44.87 | 54.06
18 | 4.22 | 18.66 | 2.93 | 60.35 | 3.97 | 3.12 | 5.54 | 0.64 | 1.18 | 0.69 | 0 | 03:30 | 04:15 | 30.9 | 4430 | 0.1 | 0.7 | 22.62 | 38.02 | 44.38 | 53.96
20 | 4.14 | 18.41 | 2.91 | 60.7 | 3.1 | 3.14 | 5.3 | 0.73 | 1.03 | 0.72 | 0 | 03:30 | 04:00 | 31.1 | 4340 | 0.05 | 0.2 | 22.41 | 37.57 | 44.14 | 52.3
24 | 4.09 | 18.29 | 2.9 | 60.25 | 3.69 | 3.08 | 5.25 | 0.67 | 1.15 | 0.69 | 0 | 03:35 | 04:15 | 31.2 | 4310 | 0.2 | 0.6 | 23.74 | 39.94 | 44.3 | 53.3
26 | 4.11 | 18.49 | 2.88 | 60.81 | 3.43 | 3.08 | 5.21 | 0.73 | 0.99 | 0.71 | 0 | 03:20 | 04:00 | 30.8 | 4450 | 0.02 | 0.3 | 22.88 | 39.53 | 45.89 | 53.5
30 | 4.06 | 18.29 | 2.89 | 60.57 | 3.09 | 3.07 | 5.19 | 0.76 | 1.07 | 0.7 | 0.5 | 03:35 | 04:15 | 30.8 | 4470 | 0.03 | 0.2 | 23.8 | 38.88 | 44.4 | 53.6
Média | 4.12 | 18.323 | 2.907 | 60.323 | 3.621 | 3.115 | 5.345 | 0.697 | 1.067 | 0.695 | 0.1 | 3:33 | 4:14 | 31.08 | 4424 | 0.073 | 0.33 | 23.269 | 38.912 | 45.128 | 53.6
Sd | 0.05477226 | 0.2336688 | 0.04667857 | 0.3957847 | 0.3430079 | 0.0457651 | 0.2104625 | 0.07149981 | 0.07303728 | 0.01354006 | 0.2108185 | 0:09 | 0:11 | 0.388158 | 54.20127 | 0.05229192 | 0.1828782 | 0.7543275 | 0.8376528 | 0.9997533 | 0.6
Min | 4.06 | 17.91 | 2.82 | 59.7 | 3.09 | 3.07 | 5.08 | 0.59 | 0.98 | 0.68 | 0 | 3:20 | 4:00 | 30.7 | 4310 | 0.02 | 0.2 | 22.04 | 37.57 | 44.14 | 52.3
Max | 4.22 | 18.66 | 2.99 | 60.81 | 4.12 | 3.2 | 5.69 | 0.84 | 1.18 | 0.72 | 0.5 | 3:50 | 4:30 | 31.9 | 4470 | 0.2 | 0.7 | 24.49 | 39.94 | 46.9 | 54.36
Obs.: | A Norma da ABNT não prevê a determinação da Resistência à Compressão a um dia para o CP II-F-40.
A massa específica média do CP II-F-40 ITAMBÉ é 3,08 g/cm3 (NBR NM 23).
As datas do relatório se referem ao dia de expedição do cimento.
carimbo/assinatura
[18 empty] | 1° | 3 | 7 | 28
[17 empty] | Valores Mínimos - NBR 11578 |  | 15 | 25 | 40
[17 empty] | Valores Médios CP II-F-40 ITAMBÉ | 23.269 | 38.912 | 45.128 | 53.6