## CP II-F
[9 empty] | TIPO / CLASSE : |  |  | CP II-F-32
RELATÓRIO DE ENSAIOS DE CIMENTO | [18 empty] | PERÍODO : |  | 2012-01-01
[19 empty] | EMISSÃO : |  | 2012-02-15
| Químicos | [9 empty] | Físicos
Data | Al2O3 | SiO2 | Fe2O3 | CaO | MgO | SO3 | Perda | CaO | Resíd. | Equiv. | Exp. | Tempo de Pega |  | Cons. | Blaine | # 200 | # 325 | Resistência à Compressão
[7 empty] | Fogo | Livre | Insol. | Alcal. | Quente | Início | Fim | Normal |  |  |  | 1 dia | 3 dias | 7 dias | 28 dias
| % | % | % | % | % | % | % | % | % | % | mm | h : min | h : min | % | cm2/g | % | % | MPa | MPa | MPa | MPa
03 | 3.99 | 18.48 | 2.61 | 60.04 | 5.27 | 2.82 | 4.72 | 0.93 | 1.61 | 0.61 | 0.5 | 03:00 | 04:00 | 26 | 3210 | 3.4 | 14.3 | 13.73 | 27.2 | 34.1 | 39.39
05 | 3.96 | 18.44 | 2.6 | 60.03 | 5.22 | 2.86 | 4.93 | 1.09 | 1.36 | 0.61 | 0.5 | 03:00 | 04:00 | 26.3 | 3300 | 1.9 | 11.6 | 14.78 | 25.91 | 32.32 | 38.86
09 | 3.96 | 18.45 | 2.61 | 59.95 | 5.2 | 2.92 | 4.92 | 1.23 | 1.81 | 0.61 | 0.5 | 03:00 | 04:00 | 26.3 | 3490 | 2.4 | 14 | 13.8 | 26.77 | 32.75 | 40.83
11 | 4.03 | 19.16 | 2.61 | 60.08 | 5.03 | 2.84 | 4.89 | 1.55 | 1.09 | 0.61 | 0.5 | 03:10 | 04:00 | 26.5 | 3250 | 2.7 | 13 | 13.54 | 25.92 | 31.54 | 39.98
13 | 4.04 | 19.18 | 2.62 | 60.05 | 4.97 | 2.79 | 4.75 | 0.87 | 1.78 | 0.61 | 0 | 03:00 | 04:00 | 26.5 | 3360 | 2.3 | 13.6 | 13.78 | 26.43 | 31.63 | 39.54
17 | 4.02 | 19.15 | 2.61 | 60.06 | 5.08 | 2.89 | 4.88 | 1.12 | 1.25 | 0.61 | 0.5 | 03:00 | 04:00 | 26.2 | 3390 | 2.4 | 11.9 | 14.03 | 28.16 | 34.7 | ⁻
19 | 4.04 | 19.12 | 2.62 | 60.03 | 5 | 2.85 | 4.71 | 1.07 | 1.09 | 0.62 | 0.5 | 02:55 | 03:45 | 26.3 | 3340 | 2 | 11.7 | 14.31 | 27.28 | 33.71 | ⁻
23 | 4.08 | 19.27 | 2.66 | 60.02 | 4.98 | 2.83 | 4.93 | 1.01 | 1.71 | 0.6 | 0 | 03:10 | 04:00 | 26.3 | 3430 | 1.9 | 11.3 | 16.01 | 28.22 | 33.93 | ⁻
25 | 4.01 | 19.06 | 2.67 | 60.05 | 5.02 | 2.95 | 4.9 | 0.81 | 1.21 | 0.59 | 0.5 | 03:00 | 04:00 | 26.3 | 3330 | 3.1 | 14.6 | 13.84 | 27.52 | 33.08 | ⁻
27 | 4.05 | 19.17 | 2.67 | 60.03 | 5.04 | 2.71 | 4.78 | 0.73 | 1.87 | 0.6 | 0.5 | 03:00 | 04:00 | 26.1 | 3280 | 2.5 | 13.4 | 14.84 | 28.5 | 35.13 | ⁻
31 | 4.03 | 19.09 | 2.63 | 60.03 | 5.22 | 2.87 | 4.58 | 0.9 | 1.19 | 0.6 | 0 | 03:05 | 04:00 | 25.4 | 3260 | 2.8 | 13.2 | 13 | 28.65 | 33.37 | ⁻
Média | 4.019091 | 18.96091 | 2.628182 | 60.03364 | 5.093636 | 2.848182 | 4.817273 | 1.028182 | 1.451818 | 0.6063636 | 0.3636364 | 3:02 | 3:59 | 26.2 | 3330.909 | 2.490909 | 12.96364 | 14.15091 | 27.32364 | 33.29636 | 39.72
Sd | 0.03700123 | 0.3283429 | 0.02600699 | 0.0326413 | 0.11129 | 0.06446987 | 0.1162834 | 0.2269281 | 0.3066861 | 0.008090398 | 0.2335497 | 0:05 | 0:05 | 0.303315 | 83.24116 | 0.4826066 | 1.163849 | 0.8123479 | 0.988709 | 1.171173 | 0.7383427
Min | 3.96 | 18.44 | 2.6 | 59.95 | 4.97 | 2.71 | 4.58 | 0.73 | 1.09 | 0.59 | 0 | 2:55 | 3:45 | 25.4 | 3210 | 1.9 | 11.3 | 13 | 25.91 | 31.54 | 38.86
Max | 4.08 | 19.27 | 2.67 | 60.08 | 5.27 | 2.95 | 4.93 | 1.55 | 1.87 | 0.62 | 0.5 | 3:10 | 4:00 | 26.5 | 3490 | 3.4 | 14.6 | 16.01 | 28.65 | 35.13 | 40.83
Obs.: | A Norma da ABNT não prevê a determinação da Resistência à Compressão a um dia para o CP II-F-32.
A massa específica média do CP II-F-32 ITAMBÉ é 3,11 g/cm3 (NBR NM 23).
As datas do relatório se referem ao dia de expedição do cimento.
carimbo/assinatura
[18 empty] | 1° | 3 | 7 | 28
[17 empty] | Valores Mínimos - NBR 11578 |  | 10 | 20 | 32
[17 empty] | Valores Médios CP II-F-32 ITAMBÉ | 14.15091 | 27.32364 | 33.29636 | 39.72

## CP II-Z
[9 empty] | TIPO / CLASSE : |  |  | CP II-Z-32
RELATÓRIO DE ENSAIOS DE CIMENTO | [18 empty] | PERÍODO : |  | 2012-01-01
[19 empty] | EMISSÃO : |  | 2012-02-15
| Químicos | [9 empty] | Físicos
Data | Al2O3 | SiO2 | Fe2O3 | CaO | MgO | SO3 | Perda | CaO | Resíd. | Equiv. | Exp. | Tempo de Pega |  | Cons. | Blaine | # 200 | # 325 | Resistência à Compressão
[7 empty] | Fogo | Livre | Insol. | Alcal. | Quente | Início | Fim | Normal |  |  |  | 1 dia | 3 dias | 7 dias | 28 dias
| % | % | % | % | % | % | % | % | % | % | mm | h : min | h : min | % | cm2/g | % | % | MPa | MPa | MPa | MPa
02 | 5.48 | 20.75 | 3.04 | 54.96 | 4.58 | 2.52 | 5.01 | 1.29 | 10.9 | 0.62 | 0 | 03:10 | 04:00 | 26.9 | 3450 | 2 | 10.7 | 14.02 | 26.06 | 31.46 | 38.93
06 | 5.79 | 21.33 | 2.98 | 54.1 | 4 | 2.41 | 4.83 | 1.04 | 11.56 | 0.65 | 0.5 | 03:00 | 04:00 | 27 | 3460 | 1.8 | 11.1 | 13.15 | 24.22 | 29.44 | 37.65
10 | 6.17 | 22.33 | 3 | 55.44 | 4.41 | 2.55 | 4.63 | 0.79 | 10.29 | 0.58 | 0.5 | 03:10 | 04:00 | 27.3 | 3660 | 1.5 | 9.4 | 15.21 | 26.17 | 32.81 | 39.47
12 | 6.63 | 22.85 | 3.06 | 53.79 | 4.01 | 2.43 | 4.85 | 0.93 | 12.83 | 0.64 | 0.5 | 03:10 | 04:00 | 27.4 | 3520 | 1.9 | 11.2 | 13.25 | 24.63 | 31.38 | 40.41
16 | 6.66 | 23.01 | 3.07 | 54.02 | 4.09 | 2.56 | 4.82 | 1.01 | 11.02 | 0.66 | 0.5 | 03:00 | 04:00 | 27.4 | 3540 | 1.8 | 11.7 | 12.79 | 24.35 | 30.61 | ⁻
18 | 6.47 | 22.9 | 3.07 | 53.82 | 4.12 | 2.94 | 4.3 | 0.87 | 11.97 | 0.6 | 0.5 | 03:00 | 04:00 | 27.4 | 3540 | 2.1 | 12.3 | 13.73 | 25.99 | 32.85 | ⁻
20 | 6.44 | 22.65 | 3.04 | 54.24 | 4.02 | 2.37 | 4.9 | 0.84 | 12.03 | 0.62 | 0 | 02:50 | 03:45 | 27.4 | 3600 | 1.7 | 10.5 | 13.42 | 27.23 | 31.69 | ⁻
24 | 6.62 | 23.01 | 3.2 | 53.56 | 3.87 | 2.4 | 4.71 | 0.87 | 12.8 | 0.63 | 0.5 | 03:00 | 04:00 | 27.5 | 3500 | 2.1 | 11.3 | 12.49 | 24.54 | 30.54 | ⁻
26 | 6.58 | 22.73 | 3.16 | 54.02 | 3.89 | 2.32 | 5.22 | 0.93 | 12.1 | 0.62 | 0 | 03:00 | 04:00 | 27.6 | 3500 | 2.1 | 11.1 | 12.96 | 25.96 | 32.7 | ⁻
30 | 6.44 | 23.46 | 3.1 | 53.85 | 3.93 | 2.4 | 4.85 | 1.12 | 12.18 | 0.59 | 0 | 02:40 | 03:30 | 27.6 | 3500 | 1.8 | 10.1 | 13.15 | 26.1 | 33.94 | ⁻
Média | 6.328 | 22.502 | 3.072 | 54.18 | 4.092 | 2.49 | 4.812 | 0.969 | 11.768 | 0.621 | 0.3 | 3:00 | 3:56 | 27.35 | 3527 | 1.88 | 10.94 | 13.417 | 25.525 | 31.742 | 39.115
SD | 0.3984637 | 0.8339971 | 0.06729702 | 0.5804404 | 0.2301594 | 0.1768238 | 0.2409149 | 0.1505139 | 0.8248205 | 0.02558211 | 0.2581989 | 0:09 | 0:10 | 0.2321398 | 63.25434 | 0.1988858 | 0.8167687 | 0.7679851 | 1.011064 | 1.348083 | 1.152317
Min | 5.48 | 20.75 | 2.98 | 53.56 | 3.87 | 2.32 | 4.3 | 0.79 | 10.29 | 0.58 | 0 | 2:40 | 3:30 | 26.9 | 3450 | 1.5 | 9.4 | 12.49 | 24.22 | 29.44 | 37.65
Max | 6.66 | 23.46 | 3.2 | 55.44 | 4.58 | 2.94 | 5.22 | 1.29 | 12.83 | 0.66 | 0.5 | 3:10 | 4:00 | 27.6 | 3660 | 2.1 | 12.3 | 15.21 | 27.23 | 33.94 | 40.41
Obs.: | A Norma da ABNT não prevê a determinação da Resistência à Compressão a um dia para o CP II-Z-32.
A massa específica média do CP II-Z-32 ITAMBÉ é 2,96 g/cm3 (NBR NM 23).
As datas do relatório se referem ao dia de expedição do cimento.
carimbo/assinatura
[18 empty] | 1° | 3 | 7 | 28
[17 empty] | Valores Mínimos - NBR 11578 |  | 10 | 20 | 32
[17 empty] | Valores Médios CP II-Z-32 ITAMBÉ | 13.417 | 25.525 | 31.742 | 39.115

## CP IV
[9 empty] | TIPO / CLASSE : |  |  | CP IV-32
RELATÓRIO DE ENSAIOS DE CIMENTO | [18 empty] | PERÍODO : |  | 2012-01-01
[19 empty] | EMISSÃO : |  | 2012-02-15
| Químicos | [9 empty] | Físicos
Data | Al2O3 | SiO2 | Fe2O3 | CaO | MgO | SO3 | Perda | CaO | Resíd. | Equiv. | Exp. | Tempo de Pega |  | Cons. | Blaine | # 200 | # 325 | Resistência à Compressão
[7 empty] | Fogo | Livre | Insol. | Alcal. | Quente | Início | Fim | Normal |  |  |  | 1 dia | 3 dias | 7 dias | 28 dias
| % | % | % | % | % | % | % | % | % | % | mm | h : min | h : min | % | cm2/g | % | % | MPa | MPa | MPa | MPa
03 | 9.75 | 29.19 | 3.61 | 44.22 | 2.69 | 2.47 | 3.73 | 0.81 | 26.1 | 1.27 | 0.5 | 03:15 | 04:15 | 30.3 | 4430 | 0.4 | 2 | 13.03 | 25.82 | 32.02 | 43.99
05 | 9.32 | 27.96 | 3.53 | 46 | 2.77 | 2.53 | 3.79 | 1.01 | 25 | 1.28 | 0.5 | 03:30 | 04:30 | 29.6 | 4350 | 0.5 | 2.5 | 14.85 | 26.42 | 33.38 | 45.05
09 | 9.79 | 29.14 | 3.55 | 45.06 | 2.52 | 2.63 | 3.84 | 0.98 | 24.85 | 1.27 | 0 | 03:10 | 04:00 | 30 | 4550 | 0.1 | 1.6 | 13.96 | 26.63 | 34.07 | 44.88
11 | 10.5 | 29.49 | 3.57 | 44.17 | 2.42 | 2.53 | 3.83 | 0.81 | 26.4 | 1.27 | 0.5 | 03:20 | 04:15 | 30 | 4460 | 0.3 | 2.2 | 12.8 | 25.78 | 33.38 | 43.9
13 | 10.28 | 28.78 | 3.55 | 44.68 | 2.37 | 2.63 | 4.03 | 0.81 | 26.23 | 1.27 | 0 | 03:10 | 04:15 | 30 | 4370 | 0.4 | 2.8 | 11.67 | 24.77 | 31.91 | 45.67
17 | 10.48 | 29.51 | 3.6 | 43.96 | 2.32 | 2.63 | 3.72 | 0.7 | 27.08 | 1.27 | 0.5 | 03:20 | 04:30 | 29.7 | 4520 | 0.2 | 1.8 | 12.47 | 25.72 | 33.99 | ⁻
19 | 9.93 | 29.97 | 3.6 | 44.61 | 2.23 | 2.46 | 3.47 | 0.81 | 25.01 | 1.29 | 1 | 03:30 | 04:30 | 29.8 | 4390 | 0.3 | 2.2 | 12.59 | 25.58 | 34.15 | ⁻
23 | 10.04 | 30 | 3.63 | 43.9 | 2.17 | 2.51 | 3.7 | 0.93 | 25.89 | 1.29 | 0 | 03:35 | 04:30 | 29.8 | 4360 | 0.4 | 2.5 | 12.6 | 25.43 | 32.96 | ⁻
25 | 10.43 | 30.65 | 3.7 | 43.53 | 2.15 | 2.51 | 3.69 | 0.59 | 26.02 | 1.28 | 0.5 | 03:20 | 04:15 | 29.8 | 4350 | 0.3 | 2.2 | 13.68 | 27.91 | 35.46 | ⁻
27 | 10.18 | 29.78 | 3.66 | 44.84 | 2.43 | 2.6 | 3.47 | 0.73 | 25.08 | 1.28 | 1 | 03:10 | 04:00 | 29.6 | 4370 | 0.4 | 2.8 | 13.34 | 27.36 | 35.14 | ⁻
31 | 9.99 | 29.93 | 3.66 | 44.11 | 2.59 | 2.67 | 3.66 | 0.67 | 25.91 | 1.28 | 0 | 03:25 | 04:30 | 29.6 | 4560 | 0.3 | 2.3 | 13.6 | 27.43 | 34.16 | ⁻
Média | 10.06273 | 29.49091 | 3.605455 | 44.46182 | 2.423636 | 2.560909 | 3.720909 | 0.8045455 | 25.77909 | 1.277273 | 0.4090909 | 3:20 | 4:19 | 29.83636 | 4428.182 | 0.3272727 | 2.263636 | 13.14455 | 26.25909 | 33.69273 | 44.698
Sd | 0.3617206 | 0.7191447 | 0.05354692 | 0.6811434 | 0.2045127 | 0.07300062 | 0.1604652 | 0.1301817 | 0.7086671 | 0.007862454 | 0.3753786 | 0:09 | 0:12 | 0.2203303 | 81.70902 | 0.1103713 | 0.3775519 | 0.8643537 | 0.9772866 | 1.121812 | 0.7483114
Min | 9.32 | 27.96 | 3.53 | 43.53 | 2.15 | 2.46 | 3.47 | 0.59 | 24.85 | 1.27 | 0 | 3:10 | 4:00 | 29.6 | 4350 | 0.1 | 1.6 | 11.67 | 24.77 | 31.91 | 43.9
Max | 10.5 | 30.65 | 3.7 | 46 | 2.77 | 2.67 | 4.03 | 1.01 | 27.08 | 1.29 | 1 | 3:35 | 4:30 | 30.3 | 4560 | 0.5 | 2.8 | 14.85 | 27.91 | 35.46 | 45.67
Obs.: | A Norma da ABNT não prevê a determinação da Resistência à Compressão a um dia para o CP IV-32.
A massa específica média do CP-IV-32 ITAMBÉ é 2,83 g/cm3 (NBR NM 23).
As datas do relatório se referem ao dia de expedição do cimento.
carimbo/assinatura
[18 empty] | 1° | 3 | 7 | 28
[17 empty] | Valores Mínimos - NBR 5736 |  | 10 | 20 | 32
[17 empty] | Valores Médios CP IV-32 ITAMBÉ | 13.14455 | 26.25909 | 33.69273 | 44.698

## CP V
[9 empty] | TIPO : |  |  | CP V-ARI
RELATÓRIO DE ENSAIOS DE CIMENTO | [18 empty] | PERÍODO : |  | 2012-01-01
[19 empty] | EMISSÃO : |  | 2012-02-15
| Químicos | [9 empty] | Físicos
Data | Al2O3 | SiO2 | Fe2O3 | CaO | MgO | SO3 | Perda | CaO | Resíd. | Equiv. | Exp. | Tempo de Pega |  | Cons. | Blaine | # 200 | # 325 | Resistência à Compressão
[7 empty] | Fogo | Livre | Insol. | Alcal. | Quente | Início | Fim | Normal |  |  |  | 1 dia | 3 dias | 7 dias | 28 dias
| % | % | % | % | % | % | % | % | % | % | mm | h : min | h : min | % | cm2/g | % | % | MPa | MPa | MPa | MPa
02 | 3.97 | 18.54 | 2.63 | 60.08 | 5.4 | 2.8 | 2.62 | 1.35 | 0.58 | 0.62 | 0 | 02:20 | 03:15 | 27.6 | 4420 | 0.2 | 1.4 | 23.31 | 35.33 | 42.93 | 50.01
04 | 3.97 | 18.5 | 2.62 | 60.04 | 5.32 | 2.83 | 2.91 | 1.29 | 0.8 | 0.6 | 1 | 02:30 | 03:30 | 28.2 | 4320 | 0.3 | 2.6 | 22.09 | 35.98 | 43.33 | 49.17
06 | 3.97 | 18.59 | 2.62 | 60.1 | 5.14 | 2.87 | 2.74 | 1.4 | 0.77 | 0.6 | 1 | 02:25 | 03:15 | 28.4 | 4420 | 0.1 | 1.2 | 23 | 35.6 | 42.91 | 51.76
10 | 4.1 | 19.44 | 2.64 | 59.96 | 5.08 | 2.72 | 3 | 1.35 | 0.8 | 0.6 | 1 | 02:40 | 03:30 | 28.2 | 4300 | 0.3 | 2 | 22.05 | 34.38 | 41.07 | 52.5
12 | 4.04 | 19.27 | 2.62 | 60.04 | 5.15 | 2.83 | 2.78 | 1.33 | 0.55 | 0.61 | 0.5 | 02:40 | 03:30 | 28.3 | 4340 | 0.1 | 1.1 | 21.73 | 35.39 | 43.43 | 52.36
16 | 4.05 | 19.29 | 2.65 | 60.11 | 5.2 | 2.9 | 3.08 | 1.21 | 0.4 | 0.6 | 1 | 02:45 | 03:30 | 28.5 | 4310 | 0.1 | 1.4 | 22.2 | 35.67 | 41.98 | ⁻
18 | 4.07 | 19.29 | 2.66 | 60.05 | 5.1 | 2.89 | 2.94 | 1.4 | 0.71 | 0.61 | 1.5 | 02:45 | 03:30 | 28.4 | 4330 | 0.1 | 1.4 | 22.71 | 36.33 | 43.01 | ⁻
20 | 4.04 | 19.22 | 2.67 | 60.08 | 5.04 | 2.86 | 2.8 | 1.18 | 0.54 | 0.61 | 0.5 | 02:45 | 03:45 | 28.4 | 4360 | 0.1 | 1 | 23.15 | 35.85 | 42.6 | ⁻
24 | 4.02 | 19.11 | 2.69 | 60.06 | 5 | 2.89 | 3.03 | 0.84 | 0.8 | 0.58 | 1 | 02:50 | 03:45 | 28.2 | 4340 | 0.2 | 1.5 | 22.03 | 35.3 | 42.87 | ⁻
26 | 4.1 | 19.28 | 2.69 | 60.07 | 5.17 | 2.73 | 2.98 | 1.01 | 0.51 | 0.6 | 0 | 02:45 | 03:30 | 28.3 | 4340 | 0.1 | 1.3 | 21.88 | 37.6 | 43.4 | ⁻
30 | 4.02 | 19.12 | 2.65 | 60.02 | 5.11 | 2.7 | 2.9 | 1.4 | 0.7 | 0.6 | 0 | 02:30 | 03:30 | 28.2 | 4320 | 0.1 | 1.3 | 22.31 | 36.34 | 41.46 | ⁻
Média | 4.031818 | 19.05909 | 2.649091 | 60.05545 | 5.155455 | 2.82 | 2.889091 | 1.250909 | 0.6509091 | 0.6027273 | 0.6818182 | 2:38 | 3:30 | 28.24545 | 4345.455 | 0.1545455 | 1.472727 | 22.40545 | 35.79727 | 42.63545 | 51.16
Sd | 0.04792039 | 0.3434081 | 0.02625054 | 0.04156047 | 0.117334 | 0.0730753 | 0.13946 | 0.1810223 | 0.1403891 | 0.0100905 | 0.5134553 | 0:10 | 0:09 | 0.2381749 | 40.33947 | 0.08201995 | 0.4540725 | 0.5449103 | 0.8099147 | 0.7949134 | 1.489815
Min | 3.97 | 18.5 | 2.62 | 59.96 | 5 | 2.7 | 2.62 | 0.84 | 0.4 | 0.58 | 0 | 2:20 | 3:15 | 27.6 | 4300 | 0.1 | 1 | 21.73 | 34.38 | 41.07 | 49.17
Max | 4.1 | 19.44 | 2.69 | 60.11 | 5.4 | 2.9 | 3.08 | 1.4 | 0.8 | 0.62 | 1.5 | 2:50 | 3:45 | 28.5 | 4420 | 0.3 | 2.6 | 23.31 | 37.6 | 43.43 | 52.5
Obs.: | A Resistência à Compressão aos 28 dias do CP V-ARI é regida pela NBR 5733,
a qual não estabelece valor mínimo.
A massa específica média do CP V-ARI ITAMBÉ é 3,12 g/cm3 (NBR NM 23).
As datas do relatório se referem ao dia de expedição do cimento.
carimbo/assinatura
[18 empty] | 1° | 3 | 7 | 28
[17 empty] | Valores Mínimos - NBR 5733 | 14 | 24 | 34
[17 empty] | Valores Médios CP V-ARI ITAMBÉ | 22.40545 | 35.79727 | 42.63545 | 51.16

## CP V-RS
[9 empty] | TIPO : |  |  | CP V-ARI RS
RELATÓRIO DE ENSAIOS DE CIMENTO | [18 empty] | PERÍODO : |  | 2012-01-01
[19 empty] | EMISSÃO : |  | 2012-02-15
| Químicos | [9 empty] | Físicos
Data | Al2O3 | SiO2 | Fe2O3 | CaO | MgO | SO3 | Perda | CaO | Resíd. | Equiv. | Exp. | Tempo de Pega |  | Cons. | Blaine | # 200 | # 325 | Resistência à Compressão
[7 empty] | Fogo | Livre | Insol. | Alcal. | Quente | Início | Fim | Normal |  |  |  | 1 dia | 3 dias | 7 dias | 28 dias
| % | % | % | % | % | % | % | % | % | % | mm | h : min | h : min | % | cm2/g | % | % | MPa | MPa | MPa | MPa
03 | 6.04 | 22.19 | 3 | 53.42 | 4.83 | 2.65 | 2.71 | 0.87 | 9.88 | 0.72 | 1 | 02:40 | 03:30 | 29.2 | 4420 | 0.1 | 0.9 | 22.46 | 36.98 | 42.51 | 53.52
05 | 6.36 | 22.62 | 3.03 | 52.91 | 5.01 | 2.68 | 2.93 | 1.21 | 10.12 | 0.75 | 0.5 | 02:50 | 03:30 | 29.2 | 4460 | 0.2 | 2 | 21.06 | 35.09 | 42.36 | 49.17
09 | 6.36 | 22.8 | 3.02 | 53.35 | 4.53 | 2.72 | 3.06 | 1.07 | 11.74 | 0.74 | 0.5 | 02:40 | 03:15 | 29.4 | 4400 | 0.2 | 1.9 | 20.91 | 34 | 41.77 | 53.09
11 | 6.45 | 22.99 | 3.04 | 53.88 | 4.37 | 2.73 | 3.1 | 0.96 | 11.19 | 0.74 | 0.5 | 02:50 | 03:30 | 29.5 | 4310 | 0.1 | 1.3 | 21.2 | 34.63 | 41.48 | 53.11
13 | 6.5 | 23.27 | 3.03 | 54.71 | 4.36 | 2.72 | 3.28 | 1.01 | 10.43 | 0.75 | 0 | 03:00 | 04:00 | 29.5 | 4340 | 0.1 | 1.5 | 21.71 | 35.04 | 41.62 | 51.85
17 | 6.46 | 23.14 | 3.07 | 54.66 | 4.45 | 2.84 | 3.1 | 0.87 | 10.14 | 0.75 | 1 | 02:50 | 03:45 | 29.7 | 4550 | 0.1 | 1.2 | 20.77 | 37.74 | 41.75 | ⁻
19 | 6.37 | 23.17 | 3.05 | 54.63 | 4.49 | 2.77 | 3.05 | 1.04 | 10.95 | 0.74 | 1.5 | 02:50 | 03:30 | 29.6 | 4430 | 0.1 | 1.2 | 19.81 | 35.95 | 41.77 | ⁻
23 | 6.32 | 23.14 | 3.07 | 55.12 | 4.32 | 2.62 | 3.28 | 1.01 | 11.08 | 0.74 | 0 | 03:05 | 04:00 | 29.6 | 4370 | 0.1 | 1.3 | 21.14 | 37.1 | 42.12 | ⁻
25 | 6.45 | 23.57 | 3.12 | 54.05 | 4.36 | 2.72 | 3.28 | 0.98 | 10.03 | 0.74 | 0 | 03:00 | 04:00 | 29.3 | 4390 | 0.1 | 1.3 | 20.08 | 35.27 | 41.79 | ⁻
27 | 6.77 | 24.38 | 3.12 | 53.04 | 4.45 | 2.71 | 2.98 | 1.01 | 12.23 | 0.74 | 1 | 02:50 | 03:45 | 29.5 | 4500 | 0.1 | 1.3 | 20.74 | 35.78 | 40.96 | ⁻
31 | 6.49 | 23.47 | 3.07 | 53.97 | 4.74 | 2.67 | 3.26 | 1.01 | 10.72 | 0.75 | 0 | 03:10 | 04:00 | 28.2 | 4400 | 0.1 | 1.1 | 19.72 | 35.51 | 41.05 | ⁻
Média | 6.415455 | 23.15818 | 3.056364 | 53.97636 | 4.537273 | 2.711818 | 3.093636 | 1.003636 | 10.77364 | 0.7418182 | 0.5454545 | 2:53 | 3:42 | 29.33636 | 4415.455 | 0.1181818 | 1.363636 | 20.87273 | 35.73545 | 41.74364 | 52.148
Sd | 0.1735145 | 0.561833 | 0.0385416 | 0.7396793 | 0.224904 | 0.05946733 | 0.1794031 | 0.09308842 | 0.7519611 | 0.008738629 | 0.522233 | 0:10 | 0:16 | 0.4105429 | 68.90046 | 0.04045199 | 0.326413 | 0.8093342 | 1.134842 | 0.4787958 | 1.778516
Min | 6.04 | 22.19 | 3 | 52.91 | 4.32 | 2.62 | 2.71 | 0.87 | 9.88 | 0.72 | 0 | 2:40 | 3:15 | 28.2 | 4310 | 0.1 | 0.9 | 19.72 | 34 | 40.96 | 49.17
Max | 6.77 | 24.38 | 3.12 | 55.12 | 5.01 | 2.84 | 3.28 | 1.21 | 12.23 | 0.75 | 1.5 | 3:10 | 4:00 | 29.7 | 4550 | 0.2 | 2 | 22.46 | 37.74 | 42.51 | 53.52
Obs.: | A Resistência à Compressão aos 28 dias do CP V-ARI RS é regida pela NBR 5733,
que não estabelece valor mínimo para esta idade.
A massa específica média do CP V-ARI RS ITAMBÉ é 3,00 g/cm3 (NBR NM 23).
As datas do relatório se referem ao dia de expedição do cimento.
carimbo/assinatura
[18 empty] | 1° | 3 | 7 | 28
[17 empty] | Valores Mínimos - NBR 5737 | 11 | 24 | 34
[17 empty] | Valores Médios CP V-ARI RS ITAMBÉ | 20.87273 | 35.73545 | 41.74364 | 52.148