## CP II-F
[9 empty] | TIPO / CLASSE : |  |  | CP II-F-32
RELATÓRIO DE ENSAIOS DE CIMENTO | [18 empty] | PERÍODO : |  | 2011-04-01
[19 empty] | EMISSÃO : |  | 2011-06-08
| Químicos | [9 empty] | Físicos
Data | Al2O3 | SiO2 | Fe2O3 | CaO | MgO | SO3 | Perda | CaO | Resíd. | Equiv. | Exp. | Tempo de Pega |  | Cons. | Blaine | # 200 | # 325 | Resistência à Compressão
[7 empty] | Fogo | Livre | Insol. | Alcal. | Quente | Início | Fim | Normal |  |  |  | 1 dia | 3 dias | 7 dias | 28 dias
| % | % | % | % | % | % | % | % | % | % | mm | h : min | h : min | % | cm2/g | % | % | MPa | MPa | MPa | MPa
01 | 4.03 | 18.31 | 2.51 | 59.55 | 5.23 | 2.78 | 4.87 | 1.04 | 1.49 | 0.62 | 1 | 03:45 | 04:15 | 24.8 | 3110 | 5 | 18.8 | 13.31 | 26.49 | 31.41 | 38.8
04 | 4.05 | 18.33 | 2.5 | 59.55 | 5.23 | 2.85 | 5.35 | 1.15 | 1.85 | 0.63 | 0 | 03:30 | 04:15 | 25 | 3400 | 4.9 | 16.2 | 12.07 | 24.86 | 29.64 | 39.6
05 | 4.02 | 18.26 | 2.49 | 59.49 | 5.17 | 2.93 | 5.94 | 0.95 | 1.39 | 0.63 | 1 | 03:15 | 04:00 | 25 | 3450 | 4.8 | 18.8 | 10.56 | 21.99 | 33.42 | 44.49
06 | 4.02 | 18.38 | 2.47 | 59.47 | 5.19 | 2.86 | 5.09 | 0.9 | 1.1 | 0.63 | 0.5 | 03:15 | 03:45 | 25.2 | 3230 | 5.5 | 18 | 12.18 | 23.65 | 30.65 | 42.91
07 | 4.05 | 18.38 | 2.46 | 59.42 | 5.18 | 2.97 | 5.51 | 1.01 | 1.73 | 0.63 | 1 | 03:10 | 04:00 | 25.2 | 3340 | 4.2 | 16.7 | 9.27 | 24.83 | 32.02 | 44.45
11 | 4.02 | 18.3 | 2.44 | 59.44 | 5.11 | 2.98 | 5.89 | 0.89 | 0.89 | 0.63 | 1 | 03:10 | 04:00 | 24.8 | 3490 | 4 | 17.2 | 10.03 | 24.84 | 31.56 | 43.2
13 | 4.04 | 18.36 | 2.42 | 59.45 | 5.14 | 3 | 5.65 | 0.7 | 2.17 | 0.63 | 0 | 03:40 | 04:30 | 25.2 | 3370 | 4.4 | 15.9 | 9.39 | 22.92 | 30.8 | 41.2
15 | 4.03 | 18.42 | 2.4 | 59.43 | 5.08 | 2.95 | 5.84 | 1.01 | 1.97 | 0.63 | 1 | 03:25 | 04:00 | 25.4 | 3370 | 3.9 | 17.3 | 10.33 | 24.36 | 30.44 | 41
19 | 4.08 | 18.45 | 2.46 | 59.33 | 5.07 | 2.86 | 5.33 | 0.59 | 1.84 | 0.63 | 0.5 | 03:20 | 04:00 | 25.8 | 3430 | 4.1 | 16 | 10.4 | 23.08 | 30.84 | 41.02
25 | 4.07 | 18.33 | 2.48 | 59.37 | 5.14 | 2.81 | 5.36 | 0.76 | 2.16 | 0.62 | 0.5 | 03:50 | 04:30 | 26 | 3470 | 4.6 | 18.3 | 10.65 | 22.92 | 31.39 | 40.03
27 | 4.07 | 18.3 | 2.45 | 59.34 | 5.27 | 2.83 | 5.53 | 0.59 | 1.94 | 0.62 | 1 | 03:50 | 04:30 | 26 | 3290 | 7 | 19.6 | 11.57 | 25.59 | 33.66 | 43.58
29 | 4.06 | 18.26 | 2.46 | 59.37 | 5.23 | 2.76 | 5.35 | 0.7 | 2.1 | 0.62 | 1 | 03:30 | 04:15 | 25.8 | 3540 | 3.8 | 16.4 | 11.57 | 25.17 | 32.29 | 42.96
Média | 4.045 | 18.34 | 2.461667 | 59.43417 | 5.17 | 2.881667 | 5.475833 | 0.8575 | 1.719167 | 0.6266667 | 0.7083333 | 3:28 | 4:10 | 25.35 | 3374.167 | 4.683333 | 17.43333 | 10.94417 | 24.225 | 31.51 | 41.9
Sd | 0.02153222 | 0.0596962 | 0.03186144 | 0.07366488 | 0.06381792 | 0.08166821 | 0.321402 | 0.1856255 | 0.4175569 | 0.00492366 | 0.3964807 | 0:15 | 0:15 | 0.4441539 | 120.0347 | 0.8901821 | 1.247057 | 1.211186 | 1.317542 | 1.187067 | 1.9
Min | 4.02 | 18.26 | 2.4 | 59.33 | 5.07 | 2.76 | 4.87 | 0.59 | 0.89 | 0.62 | 0 | 3:10 | 3:45 | 24.8 | 3110 | 3.8 | 15.9 | 9.27 | 21.99 | 29.64 | 38.8
Max | 4.08 | 18.45 | 2.51 | 59.55 | 5.27 | 3 | 5.94 | 1.15 | 2.17 | 0.63 | 1 | 3:50 | 4:30 | 26 | 3540 | 7 | 19.6 | 13.31 | 26.49 | 33.66 | 44.49
Obs.: | A Norma da ABNT não prevê a determinação da Resistência à Compressão a um dia para o CP II-F-32.
A massa específica média do CP II-F-32 ITAMBÉ é 3,11 g/cm3 (NBRNM 23).
As datas do relatório se referem ao dia de expedição do cimento.
carimbo/assinatura
[18 empty] | 1° | 3 | 7 | 28
[17 empty] | Valores Mínimos - NBR 11578 |  | 10 | 20 | 32
[17 empty] | Valores Médios CP II-F-32 ITAMBÉ | 10.94417 | 24.225 | 31.51 | 41.9

## CP II-Z
[9 empty] | TIPO / CLASSE : |  |  | CP II-Z-32
RELATÓRIO DE ENSAIOS DE CIMENTO | [18 empty] | PERÍODO : |  | 2011-04-01
[19 empty] | EMISSÃO : |  | 2011-06-08
| Químicos | [9 empty] | Físicos
Data | Al2O3 | SiO2 | Fe2O3 | CaO | MgO | SO3 | Perda | CaO | Resíd. | Equiv. | Exp. | Tempo de Pega |  | Cons. | Blaine | # 200 | # 325 | Resistência à Compressão
[7 empty] | Fogo | Livre | Insol. | Alcal. | Quente | Início | Fim | Normal |  |  |  | 1 dia | 3 dias | 7 dias | 28 dias
| % | % | % | % | % | % | % | % | % | % | mm | h : min | h : min | % | cm2/g | % | % | MPa | MPa | MPa | MPa
04 | 6.42 | 21.93 | 3.01 | 52.82 | 4.1 | 2.65 | 5.4 | 0.95 | 12.39 | 0.63 | 0 | 03:30 | 04:15 | 26.6 | 3630 | 3.4 | 13.3 | 10.18 | 25.68 | 30.27 | 42.54
06 | 6.33 | 22.72 | 2.97 | 54.08 | 4.13 | 2.53 | 5.74 | 0.9 | 10.74 | 0.68 | 0.5 | 03:30 | 04:00 | 26.8 | 3620 | 3.2 | 13 | 11.88 | 24.96 | 31.91 | 44.6
08 | 6.18 | 22.79 | 2.95 | 54.35 | 4.08 | 2.53 | 5.39 | 0.95 | 10.61 | 0.65 | 0.5 | 03:00 | 03:30 | 26.6 | 3710 | 3.6 | 13.68 | 11.77 | 25.47 | 33.98 | 46.02
12 | 6.12 | 22.77 | 2.9 | 54.75 | 4.06 | 2.51 | 5.04 | 0.73 | 10.24 | 0.6 | 0.5 | 03:20 | 04:00 | 26.2 | 3590 | 3.4 | 13.7 | 10.48 | 22.78 | 32.89 | 43.71
14 | 6.04 | 22.92 | 2.88 | 54.66 | 3.99 | 2.59 | 5.17 | 0.73 | 10.46 | 0.6 | 0 | 03:10 | 03:45 | 26.2 | 3610 | 3.3 | 14 | 11.04 | 23.83 | 34.16 | 45
18 | 6.05 | 22.92 | 2.88 | 54.82 | 3.97 | 2.62 | 5.07 | 0.76 | 11.02 | 0.63 | 0.5 | 03:05 | 03:45 | 26.6 | 3460 | 3.7 | 14.9 | 10.99 | 23.08 | 30.97 | 41.4
20 | 5.98 | 22.72 | 2.91 | 54.62 | 4.04 | 2.71 | 4.78 | 0.5 | 9.1 | 0.63 | 0.5 | 03:15 | 04:00 | 26.6 | 3470 | 3.5 | 14.9 | 11.54 | 22.14 | 30.94 | 39.9
26 | 5.98 | 22.57 | 2.94 | 53.92 | 4.1 | 2.75 | 5.18 | 0.76 | 9.26 | 0.66 | 0.5 | 03:15 | 04:00 | 26.4 | 3610 | 3.7 | 13.5 | 10.8 | 22.2 | 30.55 | 41.2
28 | 6.02 | 22.81 | 2.89 | 54.26 | 4.36 | 2.36 | 4.84 | 0.64 | 11.12 | 0.65 | 0 | 03:35 | 04:15 | 26.6 | 3540 | 2.8 | 12.5 | 11.42 | 24.85 | 31.69 | 44.4
Média | 6.124444 | 22.68333 | 2.925556 | 54.25333 | 4.092222 | 2.583333 | 5.178889 | 0.7688889 | 10.54889 | 0.6366667 | 0.3333333 | 3:18 | 3:57 | 26.51111 | 3582.222 | 3.4 | 13.72 | 11.12222 | 23.88778 | 31.92889 | 43.2
Sd | 0.1573302 | 0.3020761 | 0.04503085 | 0.6197378 | 0.113223 | 0.1175798 | 0.2986404 | 0.147855 | 0.9900687 | 0.02645751 | 0.25 | 0:12 | 0:15 | 0.2027588 | 79.8088 | 0.2828427 | 0.7981854 | 0.5793699 | 1.39541 | 1.44554 | 2
Min | 5.98 | 21.93 | 2.88 | 52.82 | 3.97 | 2.36 | 4.78 | 0.5 | 9.1 | 0.6 | 0 | 3:00 | 3:30 | 26.2 | 3460 | 2.8 | 12.5 | 10.18 | 22.14 | 30.27 | 39.9
Max | 6.42 | 22.92 | 3.01 | 54.82 | 4.36 | 2.75 | 5.74 | 0.95 | 12.39 | 0.68 | 0.5 | 3:35 | 4:15 | 26.8 | 3710 | 3.7 | 14.9 | 11.88 | 25.68 | 34.16 | 46.02
Obs.: | A Norma da ABNT não prevê a determinação da Resistência à Compressão a um dia para o CP II-Z-32.
A massa específica média do CP II-Z-32 ITAMBÉ é 2,96 g/cm3 (NBRNM 23).
As datas do relatório se referem ao dia de expedição do cimento.
carimbo/assinatura
[18 empty] | 1° | 3 | 7 | 28
[17 empty] | Valores Mínimos - NBR 11578 |  | 10 | 20 | 32
[17 empty] | Valores Médios CP II-Z-32 ITAMBÉ | 11.12222 | 23.88778 | 31.92889 | 43.2

## CP IV
[9 empty] | TIPO / CLASSE : |  |  | CP IV-32
RELATÓRIO DE ENSAIOS DE CIMENTO | [18 empty] | PERÍODO : |  | 2011-04-01
[19 empty] | EMISSÃO : |  | 2011-06-08
| Químicos | [9 empty] | Físicos
Data | Al2O3 | SiO2 | Fe2O3 | CaO | MgO | SO3 | Perda | CaO | Resíd. | Equiv. | Exp. | Tempo de Pega |  | Cons. | Blaine | # 200 | # 325 | Resistência à Compressão
[7 empty] | Fogo | Livre | Insol. | Alcal. | Quente | Início | Fim | Normal |  |  |  | 1 dia | 3 dias | 7 dias | 28 dias
| % | % | % | % | % | % | % | % | % | % | mm | h : min | h : min | % | cm2/g | % | % | MPa | MPa | MPa | MPa
01 | 10.12 | 29.33 | 3.66 | 43.82 | 3.09 | 2.39 | 2.99 | 0.48 | 30.07 | 1.28 | 0.5 | 03:55 | 04:30 | 30.8 | 4250 | 0.5 | 2.8 | 12.25 | 24.49 | 30.56 | 47.5
05 | 9.92 | 28.99 | 3.62 | 43.7 | 3.06 | 2.48 | 3.54 | 0.79 | 28.7 | 1.3 | 0.5 | 03:40 | 04:15 | 30.8 | 4310 | 0.4 | 4.3 | 10.96 | 24.82 | 32.24 | 48.22
07 | 8.99 | 27.15 | 3.56 | 45.53 | 3.11 | 2.59 | 3.92 | 0.98 | 24.29 | 1.31 | 0.5 | 03:30 | 04:15 | 31 | 4260 | 0.4 | 3.3 | 12.11 | 25.76 | 34.35 | 51.32
11 | 9.46 | 27.73 | 3.56 | 44.36 | 3.06 | 2.49 | 3.65 | 0.76 | 28.98 | 1.3 | 0.5 | 03:30 | 04:15 | 31 | 4200 | 0.7 | 3.8 | 10.69 | 25 | 32.3 | 49.9
13 | 9.63 | 27.73 | 3.55 | 44.37 | 2.96 | 2.51 | 3.65 | 0.7 | 27.01 | 1.31 | 0.5 | 03:40 | 04:15 | 31.2 | 4160 | 1.1 | 5 | 10.19 | 22.62 | 32.67 | 47.4
15 | 9.67 | 28.15 | 3.57 | 44.16 | 2.98 | 2.51 | 3.05 | 0.76 | 30.62 | 1.3 | 0.5 | 03:45 | 04:30 | 31 | 4260 | 0.8 | 4.2 | 9.82 | 23.6 | 30.52 | 46
19 | 8.87 | 27.04 | 3.5 | 45.91 | 3.05 | 2.62 | 3.94 | 0.53 | 25.92 | 1.32 | 0 | 03:30 | 04:15 | 31 | 4130 | 0.8 | 4 | 10.77 | 23.52 | 31.93 | 47.7
25 | 10.32 | 27.97 | 3.58 | 43.82 | 2.91 | 2.82 | 3.32 | 0.62 | 28.54 | 1.3 | 0.5 | 03:55 | 04:30 | 31.2 | 4290 | 0.4 | 2.8 | 8.25 | 20.3 | 29.98 | 44.8
27 | 10.05 | 27.74 | 3.54 | 44.65 | 2.93 | 2.7 | 3.26 | 0.62 | 26.06 | 1.3 | 0.5 | 04:00 | 04:45 | 31 | 4120 | 0.5 | 3.6 | 10.56 | 22.86 | 31.09 | 46.1
29 | 9.98 | 28.01 | 3.54 | 45.06 | 2.94 | 2.76 | 3.41 | 0.64 | 26.54 | 1.3 | 0.5 | 03:45 | 04:30 | 30.8 | 4140 | 0.4 | 3.2 | 10.12 | 21.72 | 29.18 | 45.1
Média | 9.701 | 27.984 | 3.568 | 44.538 | 3.009 | 2.587 | 3.473 | 0.688 | 27.673 | 1.302 | 0.45 | 3:43 | 4:24 | 30.98 | 4212 | 0.6 | 3.7 | 10.572 | 23.469 | 31.482 | 47.7
Sd | 0.4791764 | 0.7170495 | 0.04467164 | 0.751854 | 0.07279347 | 0.1372791 | 0.328297 | 0.1437436 | 2.021765 | 0.01032796 | 0.1581139 | 0:11 | 0:10 | 0.147573 | 70.67924 | 0.2403701 | 0.7023769 | 1.139803 | 1.655741 | 1.511642 | 2.1
Min | 8.87 | 27.04 | 3.5 | 43.7 | 2.91 | 2.39 | 2.99 | 0.48 | 24.29 | 1.28 | 0 | 3:30 | 4:15 | 30.8 | 4120 | 0.4 | 2.8 | 8.25 | 20.3 | 29.18 | 44.8
Max | 10.32 | 29.33 | 3.66 | 45.91 | 3.11 | 2.82 | 3.94 | 0.98 | 30.62 | 1.32 | 0.5 | 4:00 | 4:45 | 31.2 | 4310 | 1.1 | 5 | 12.25 | 25.76 | 34.35 | 51.32
Obs.: | A Norma da ABNT não prevê a determinação da Resistência à Compressão a um dia para o CP IV-32.
A massa específica média do CP-IV-32 ITAMBÉ é 2,83 g/cm3 (NBRNM 23).
As datas do relatório se referem ao dia de expedição do cimento.
carimbo/assinatura
[18 empty] | 1° | 3 | 7 | 28
[17 empty] | Valores Mínimos - NBR 5736 |  | 10 | 20 | 32
[17 empty] | Valores Médios CP IV-32 ITAMBÉ | 10.572 | 23.469 | 31.482 | 47.7

## CP V
[9 empty] | TIPO : |  |  | CP V-ARI
RELATÓRIO DE ENSAIOS DE CIMENTO | [18 empty] | PERÍODO : |  | 2011-04-01
[19 empty] | EMISSÃO : |  | 2011-06-08
| Químicos | [9 empty] | Físicos
Data | Al2O3 | SiO2 | Fe2O3 | CaO | MgO | SO3 | Perda | CaO | Resíd. | Equiv. | Exp. | Tempo de Pega |  | Cons. | Blaine | # 200 | # 325 | Resistência à Compressão
[7 empty] | Fogo | Livre | Insol. | Alcal. | Quente | Início | Fim | Normal |  |  |  | 1 dia | 3 dias | 7 dias | 28 dias
| % | % | % | % | % | % | % | % | % | % | mm | h : min | h : min | % | cm2/g | % | % | MPa | MPa | MPa | MPa
04 | 4.04 | 18.32 | 2.51 | 59.49 | 5.27 | 3.01 | 3.44 | 1.49 | 0.65 | 0.63 | 0.5 | 02:25 | 03:00 | 29 | 4520 | 0.4 | 2.9 | 22.52 | 34.34 | 42.59 | 52.81
06 | 4.03 | 18.43 | 2.49 | 59.53 | 5.27 | 2.98 | 3.63 | 1.51 | 0.6 | 0.63 | 0.5 | 02:25 | 03:00 | 29.2 | 4270 | 0.4 | 2.9 | 19.27 | 32.71 | 40.22 | 50.49
08 | 4.05 | 18.38 | 2.5 | 59.44 | 5.19 | 2.95 | 3.34 | 1.09 | 0.95 | 0.63 | 0.5 | 03:00 | 03:45 | 28.8 | 4350 | 0.4 | 2.8 | 21.28 | 35.55 | 42.61 | 53.4
12 | 4.05 | 18.42 | 2.46 | 59.43 | 5.22 | 3.02 | 3.33 | 0.7 | 0.93 | 0.63 | 0 | 02:40 | 03:15 | 29 | 4400 | 0.5 | 2.7 | 19.41 | 32.31 | 42.54 | 53.63
14 | 4.03 | 18.45 | 2.45 | 59.45 | 5.2 | 3.06 | 3.2 | 1.04 | 0.89 | 0.63 | 0.5 | 02:30 | 03:15 | 29.2 | 4250 | 0.7 | 2.8 | 18.65 | 32.22 | 42.28 | 53.2
18 | 4.03 | 18.44 | 2.46 | 59.47 | 5.17 | 3.03 | 3.06 | 1.04 | 0.9 | 0.63 | 0.5 | 02:25 | 03:00 | 29.2 | 4270 | 0.4 | 2.3 | 19.52 | 33.82 | 42.23 | 51.9
20 | 4.07 | 18.46 | 2.48 | 59.45 | 5.18 | 2.93 | 3.02 | 0.7 | 0.94 | 0.63 | 0 | 02:30 | 03:15 | 29.9 | 4300 | 0.3 | 2.7 | 19.66 | 32.01 | 40.21 | 49.9
26 | 4.07 | 18.44 | 2.47 | 59.42 | 5.22 | 2.92 | 2.99 | 0.84 | 0.8 | 0.63 | 0 | 02:45 | 03:15 | 29 | 4300 | 0.2 | 2.6 | 18.25 | 31.61 | 39.29 | 50.5
28 | 4.06 | 18.38 | 2.46 | 59.38 | 5.26 | 2.9 | 3.23 | 0.76 | 1 | 0.63 | 0.5 | 02:30 | 03:15 | 28.8 | 4210 | 0.4 | 2.6 | 18.02 | 32.56 | 38.65 | 50.5
Média | 4.047778 | 18.41333 | 2.475556 | 59.45111 | 5.22 | 2.977778 | 3.248889 | 1.018889 | 0.8511111 | 0.63 | 0.3333333 | 2:34 | 3:13 | 29.12222 | 4318.889 | 0.4111111 | 2.7 | 19.62 | 33.01444 | 41.18 | 51.8
Sd | 0.01641476 | 0.045 | 0.02068279 | 0.04284987 | 0.03872983 | 0.05562773 | 0.210502 | 0.3105416 | 0.1396822 | 3.049282e-09 | 0.25 | 0:12 | 0:14 | 0.3308239 | 93.60081 | 0.1364225 | 0.1870829 | 1.445752 | 1.286615 | 1.582348 | 1.5
Min | 4.03 | 18.32 | 2.45 | 59.38 | 5.17 | 2.9 | 2.99 | 0.7 | 0.6 | 0.63 | 0 | 2:25 | 3:00 | 28.8 | 4210 | 0.2 | 2.3 | 18.02 | 31.61 | 38.65 | 49.9
Max | 4.07 | 18.46 | 2.51 | 59.53 | 5.27 | 3.06 | 3.63 | 1.51 | 1 | 0.63 | 0.5 | 3:00 | 3:45 | 29.9 | 4520 | 0.7 | 2.9 | 22.52 | 35.55 | 42.61 | 53.63
Obs.: | A Resistência à Compressão aos 28 dias do CP V-ARI é regida pela NBR 5733,
a qual não estabelece valor mínimo.
A massa específica média do CP V-ARI ITAMBÉ é 3,12 g/cm3 (NBRNM 23).
As datas do relatório se referem ao dia de expedição do cimento.
carimbo/assinatura
[18 empty] | 1° | 3 | 7 | 28
[17 empty] | Valores Mínimos - NBR 5733 | 14 | 24 | 34
[17 empty] | Valores Médios CP V-ARI ITAMBÉ | 19.62 | 33.01444 | 41.18 | 51.8

## CP V-RS
[9 empty] | TIPO : |  |  |  | CP V-ARI RS
RELATÓRIO DE ENSAIOS DE CIMENTO | [19 empty] | PERÍODO : |  | 2011-04-01
[20 empty] | EMISSÃO : |  | 2011-06-08
| Químicos | [10 empty] | Físicos
Data | Al2O3 | SiO2 | Fe2O3 | CaO | MgO | SO3 | Perda | CaO | Resíd. | Equiv. |  | Exp. | Tempo de Pega |  | Cons. | Blaine | # 200 | # 325 | Resistência à Compressão
[7 empty] | Fogo | Livre | Insol. | Alcal. |  | Quente | Início | Fim | Normal |  |  |  | 1 dia | 3 dias | 7 dias | 28 dias
| % | % | % | % | % | % | % | % | % | % |  | mm | h : min | h : min | % | cm2/g | % | % | MPa | MPa | MPa | MPa
01 | 5.86 | 21.62 | 3.05 | 53.15 | 5.18 | 3.01 | 3.75 | 1.35 | 10.21 | 0.69 |  | 0 | 02:45 | 03:15 | 29.6 | 4820 | 0.3 | 2.1 | 20.36 | 34.42 | 39.47 | 50.87
05 | 5.76 | 21.51 | 3.03 | 53.19 | 5.27 | 2.98 | 3.32 | 0.84 | 11.1 | 0.67 |  | 0.5 | 02:30 | 03:15 | 29.6 | 4480 | 0.3 | 2.81 | 20.21 | 34.1 | 42.41 | 57.61
07 | 5.79 | 21.37 | 3.02 | 52.42 | 5.13 | 3.05 | 3.66 | 0.73 | 11.06 | 0.67 |  | 0.5 | 02:20 | 03:00 | 29.8 | 4520 | 0.2 | 1.8 | 20.02 | 34.94 | 41.26 | 52.3
11 | 5.55 | 21.58 | 3 | 52.65 | 5.13 | 3.07 | 3.55 | 0.84 | 11.6 | 0.66 |  | 0.5 | 03:20 | 04:00 | 29.8 | 4440 | 0.3 | 1.6 | 18.3 | 32.6 | 39.6 | 51.9
13 | 5.75 | 21.62 | 3 | 53.01 | 5.15 | 3 | 3.48 | 0.87 | 11.24 | 0.66 |  | 0 | 03:15 | 04:00 | 30 | 4430 | 0.5 | 1.8 | 17.53 | 31.47 | 40 | 51.9
19 | 5.66 | 21.64 | 2.98 | 53.3 | 5.05 | 2.91 | 2.89 | 0.59 | 10.5 | 0.68 |  | 0 | 03:00 | 03:30 | 30.4 | 4420 | 0.2 | 1.5 | 18.22 | 31.74 | 38.32 | 53.9
25 | 5.9 | 22.48 | 3 | 53.78 | 4.98 | 2.74 | 2.86 | 0.59 | 9.12 | 0.68 |  | 0.5 | 02:50 | 03:30 | 30.6 | 4430 | 0.2 | 1.4 | 17.3 | 32.08 | 39.61 | 52
27 | 5.86 | 22.34 | 2.99 | 54.05 | 5.18 | 2.88 | 3.25 | 0.79 | 10.91 | 0.68 |  | 0 | 03:00 | 03:45 | 30 | 4240 | 0.2 | 1.7 | 16.69 | 32.01 | 37.88 | 51.3
29 | 6.09 | 22.74 | 3.04 | 52.81 | 5.27 | 2.75 | 2.96 | 0.67 | 11.3 | 0.68 |  | 0.5 | 03:00 | 03:45 | 30.2 | 4530 | 0.1 | 1 | 17.09 | 31.42 | 37.9 | 53.7
Média | 5.796 | 21.852 | 3.01 | 53.099 | 5.145 | 2.945 | 3.294 | 0.822 | 10.769 | 0.673 |  | 0.3 | 2:54 | 3:35 | 30.02 | 4481 | 0.26 | 1.731 | 18.4 | 32.8 | 39.6 | 52.8
Sd | 0.1456937 | 0.4773492 | 0.02357023 | 0.5156969 | 0.08922506 | 0.1219517 | 0.3185453 | 0.2206959 | 0.7092006 | 0.0105935 |  | 0.2581989 | 0:19 | 0:20 | 0.332666 | 144.4876 | 0.1074968 | 0.4763857 | 1.480105 | 1.48675 | 1.533931 | 2.2
Min | 5.55 | 21.37 | 2.98 | 52.42 | 4.98 | 2.74 | 2.86 | 0.59 | 9.12 | 0.66 |  | 0 | 2:20 | 3:00 | 29.6 | 4240 | 0.1 | 1 | 16.69 | 31.4 | 37.88 | 50.87
Max | 6.09 | 22.74 | 3.05 | 54.05 | 5.27 | 3.07 | 3.75 | 1.35 | 11.6 | 0.69 | 0.5 | 0.5 | 3:20 | 4:00 | 30.6 | 4820 | 0.5 | 2.81 | 20.36 | 34.94 | 42.41 | 57.61
Obs.: | A Resistência à Compressão aos 28 dias do CP V-ARI RS é regida pela NBR 5733,
que não estabelece valor mínimo para esta idade.
A massa específica média do CP V-ARI RS ITAMBÉ é 3,00 g/cm3 (NBRNM 23).
As datas do relatório se referem ao dia de expedição do cimento.
carimbo/assinatura
[19 empty] | 1° | 3 | 7 | 28
[18 empty] | Valores Mínimos - NBR 5737 | 11 | 24 | 34
[18 empty] | Valores Médios CP V-ARI RS ITAMBÉ | 18.4 | 32.8 | 39.6 | 52.8