## CP II-F
[9 empty] | TIPO / CLASSE : |  |  | CP II-F-32
RELATÓRIO DE ENSAIOS DE CIMENTO | [18 empty] | PERÍODO : |  | 2011-09-01
[19 empty] | EMISSÃO : |  | 2011-11-01
| Químicos | [9 empty] | Físicos
Data | Al2O3 | SiO2 | Fe2O3 | CaO | MgO | SO3 | Perda | CaO | Resíd. | Equiv. | Exp. | Tempo de Pega |  | Cons. | Blaine | # 200 | # 325 | Resistência à Compressão
[7 empty] | Fogo | Livre | Insol. | Alcal. | Quente | Início | Fim | Normal |  |  |  | 1 dia | 3 dias | 7 dias | 28 dias
| % | % | % | % | % | % | % | % | % | % | mm | h : min | h : min | % | cm2/g | % | % | MPa | MPa | MPa | MPa
05 | 4.08 | 19.07 | 2.44 | 59.38 | 4.74 | 2.41 | 5.64 | 1.23 | 2.4 | 0.62 | 0 | 02:40 | 03:15 | 25 | 3740 | 3.7 | 17.8 | 14.36 | 27.53 | 33.29 | 41.55
08 | 4.2 | 18.3 | 2.47 | 59.67 | 4.95 | 2.59 | 5.81 | 0.9 | 1.79 | 0.61 | 0.5 | 03:10 | 04:00 | 24.8 | 3630 | 4.4 | 18.2 | 13.21 | 28.1 | 33.66 | 39.8
12 | 4.2 | 18.32 | 2.52 | 59.69 | 5.15 | 2.85 | 5.9 | 0.98 | 1.76 | 0.6 | 0 | 02:40 | 03:15 | 24.4 | 3640 | 3.8 | 17.8 | 14.42 | 29.15 | 34.94 | 42.7
14 | 4.14 | 18.23 | 2.49 | 59.77 | 5.12 | 2.75 | 5.99 | 1.01 | 1.42 | 0.61 | 1 | 02:50 | 03:30 | 24.5 | 3630 | 3.5 | 17.9 | 13.98 | 27.95 | 32.92 | 41.7
16 | 4.13 | 18.21 | 2.47 | 59.73 | 5.2 | 2.74 | 5.93 | 1.26 | 1.36 | 0.61 | 0 | 02:35 | 03:15 | 24.5 | 3520 | 3.4 | 18.02 | 13.25 | 28.3 | 33.5 | 40.8
20 | 4.13 | 18.22 | 2.48 | 59.77 | 5.16 | 2.77 | 5.3 | 1.09 | 1.08 | 0.61 | 0 | 02:50 | 03:30 | 24.7 | 3380 | 4 | 18.07 | 14.52 | 29.24 | 34.44 | 40.7
22 | 4.12 | 18.26 | 2.5 | 59.71 | 5.28 | 2.67 | 5.15 | 0.87 | 1.58 | 0.61 | 0 | 03:00 | 03:45 | 24.6 | 3280 | 3.6 | 16.4 | 13.13 | 26.44 | 31.9 | 41.1
26 | 4.11 | 18.23 | 2.52 | 59.72 | 5.28 | 2.79 | 5.51 | 1.23 | 1.64 | 0.61 | 0 | 03:00 | 03:45 | 24.7 | 3310 | 3.1 | 17 | 12.52 | 25.07 | 33.25 | 40.7
28 | 4.08 | 18.19 | 2.52 | 59.74 | 5.28 | 2.85 | 5.15 | 1.07 | 1.29 | 0.62 | 0 | 02:55 | 03:30 | 24.8 | 3220 | 2.9 | 16 | 11.58 | 24.96 | 31.87 | 39.9
30 | 4.1 | 18.18 | 2.51 | 59.72 | 5.24 | 2.91 | 5.25 | 1.15 | 1.77 | 0.61 | 0.5 | 02:55 | 03:30 | 25 | 3310 | 3 | 16.4 | 12.68 | 25.11 | 32.8 | 39.7
Média | 4.129 | 18.321 | 2.492 | 59.69 | 5.14 | 2.733 | 5.563 | 1.079 | 1.609 | 0.611 | 0.2 | 2:52 | 3:32 | 24.7 | 3466 | 3.54 | 17.359 | 13.365 | 27.185 | 33.3 | 40.9
Sd | 0.04254409 | 0.2669353 | 0.02699794 | 0.1133333 | 0.1730125 | 0.1462152 | 0.3347653 | 0.1390004 | 0.3633624 | 0.005676462 | 0.3496029 | 0:11 | 0:15 | 0.2054805 | 186.5595 | 0.4671426 | 0.8264039 | 0.959007 | 1.671774 | 1 | 0.9
Min | 4.08 | 18.18 | 2.44 | 59.38 | 4.74 | 2.41 | 5.15 | 0.87 | 1.08 | 0.6 | 0 | 2:35 | 3:15 | 24.4 | 3220 | 2.9 | 16 | 11.58 | 24.96 | 31.87 | 39.7
Max | 4.2 | 19.07 | 2.52 | 59.77 | 5.28 | 2.91 | 5.99 | 1.26 | 2.4 | 0.62 | 1 | 3:10 | 4:00 | 25 | 3740 | 4.4 | 18.2 | 14.52 | 29.24 | 34.94 | 42.7
Obs.: | A Norma da ABNT não prevê a determinação da Resistência à Compressão a um dia para o CP II-F-32.
A massa específica média do CP II-F-32 ITAMBÉ é 3,11 g/cm3 (NBR NM 23).
As datas do relatório se referem ao dia de expedição do cimento.
carimbo/assinatura
[18 empty] | 1° | 3 | 7 | 28
[17 empty] | Valores Mínimos - NBR 11578 |  | 10 | 20 | 32
[17 empty] | Valores Médios CP II-F-32 ITAMBÉ | 13.365 | 27.185 | 33.3 | 40.9

## CP II-Z
[9 empty] | TIPO / CLASSE : |  |  | CP II-Z-32
RELATÓRIO DE ENSAIOS DE CIMENTO | [18 empty] | PERÍODO : |  | 2011-09-01
[19 empty] | EMISSÃO : |  | 2011-11-01
| Químicos | [9 empty] | Físicos
Data | Al2O3 | SiO2 | Fe2O3 | CaO | MgO | SO3 | Perda | CaO | Resíd. | Equiv. | Exp. | Tempo de Pega |  | Cons. | Blaine | # 200 | # 325 | Resistência à Compressão
[7 empty] | Fogo | Livre | Insol. | Alcal. | Quente | Início | Fim | Normal |  |  |  | 1 dia | 3 dias | 7 dias | 28 dias
| % | % | % | % | % | % | % | % | % | % | mm | h : min | h : min | % | cm2/g | % | % | MPa | MPa | MPa | MPa
02 | 6.49 | 22.17 | 2.83 | 54.64 | 3.46 | 2.11 | 5.27 | 0.95 | 10.24 | 0.56 | 0 | 02:30 | 03:15 | 26.3 | 3770 | 2.8 | 13.9 | 13.98 | 26.87 | 33.37 | 41.2
06 | 6.47 | 21.97 | 2.79 | 53.57 | 3.48 | 2.21 | 5.38 | 1.12 | 11.51 | 0.57 | 0 | 02:55 | 03:45 | 26.3 | 3770 | 2.7 | 13.6 | 12.98 | 26.14 | 33.3 | 42.62
09 | 6.73 | 23.24 | 2.98 | 53 | 3.89 | 2.99 | 5.49 | 1.12 | 11.55 | 0.67 | 0 | 02:50 | 03:30 | 26.6 | 3700 | 2.7 | 13.2 | 11.9 | 26.08 | 31.78 | 41.7
13 | 6.74 | 23.18 | 2.98 | 53.57 | 3.78 | 2.47 | 6.03 | 0.87 | 10.99 | 0.67 | 0 | 03:00 | 03:45 | 25.5 | 3610 | 3.5 | 15.08 | 13.17 | 26.66 | 32.18 | 40.3
15 | 6.77 | 23.39 | 2.99 | 53.23 | 3.94 | 2.83 | 5.49 | 0.98 | 10.65 | 0.67 | 0.5 | 03:05 | 04:00 | 26 | 3530 | 2.3 | 15.3 | 12.21 | 25.5 | 31.91 | 40.8
19 | 6.64 | 23.12 | 2.9 | 53.13 | 3.78 | 2.69 | 5 | 1.04 | 10.49 | 0.63 | 0 | 03:00 | 04:00 | 26.2 | 3490 | 2.2 | 10.7 | 13.31 | 26.93 | 32.47 | 40.6
21 | 6.47 | 22.86 | 2.92 | 53.27 | 4.07 | 2.88 | 5.33 | 1.09 | 11.02 | 0.58 | 0 | 03:10 | 04:00 | 26.1 | 3500 | 2.7 | 13.04 | 13.45 | 25.06 | 31.1 | 41.2
23 | 6.58 | 22.95 | 3 | 52.57 | 3.95 | 2.62 | 5.11 | 0.95 | 11.42 | 0.59 | 0 | 03:15 | 04:15 | 26.1 | 3420 | 2.4 | 12.5 | 12.45 | 23.26 | 32 | 39.4
27 | 6.5 | 23.15 | 3.03 | 53.52 | 4.09 | 2.64 | 4.9 | 0.7 | 10.95 | 0.58 | 0 | 03:10 | 04:00 | 26.1 | 3390 | 2.2 | 11.3 | 11.83 | 24.62 | 30.9 | 39.5
29 | 6.85 | 23.38 | 3.06 | 52.71 | 4.12 | 2.63 | 5.03 | 0.98 | 11.8 | 0.63 | 0 | 03:25 | 04:15 | 26 | 3520 | 2.9 | 14.7 | 12.46 | 26.39 | 32.1 | 39.8
Média | 6.624 | 22.941 | 2.948 | 53.321 | 3.856 | 2.607 | 5.303 | 0.98 | 11.062 | 0.615 | 0.05 | 3:02 | 3:53 | 26.12 | 3570 | 2.64 | 13.332 | 12.774 | 25.751 | 32.1 | 40.7
Sd | 0.1414371 | 0.4899535 | 0.08676917 | 0.5764923 | 0.2350035 | 0.2794856 | 0.328669 | 0.1278888 | 0.5059381 | 0.04428443 | 0.1581139 | 0:15 | 0:19 | 0.2820559 | 136.9509 | 0.3949684 | 1.529189 | 0.7129469 | 1.162425 | 0.8 | 1
Min | 6.47 | 21.97 | 2.79 | 52.57 | 3.46 | 2.11 | 4.9 | 0.7 | 10.24 | 0.56 | 0 | 2:30 | 3:15 | 25.5 | 3390 | 2.2 | 10.7 | 11.83 | 23.26 | 30.9 | 39.4
Max | 6.85 | 23.39 | 3.06 | 54.64 | 4.12 | 2.99 | 6.03 | 1.12 | 11.8 | 0.67 | 0.5 | 3:25 | 4:15 | 26.6 | 3770 | 3.5 | 15.3 | 13.98 | 26.93 | 33.37 | 42.62
Obs.: | A Norma da ABNT não prevê a determinação da Resistência à Compressão a um dia para o CP II-Z-32.
A massa específica média do CP II-Z-32 ITAMBÉ é 2,96 g/cm3 (NBR NM 23).
As datas do relatório se referem ao dia de expedição do cimento.
carimbo/assinatura
[18 empty] | 1° | 3 | 7 | 28
[17 empty] | Valores Mínimos - NBR 11578 |  | 10 | 20 | 32
[17 empty] | Valores Médios CP II-Z-32 ITAMBÉ | 12.774 | 25.751 | 32.1 | 40.7

## CP IV
[9 empty] | TIPO / CLASSE : |  |  |  | CP IV-32
RELATÓRIO DE ENSAIOS DE CIMENTO | [19 empty] | PERÍODO : |  | 2011-09-01
[20 empty] | EMISSÃO : |  | 2011-11-01
| Químicos | [10 empty] | Físicos
Data | Al2O3 | SiO2 | Fe2O3 | CaO | MgO | SO3 | Perda | CaO | Resíd. | Equiv. |  | Exp. | Tempo de Pega |  | Cons. | Blaine | # 200 | # 325 | Resistência à Compressão
[7 empty] | Fogo | Livre | Insol. | Alcal. |  | Quente | Início | Fim | Normal |  |  |  | 1 dia | 3 dias | 7 dias | 28 dias
| % | % | % | % | % | % | % | % | % | % |  | mm | h : min | h : min | % | cm2/g | % | % | MPa | MPa | MPa | MPa
01 | 9.69 | 29.27 | 3.56 | 44.14 | 2.43 | 1.97 | 4.12 | 0.84 | 33.02 | 1.31 |  | 0 | 03:45 | 04:30 | 30.8 | 4410 | 0.3 | 2.4 | 9.49 | 21.96 | 27.62 | 38.25
05 | 9.39 | 28.43 | 3.51 | 44.66 | 2.42 | 2.05 | 4.16 | 0.9 | 31.96 | 1.32 |  | 0 | 03:40 | 04:15 | 30.2 | 4410 | 0.4 | 3.6 | 11.63 | 22.79 | 30.13 | 40.16
08 | 10.03 | 28.72 | 3.43 | 44.52 | 2.73 | 2.39 | 4.2 | 0.73 | 27.62 | 1.26 |  | 0.5 | 03:30 | 04:15 | 30.2 | 4400 | 0.4 | 2.9 | 12.16 | 24.89 | 31.18 | 39.9
12 | 9.35 | 28.65 | 3.47 | 44.54 | 3.41 | 2.24 | 4.16 | 0.79 | 26.98 | 1.27 |  | 0 | 03:40 | 04:30 | 30.5 | 4190 | 0.6 | 2.5 | 12.93 | 24.5 | 32.77 | 43.5
14 | 9.05 | 27.25 | 3.44 | 44.23 | 3.24 | 2.44 | 4.2 | 0.98 | 27.42 | 1.27 |  | 0.5 | 03:30 | 04:15 | 30.5 | 4340 | 0.5 | 1.3 | 13.05 | 23.95 | 30.4 | 43.3
16 | 9.42 | 28.39 | 3.45 | 45.07 | 3.33 | 2.53 | 4.2 | 1.09 | 25.82 | 1.27 |  | 0 | 03:50 | 04:30 | 30.5 | 4450 | 0.4 | 3.2 | 12.72 | 24.85 | 31.42 | 43.7
20 | 9.95 | 29.26 | 3.46 | 44.55 | 3.21 | 2.48 | 4.03 | 0.87 | 27.68 | 1.27 |  | 0 | 04:05 | 04:45 | 30.3 | 4440 | 0.3 | 2.2 | 14.07 | 26.2 | 31.67 | 45.5
22 | 10.07 | 29.36 | 3.49 | 44.41 | 3.18 | 2.36 | 3.84 | 0.79 | 28.51 | 1.27 |  | 0 | 04:00 | 04:45 | 29.7 | 4570 | 0.2 | 2.8 | 12.02 | 23.38 | 31.66 | 44.1
28 | 10.02 | 29.27 | 3.52 | 44.41 | 3.24 | 2.36 | 3.81 | 0.9 | 28.49 | 1.26 |  | 0 | 03:40 | 04:15 | 30 | 4570 | 0.3 | 2.9 | 12.35 | 23.33 | 31.33 | 41.9
30 | 10.05 | 28.81 | 3.5 | 43.74 | 3.09 | 2.39 | 3.83 | 0.9 | 28.7 | 1.26 |  | 0.5 | 03:35 | 04:15 | 30 | 4350 | 0.3 | 2.8 | 12.94 | 24.69 | 31.2 | 42.3
Média | 9.702 | 28.741 | 3.483 | 44.427 | 3.028 | 2.321 | 4.055 | 0.879 | 28.62 | 1.276 |  | 0.15 | 3:44 | 4:26 | 30.27 | 4413 | 0.37 | 2.66 | 12.336 | 24.054 | 30.90889 | 42.2
Sd | 0.3730892 | 0.6384608 | 0.04056545 | 0.3492866 | 0.3656288 | 0.1822361 | 0.1656133 | 0.1031127 | 2.221216 | 0.021187 | 46.29667 | 0.2415229 | 0:12 | 0:12 | 0.3198958 | 110.8603 | 0.1159502 | 0.6221825 | 1.206963 | 1.225336 | 1.449211 | 2.2
Min | 9.05 | 27.25 | 3.43 | 43.74 | 2.42 | 1.97 | 3.81 | 0.73 | 25.82 | 1.26 |  | 0 | 3:30 | 4:15 | 29.7 | 4190 | 0.2 | 1.3 | 9.49 | 21.96 | 27.62 | 38.25
Max | 10.07 | 29.36 | 3.56 | 45.07 | 3.41 | 2.53 | 4.2 | 1.09 | 33.02 | 1.32 |  | 0.5 | 4:05 | 4:45 | 30.8 | 4570 | 0.6 | 3.6 | 14.07 | 26.2 | 32.77 | 45.5
Obs.: | A Norma da ABNT não prevê a determinação da Resistência à Compressão a um dia para o CP IV-32.
A massa específica média do CP-IV-32 ITAMBÉ é 2,83 g/cm3 (NBR NM 23).
As datas do relatório se referem ao dia de expedição do cimento.
carimbo/assinatura
[19 empty] | 1° | 3 | 7 | 28
[18 empty] | Valores Mínimos - NBR 5736 |  | 10 | 20 | 32
[18 empty] | Valores Médios CP IV-32 ITAMBÉ | 12.336 | 24.054 | 30.90889 | 42.2

## CP V
[9 empty] | TIPO : |  |  | CP V-ARI
RELATÓRIO DE ENSAIOS DE CIMENTO | [18 empty] | PERÍODO : |  | 2011-09-01
[19 empty] | EMISSÃO : |  | 2011-11-01
| Químicos | [9 empty] | Físicos
Data | Al2O3 | SiO2 | Fe2O3 | CaO | MgO | SO3 | Perda | CaO | Resíd. | Equiv. | Exp. | Tempo de Pega |  | Cons. | Blaine | # 200 | # 325 | Resistência à Compressão
[7 empty] | Fogo | Livre | Insol. | Alcal. | Quente | Início | Fim | Normal |  |  |  | 1 dia | 3 dias | 7 dias | 28 dias
| % | % | % | % | % | % | % | % | % | % | mm | h : min | h : min | % | cm2/g | % | % | MPa | MPa | MPa | MPa
02 | 3.99 | 19.02 | 2.46 | 59.48 | 4.93 | 2.77 | 3.42 | 1.49 | 0.79 | 0.62 | 0 | 02:20 | 03:30 | 27.5 | 4450 | 0.2 | 3 | 23.17 | 35.56 | 41.81 | 50.35
06 | 3.97 | 19 | 2.44 | 59.45 | 4.95 | 2.67 | 3.31 | 1.32 | 0.62 | 0.62 | 0 | 02:10 | 03:30 | 27.5 | 4340 | 0.3 | 2.8 | 22.4 | 35.82 | 40.63 | 51.33
09 | 4.08 | 18.24 | 2.5 | 59.68 | 5.35 | 3.03 | 3.73 | 1.32 | 0.59 | 0.61 | 0 | 02:20 | 03:30 | 27.7 | 4430 | 0.3 | 2.8 | 23.41 | 34.28 | 40.98 | 49.1
13 | 4.12 | 18.34 | 2.52 | 59.72 | 5.35 | 3.05 | 3.2 | 1.49 | 0.63 | 0.62 | 0.5 | 02:15 | 03:00 | 27.6 | 4370 | 0.1 | 2.8 | 23.44 | 37.61 | 42.67 | 51.1
15 | 4.09 | 18.25 | 2.52 | 59.71 | 5.44 | 3.16 | 3.44 | 1.57 | 0.56 | 0.61 | 0 | 02:05 | 02:45 | 27.6 | 4450 | 0.3 | 2.4 | 22.32 | 36.49 | 42.14 | 51.2
19 | 4.09 | 18.2 | 2.48 | 59.75 | 5.35 | 3.13 | 3.41 | 1.51 | 0.51 | 0.61 | 0 | 02:00 | 03:00 | 27.9 | 4410 | 0.2 | 2.4 | 23.49 | 37.95 | 42.03 | 51
21 | 4.14 | 18.32 | 2.51 | 59.67 | 5.33 | 2.95 | 3.41 | 1.63 | 0.9 | 0.61 | 0 | 02:00 | 02:45 | 27.6 | 4350 | 0.3 | 2.8 | 23.17 | 36.01 | 41.63 | 50.7
23 | 4.12 | 18.31 | 2.52 | 59.73 | 5.39 | 2.94 | 3.37 | 1.6 | 0.83 | 0.61 | 0 | 02:20 | 03:15 | 27.6 | 4460 | 0.2 | 2.5 | 23.48 | 36.36 | 41.86 | 49.2
27 | 4.09 | 18.32 | 2.54 | 59.74 | 5.42 | 2.84 | 3.1 | 1.35 | 0.79 | 0.62 | 0 | 02:10 | 03:00 | 27.6 | 4330 | 0.3 | 2.8 | 21.92 | 34.2 | 41.09 | 48.8
29 | 4.17 | 18.38 | 2.54 | 59.71 | 5.38 | 2.82 | 3.51 | 1.65 | 0.74 | 0.61 | 0 | 01:50 | 02:45 | 27.4 | 4370 | 0.3 | 2.8 | 21.21 | 36.78 | 42.2 | 49.5
Média | 4.086 | 18.438 | 2.503 | 59.664 | 5.289 | 2.936 | 3.39 | 1.493 | 0.696 | 0.614 | 0.05 | 50:10 | 3:06 | 27.6 | 4396 | 0.25 | 2.71 | 22.801 | 36.1 | 41.7 | 50.2
Sd | 0.06239658 | 0.3060428 | 0.03335 | 0.10793 | 0.1871096 | 0.1601527 | 0.1703591 | 0.1253484 | 0.1306565 | 0.005163978 | 0.1581139 | 0:10 | 0:19 | 0.1333333 | 49.71027 | 0.07071068 | 0.2024846 | 0.7949067 | 1.2 | 0.6420562 | 1
Min | 3.97 | 18.2 | 2.44 | 59.45 | 4.93 | 2.67 | 3.1 | 1.32 | 0.51 | 0.61 | 0 | 1:50 | 2:45 | 27.4 | 4330 | 0.1 | 2.4 | 21.21 | 34.2 | 40.63 | 48.8
Max | 4.17 | 19.02 | 2.54 | 59.75 | 5.44 | 3.16 | 3.73 | 1.65 | 0.9 | 0.62 | 0.5 | 2:20 | 3:30 | 27.9 | 4460 | 0.3 | 3 | 23.49 | 37.95 | 42.67 | 51.3
Obs.: | A Resistência à Compressão aos 28 dias do CP V-ARI é regida pela NBR 5733,
a qual não estabelece valor mínimo.
A massa específica média do CP V-ARI ITAMBÉ é 3,12 g/cm3 (NBR NM 23).
As datas do relatório se referem ao dia de expedição do cimento.
carimbo/assinatura
[18 empty] | 1° | 3 | 7 | 28
[17 empty] | Valores Mínimos - NBR 5733 | 14 | 24 | 34
[17 empty] | Valores Médios CP V-ARI ITAMBÉ | 22.801 | 36.1 | 41.7 | 50.2

## CP V-RS
[9 empty] | TIPO : |  |  |  | CP V-ARI RS
RELATÓRIO DE ENSAIOS DE CIMENTO | [19 empty] | PERÍODO : |  | 2011-09-01
[20 empty] | EMISSÃO : |  | 2011-11-01
| Químicos | [10 empty] | Físicos
Data | Al2O3 | SiO2 | Fe2O3 | CaO | MgO | SO3 | Perda | CaO | Resíd. | Equiv. |  | Exp. | Tempo de Pega |  | Cons. | Blaine | # 200 | # 325 | Resistência à Compressão
[7 empty] | Fogo | Livre | Insol. | Alcal. |  | Quente | Início | Fim | Normal |  |  |  | 1 dia | 3 dias | 7 dias | 28 dias
| % | % | % | % | % | % | % | % | % | % |  | mm | h : min | h : min | % | cm2/g | % | % | MPa | MPa | MPa | MPa
01 | 6.03 | 22.95 | 2.98 | 54.4 | 4.74 | 2.72 | 4.03 | 1.23 | 10.44 | 0.66 |  | 0 | 03:00 | 03:45 | 28.4 | 4390 | 0.2 | 1.6 | 20.05 | 36.89 | 41.92 | 53.59
05 | 5.88 | 22.76 | 2.96 | 53.35 | 4.72 | 2.89 | 3.91 | 1.12 | 10.53 | 0.64 |  | 0 | 02:50 | 03:30 | 28.5 | 4780 | 0.1 | 1.8 | 20.38 | 35.82 | 42.04 | 52.26
08 | 5.45 | 22.08 | 2.89 | 53.85 | 4.92 | 2.91 | 3.91 | 1.12 | 10.72 | 0.71 |  | 0 | 02:55 | 03:30 | 28.5 | 4260 | 0.4 | 3 | 19.73 | 36.04 | 42.61 | 52.28
12 | 5.8 | 22.21 | 2.93 | 53.62 | 4.98 | 3.11 | 3.76 | 1.35 | 9.57 | 0.71 |  | 0.5 | 02:50 | 03:30 | 28.5 | 4460 | 0.3 | 2.4 | 20.45 | 38.42 | 42.64 | 52.6
14 | 5.42 | 21.96 | 2.91 | 55.09 | 5.23 | 3.25 | 3.76 | 1.79 | 9.02 | 0.7 |  | 0.5 | 02:45 | 03:30 | 28.5 | 4410 | 0.3 | 2.8 | 19.15 | 37.35 | 42.19 | 52.8
16 | 5.66 | 22.25 | 2.88 | 54.17 | 5 | 3.05 | 4.14 | 1.23 | 9.54 | 0.61 |  | 0 | 02:35 | 03:15 | 29.2 | 4460 | 0.3 | 1.6 | 20.86 | 36.49 | 40.69 | 52.3
20 | 5.87 | 22.68 | 2.92 | 54.43 | 5 | 2.98 | 3.79 | 1.37 | 9.74 | 0.71 |  | 0 | 03:10 | 03:45 | 28.7 | 4260 | 0.2 | 1.6 | 21.97 | 36.87 | 41.79 | 52.9
22 | 6.27 | 23.13 | 2.96 | 52.89 | 4.96 | 2.73 | 3.51 | 0.93 | 12.48 | 0.72 |  | 0 | 03:00 | 03:45 | 28.8 | 4470 | 0.2 | 2.4 | 21.73 | 34.25 | 41.83 | 51.6
26 | 5.68 | 22.27 | 2.94 | 53.64 | 4.97 | 2.65 | 3.64 | 1.43 | 10.62 | 0.68 |  | 0 | 02:50 | 03:30 | 28.9 | 4420 | 0.1 | 1.3 | 19.31 | 34.7 | 41.89 | 51.8
28 | 6.3 | 22.98 | 2.97 | 53.29 | 5.08 | 2.85 | 3.67 | 1.15 | 9.63 | 0.73 |  | 0 | 02:55 | 03:30 | 28.9 | 4560 | 0.3 | 2.3 | 19 | 34.1 | 40.9 | 51.1
30 | 5.94 | 22.32 | 2.96 | 53.69 | 5.15 | 2.96 | 3.54 | 1.12 | 11.61 | 0.73 |  | 1 | 02:45 | 03:15 | 29 | 4440 | 0.2 | 1.8 | 22.24 | 35.8 | 41.8 | 51.7
Média | 5.845455 | 22.50818 | 2.936364 | 53.85636 | 4.977273 | 2.918182 | 3.787273 | 1.258182 | 10.35455 | 0.6909091 |  | 0.1818182 | 2:52 | 3:31 | 28.71818 | 4446.364 | 0.2363636 | 2.054545 | 20.44273 | 36.1 | 41.8 | 52.3
Sd | 0.2885953 | 0.4036042 | 0.03324838 | 0.6233983 | 0.1521244 | 0.1794335 | 0.1970833 | 0.2261777 | 1.014814 | 0.03910359 |  | 0.3370999 | 0:09 | 0:11 | 0.2600699 | 141.3699 | 0.09244163 | 0.5538296 | 1.14437 | 1.3 | 0.5710979 | 0.7
Min | 5.42 | 21.96 | 2.88 | 52.89 | 4.72 | 2.65 | 3.51 | 0.93 | 9.02 | 0.61 |  | 0 | 2:35 | 3:15 | 28.4 | 4260 | 0.1 | 1.3 | 19 | 34.1 | 40.69 | 51.1
Max | 6.3 | 23.13 | 2.98 | 55.09 | 5.23 | 3.25 | 4.14 | 1.79 | 12.48 | 0.73 | 0.5 | 1 | 3:10 | 3:45 | 29.2 | 4780 | 0.4 | 3 | 22.24 | 38.42 | 42.64 | 53.59
Obs.: | A Resistência à Compressão aos 28 dias do CP V-ARI RS é regida pela NBR 5733,
que não estabelece valor mínimo para esta idade.
A massa específica média do CP V-ARI RS ITAMBÉ é 3,00 g/cm3 (NBR NM 23).
As datas do relatório se referem ao dia de expedição do cimento.
carimbo/assinatura
[19 empty] | 1° | 3 | 7 | 28
[18 empty] | Valores Mínimos - NBR 5737 | 11 | 24 | 34
[18 empty] | Valores Médios CP V-ARI RS ITAMBÉ | 20.44273 | 36.1 | 41.8 | 52.3