## CP II-F
[9 empty] | TIPO / CLASSE : |  |  | CP II-F-32
RELATÓRIO DE ENSAIOS DE CIMENTO | [18 empty] | PERÍODO : |  | 2013-06-01
[19 empty] | EMISSÃO : |  | 2013-07-16
| Químicos | [9 empty] | Físicos
Data | Al2O3 | SiO2 | Fe2O3 | CaO | MgO | SO3 | Perda | CaO | Resíd. | Equiv. | Exp. | Tempo de Pega |  | Cons. | Blaine | # 200 | # 325 | Resistência à Compressão
[7 empty] | Fogo | Livre | Insol. | Alcal. | Quente | Início | Fim | Normal |  |  |  | 1 dia | 3 dias | 7 dias | 28 dias
| % | % | % | % | % | % | % | % | % | % | mm | h : min | h : min | % | cm2/g | % | % | MPa | MPa | MPa | MPa
04 | 4.26 | 18.66 | 2.7 | 59.83 | 4.65 | 2.61 | 4.36 | 1.77 | 1.47 | 0.7 | 0.5 | 03:20 | 04:00 | 26.6 | 3190 | 1.9 | 11.2 | 13.66 | 26.77 | 33.46 | 41.84
06 | 4.33 | 18.93 | 2.72 | 60.43 | 4.75 | 2.66 | 4.55 | 1.85 | 1.61 | 0.71 | 0.5 | 03:35 | 04:00 | 26.8 | 3300 | 1.5 | 9.4 | 14.41 | 28.46 | 35.5 | 41.22
10 | 4.18 | 18.7 | 2.71 | 60.18 | 4.71 | 2.64 | 4.55 | 1.85 | 1.33 | 0.69 | 0.5 | 03:30 | 04:00 | 26.8 | 3230 | 2.9 | 9.7 | 14.89 | 27.71 | 35.51 | 40.9
12 | 4.36 | 18.98 | 2.73 | 60.51 | 4.74 | 2.83 | 4.55 | 1.85 | 1.45 | 0.71 | 0 | 03:50 | 04:30 | 26.2 | 3270 | 1.7 | 9.8 | 13.49 | 29.5 | 36.16 | 42.9
14 | 4.42 | 19.27 | 2.75 | 60.66 | 4.61 | 2.72 | 4.57 | 1.93 | 1.53 | 0.71 | 0 | 03:55 | 04:30 | 26.8 | 3290 | 1.5 | 9.2 | 15.9 | 28.2 | 35.76 | 42.3
18 | 4.47 | 19.16 | 2.74 | 60.11 | 4.72 | 2.66 | 4.59 | 1.79 | 1.88 | 0.71 | 1 | 03:40 | 04:15 | 27.2 | 3290 | 1.7 | 9.3 | 14.95 | 28.35 | 35.75 | -
20 | 4.51 | 19.18 | 2.71 | 60.12 | 4.69 | 2.59 | 4.96 | 2.13 | 1.98 | 0.71 | 0.5 | 03:30 | 04:15 | 27.4 | 3310 | 1.5 | 9.1 | 14.85 | 28.05 | 34.91 | -
24 | 4.48 | 19.02 | 2.7 | 59.71 | 4.58 | 2.6 | 4.57 | 2.1 | 1.7 | 0.73 | 0 | 03:35 | 04:15 | 27.1 | 3320 | 1.8 | 11 | 15.15 | 28.91 | 35.34 | -
26 | 4.32 | 18.8 | 2.69 | 60.05 | 4.55 | 2.67 | 4.63 | 1.6 | 1.48 | 0.72 | 0 | 03:30 | 04:00 | 27.3 | 3290 | 1.7 | 11.2 | 14.37 | 29.11 | 35.62 | -
28 | 4.32 | 18.7 | 2.68 | 60.06 | 4.7 | 2.76 | 4.33 | 1.6 | 1.6 | 0.72 | 0 | 03:40 | 04:15 | 27.5 | 3300 | 1.8 | 10.6 | 16.58 | 29.38 | 36.1 | -
Média | 4.365 | 18.94 | 2.713 | 60.166 | 4.67 | 2.674 | 4.566 | 1.847 | 1.603 | 0.711 | 0.3 | 3:37 | 4:12 | 26.97 | 3279 | 1.8 | 10.05 | 14.825 | 28.444 | 35.4 | 41.8
Sd | 0.1048014 | 0.2201515 | 0.02213594 | 0.2949652 | 0.06928203 | 0.07604092 | 0.1695877 | 0.1770781 | 0.2012213 | 0.01100505 | 0.3496029 | 0:10 | 0:12 | 0.4029061 | 39.84693 | 0.4109609 | 0.8592633 | 0.935738 | 0.8311197 | 0.78013 | 0.8
Min | 4.18 | 18.66 | 2.68 | 59.71 | 4.55 | 2.59 | 4.33 | 1.6 | 1.33 | 0.69 | 0 | 3:20 | 4:00 | 26.2 | 3190 | 1.5 | 9.1 | 13.49 | 26.77 | 33.46 | 40.9
Max | 4.51 | 19.27 | 2.75 | 60.66 | 4.75 | 2.83 | 4.96 | 2.13 | 1.98 | 0.73 | 1 | 3:55 | 4:30 | 27.5 | 3320 | 2.9 | 11.2 | 16.58 | 29.5 | 36.16 | 42.9
Obs.: | A Norma da ABNT não prevê a determinação da Resistência à Compressão a um dia para o CP II-F-32.
A massa específica média do CP II-F-32 ITAMBÉ é 3,11 g/cm3 (NBR NM 23).
As datas do relatório se referem ao dia de expedição do cimento.
carimbo/assinatura
[18 empty] | 1° | 3 | 7 | 28
[17 empty] | Valores Mínimos - NBR 11578 |  | 10 | 20 | 32
[17 empty] | Valores Médios CP II-F-32 ITAMBÉ | 14.825 | 28.444 | 35.4 | 41.8

## CP II-Z
[9 empty] | TIPO / CLASSE : |  |  | CP II-Z-32
RELATÓRIO DE ENSAIOS DE CIMENTO | [18 empty] | PERÍODO : |  | 2013-06-01
[19 empty] | EMISSÃO : |  | 2013-07-16
| Químicos | [9 empty] | Físicos
Data | Al2O3 | SiO2 | Fe2O3 | CaO | MgO | SO3 | Perda | CaO | Resíd. | Equiv. | Exp. | Tempo de Pega |  | Cons. | Blaine | # 200 | # 325 | Resistência à Compressão
[7 empty] | Fogo | Livre | Insol. | Alcal. | Quente | Início | Fim | Normal |  |  |  | 1 dia | 3 dias | 7 dias | 28 dias
| % | % | % | % | % | % | % | % | % | % | mm | h : min | h : min | % | cm2/g | % | % | MPa | MPa | MPa | MPa
03 | 6.85 | 22.85 | 3.17 | 52.76 | 3.51 | 2.42 | 5.03 | 1.37 | 12.86 | 0.95 | 0 | 03:30 | 04:00 | 27.1 | 3630 | 3.3 | 13.3 | 12.41 | 24.8 | 31.29 | 39.87
05 | 6.48 | 22.45 | 3.12 | 52.4 | 3.43 | 2.49 | 4.85 | 1.37 | 12.94 | 0.92 | 0 | 03:24 | 04:00 | 27.1 | 3720 | 2.8 | 12.6 | 13.82 | 24.46 | 32.81 | 39.62
07 | 6.59 | 22.64 | 3.1 | 52.12 | 3.46 | 2.47 | 5.02 | 1.09 | 12.56 | 0.96 | 0.5 | 03:15 | 04:00 | 27.3 | 3640 | 2.9 | 11.3 | 12.96 | 25.78 | 31.92 | 40.2
11 | 6.71 | 22.8 | 3.19 | 53.07 | 3.32 | 2.56 | 4.67 | 1.79 | 12.53 | 0.97 | 0 | 03:10 | 04:00 | 27 | 3670 | 2.4 | 13.1 | 11.62 | 24.56 | 31.45 | 39.9
17 | 6.51 | 22.67 | 3.06 | 53.38 | 3.51 | 2.44 | 5.04 | 1.96 | 11.95 | 0.92 | 0 | 03:10 | 04:00 | 27.7 | 3800 | 2.5 | 10.9 | 13.83 | 25.61 | 32 | -
19 | 6.73 | 22.78 | 3.13 | 52.33 | 3.46 | 2.5 | 4.92 | 1.65 | 12.63 | 0.94 | 0.5 | 03:10 | 04:00 | 26.7 | 3670 | 3.7 | 13.8 | 13.39 | 25.47 | 31.18 | -
21 | 6.56 | 22.91 | 3.14 | 53.72 | 3.67 | 2.74 | 5.06 | 1.46 | 12.34 | 0.92 | 0 | 03:10 | 04:00 | 26.8 | 3690 | 2.5 | 12.4 | 11.85 | 24.36 | 31.23 | -
25 | 6.86 | 22.73 | 3.08 | 52.44 | 3.55 | 2.6 | 5.04 | 1.46 | 12.88 | 0.96 | 0 | 03:20 | 04:00 | 26.8 | 3520 | 3.1 | 12.9 | 13.43 | 25.89 | 33.1 | -
27 | 6.37 | 22.46 | 3.09 | 53.55 | 3.87 | 2.77 | 4.6 | 1.54 | 11.45 | 0.93 | 1 | 03:35 | 04:15 | 27.2 | 3680 | 2.1 | 8.9 | 15.19 | 27.54 | 31.68 | -
Média | 6.628889 | 22.69889 | 3.12 | 52.86333 | 3.531111 | 2.554444 | 4.914444 | 1.521111 | 12.46 | 0.9411111 | 0.2222222 | 3:18 | 4:02 | 27.07778 | 3668.889 | 2.811111 | 12.13333 | 13.16667 | 25.38556 | 31.85111 | 39.9
Sd | 0.1690743 | 0.1614345 | 0.04242641 | 0.5870051 | 0.158228 | 0.1266996 | 0.1732131 | 0.2551688 | 0.4880061 | 0.01964971 | 0.3632416 | 0:10 | 0:05 | 0.3073181 | 74.90735 | 0.4986092 | 1.525615 | 1.107982 | 1.002623 | 0.6934775 | 0.1767767
Min | 6.37 | 22.45 | 3.06 | 52.12 | 3.32 | 2.42 | 4.6 | 1.09 | 11.45 | 0.92 | 0 | 3:10 | 4:00 | 26.7 | 3520 | 2.1 | 8.9 | 11.62 | 24.36 | 31.18 | 39.62
Max | 6.86 | 22.91 | 3.19 | 53.72 | 3.87 | 2.77 | 5.06 | 1.96 | 12.94 | 0.97 | 1 | 3:35 | 4:15 | 27.7 | 3800 | 3.7 | 13.8 | 15.19 | 27.54 | 33.1 | 40.2
Obs.: | A Norma da ABNT não prevê a determinação da Resistência à Compressão a um dia para o CP II-Z-32.
A massa específica média do CP II-Z-32 ITAMBÉ é 2,96 g/cm3 (NBR NM 23).
As datas do relatório se referem ao dia de expedição do cimento.
carimbo/assinatura
[18 empty] | 1° | 3 | 7 | 28
[17 empty] | Valores Mínimos - NBR 11578 |  | 10 | 20 | 32
[17 empty] | Valores Médios CP II-Z-32 ITAMBÉ | 13.16667 | 25.38556 | 31.85111 | 39.9

## CP IV
[9 empty] | TIPO / CLASSE : |  |  | CP IV-32
RELATÓRIO DE ENSAIOS DE CIMENTO | [18 empty] | PERÍODO : |  | 2013-06-01
[19 empty] | EMISSÃO : |  | 2013-07-16
| Químicos | [9 empty] | Físicos
Data | Al2O3 | SiO2 | Fe2O3 | CaO | MgO | SO3 | Perda | CaO | Resíd. | Equiv. | Exp. | Tempo de Pega |  | Cons. | Blaine | # 200 | # 325 | Resistência à Compressão
[7 empty] | Fogo | Livre | Insol. | Alcal. | Quente | Início | Fim | Normal |  |  |  | 1 dia | 3 dias | 7 dias | 28 dias
| % | % | % | % | % | % | % | % | % | % | mm | h : min | h : min | % | cm2/g | % | % | MPa | MPa | MPa | MPa
04 | 9.5 | 27.26 | 3.65 | 44.87 | 2.74 | 2.31 | 3.2 | 1.51 | 24.5 | 1.3 | 0.5 | 03:20 | 04:00 | 30.5 | 4360 | 0.3 | 1.8 | 16.6 | 26.96 | 33.47 | 43.19
06 | 10.35 | 28.77 | 3.77 | 44.46 | 2.72 | 2.24 | 3.24 | 1.4 | 26.2 | 1.38 | 1 | 04:05 | 04:45 | 30.5 | 4380 | 0.6 | 3.3 | 13.67 | 27.29 | 32.02 | 43.67
10 | 10.58 | 29.96 | 3.76 | 44.6 | 2.51 | 2.13 | 3.17 | 1.26 | 26.26 | 1.38 | 0 | 04:00 | 04:45 | 30 | 4340 | 0.6 | 3.2 | 14.28 | 27.1 | 33.73 | 44.5
12 | 9.93 | 28.52 | 3.71 | 44.74 | 2.81 | 2.2 | 3.18 | 1.63 | 24.64 | 1.35 | 0 | 04:00 | 04:45 | 30 | 4360 | 0.4 | 2.3 | 13.41 | 27.52 | 34.05 | 43.8
14 | 10.64 | 29.51 | 3.76 | 44.51 | 2.71 | 2.18 | 3.14 | 1.65 | 26.29 | 1.41 | 1 | 03:50 | 04:30 | 30 | 4410 | 0.5 | 2.8 | 14.74 | 25.77 | 33.37 | 43.3
18 | 10.45 | 28.96 | 3.71 | 44.62 | 2.83 | 2.19 | 3.11 | 1.51 | 25.72 | 1.37 | 0.5 | 03:45 | 04:30 | 30.2 | 4390 | 0.6 | 2.8 | 13.81 | 26.62 | 32.45 | -
20 | 10.31 | 28.9 | 3.71 | 44.35 | 2.74 | 2.23 | 3.51 | 1.74 | 25.54 | 1.41 | 0.5 | 03:35 | 04:15 | 30.2 | 4310 | 0.6 | 2.5 | 14.02 | 25.48 | 31.72 | -
24 | 9.92 | 28.06 | 3.65 | 44.46 | 2.75 | 2.32 | 3.23 | 1.46 | 26.36 | 1.38 | 0.5 | 03:45 | 04:30 | 30 | 4410 | 0.6 | 2.7 | 14 | 26.59 | 32.48 | -
26 | 10.26 | 28.5 | 3.72 | 44.02 | 2.92 | 2.33 | 3.4 | 1.37 | 26.74 | 1.41 | 0 | 03:30 | 04:00 | 30.2 | 4450 | 0.6 | 2.8 | 14.23 | 27.24 | 32.1 | -
28 | 10.55 | 29.15 | 3.76 | 44.4 | 3.07 | 2.39 | 3.17 | 1.37 | 26.05 | 1.44 | 0.5 | 03:40 | 04:30 | 30.4 | 4310 | 0.6 | 2.6 | 13.87 | 26.83 | 33.7 | -
Média | 10.249 | 28.759 | 3.72 | 44.503 | 2.78 | 2.252 | 3.235 | 1.49 | 25.83 | 1.383 | 0.45 | 3:45 | 4:27 | 30.2 | 4372 | 0.54 | 2.68 | 14.263 | 26.74 | 32.9 | 43.7
Sd | 0.3618609 | 0.7512575 | 0.04396969 | 0.2321422 | 0.1462874 | 0.08189424 | 0.1248332 | 0.1487728 | 0.7432661 | 0.0388873 | 0.3689324 | 0:14 | 0:17 | 0.2054805 | 45.16636 | 0.1074968 | 0.4289522 | 0.8979984 | 0.6593263 | 0.8431258 | 0.5
Min | 9.5 | 27.26 | 3.65 | 44.02 | 2.51 | 2.13 | 3.11 | 1.26 | 24.5 | 1.3 | 0 | 3:20 | 4:00 | 30 | 4310 | 0.3 | 1.8 | 13.41 | 25.48 | 31.72 | 43.19
Max | 10.64 | 29.96 | 3.77 | 44.87 | 3.07 | 2.39 | 3.51 | 1.74 | 26.74 | 1.44 | 1 | 4:05 | 4:45 | 30.5 | 4450 | 0.6 | 3.3 | 16.6 | 27.52 | 34.05 | 44.5
Obs.: | A Norma da ABNT não prevê a determinação da Resistência à Compressão a um dia para o CP IV-32.
A massa específica média do CP-IV-32 ITAMBÉ é 2,83 g/cm3 (NBR NM 23).
As datas do relatório se referem ao dia de expedição do cimento.
carimbo/assinatura
[18 empty] | 1° | 3 | 7 | 28
[17 empty] | Valores Mínimos - NBR 5736 |  | 10 | 20 | 32
[17 empty] | Valores Médios CP IV-32 ITAMBÉ | 14.263 | 26.74 | 32.9 | 43.7

## CP V
[9 empty] | TIPO : |  |  | CP V-ARI
RELATÓRIO DE ENSAIOS DE CIMENTO | [18 empty] | PERÍODO : |  | 2013-06-01
[19 empty] | EMISSÃO : |  | 2013-07-16
| Químicos | [9 empty] | Físicos
Data | Al2O3 | SiO2 | Fe2O3 | CaO | MgO | SO3 | Perda | CaO | Resíd. | Equiv. | Exp. | Tempo de Pega |  | Cons. | Blaine | # 200 | # 325 | Resistência à Compressão
[7 empty] | Fogo | Livre | Insol. | Alcal. | Quente | Início | Fim | Normal |  |  |  | 1 dia | 3 dias | 7 dias | 28 dias
| % | % | % | % | % | % | % | % | % | % | mm | h : min | h : min | % | cm2/g | % | % | MPa | MPa | MPa | MPa
03 | 4.39 | 19.72 | 2.75 | 59.43 | 4.8 | 2.74 | 3.05 | 1.51 | 0.81 | 0.69 | 0 | 02:40 | 03:15 | 28.4 | 4190 | 0.6 | 2.4 | 22.24 | 34.77 | 40.7 | 48.58
05 | 4.44 | 19.41 | 2.78 | 60.55 | 4.66 | 2.84 | 3.27 | 1.71 | 0.91 | 0.7 | 0 | 02:20 | 03:00 | 28.4 | 4100 | 0.4 | 3.4 | 21.67 | 34.06 | 41.23 | 48.54
07 | 4.35 | 19.34 | 2.73 | 60.35 | 4.83 | 2.92 | 2.91 | 1.54 | 0.96 | 0.71 | 0 | 02:30 | 03:00 | 28 | 4120 | 0.3 | 2.9 | 22.41 | 36.07 | 40.29 | 51.1
11 | 4.33 | 19.01 | 2.71 | 59.34 | 4.58 | 2.88 | 3 | 1.91 | 0.88 | 0.71 | 0.5 | 02:25 | 03:00 | 28.4 | 4210 | 0.4 | 2.9 | 21 | 33.83 | 41.56 | 49
13 | 4.29 | 19.32 | 2.74 | 60.54 | 4.68 | 2.97 | 2.84 | 2.02 | 0.78 | 0.69 | 0.5 | 02:50 | 03:30 | 29 | 4180 | 0.3 | 2.9 | 21.99 | 37.57 | 42.76 | 50.8
17 | 4.42 | 19.24 | 2.74 | 60.63 | 4.66 | 2.95 | 2.83 | 2.02 | 0.6 | 0.7 | 0.5 | 03:00 | 03:30 | 29 | 4180 | 0.1 | 1.1 | 23.94 | 39.07 | 41.68 | -
19 | 4.34 | 19.32 | 2.75 | 60.38 | 4.8 | 3 | 2.87 | 1.99 | 0.9 | 0.7 | 0.5 | 03:00 | 03:30 | 29.2 | 4230 | 0.1 | 1.1 | 24.46 | 39.25 | 41.64 | -
21 | 4.41 | 19.52 | 2.73 | 60.29 | 4.88 | 2.85 | 2.78 | 1.99 | 0.96 | 0.71 | 0 | 02:50 | 03:30 | 29.4 | 4170 | 0.1 | 1.3 | 22.02 | 35.38 | 42.4 | -
25 | 4.48 | 19.26 | 2.7 | 59.91 | 4.89 | 2.95 | 2.66 | 2.07 | 0.71 | 0.73 | 0 | 02:35 | 03:15 | 29.5 | 4190 | 0.1 | 1.1 | 24.12 | 38.24 | 41.97 | -
27 | 4.27 | 18.82 | 2.67 | 59.31 | 4.97 | 2.87 | 2.33 | 1.88 | 0.66 | 0.72 | 0 | 02:25 | 03:00 | 29.3 | 4090 | 0.2 | 1.3 | 23.73 | 37.54 | 42.78 | -
Média | 4.372 | 19.296 | 2.73 | 60.073 | 4.775 | 2.897 | 2.854 | 1.864 | 0.817 | 0.706 | 0.2 | 2:40 | 3:15 | 28.86 | 4166 | 0.26 | 2.04 | 22.758 | 36.578 | 41.701 | 49.6
Sd | 0.06729702 | 0.2491853 | 0.0305505 | 0.5305563 | 0.1247442 | 0.07689098 | 0.2482472 | 0.2052749 | 0.1269339 | 0.01264911 | 0.2581989 | 0:15 | 0:14 | 0.5189733 | 46.95151 | 0.1712698 | 0.9395034 | 1.196846 | 2.02417 | 0.8222929 | 1.2
Min | 4.27 | 18.82 | 2.67 | 59.31 | 4.58 | 2.74 | 2.33 | 1.51 | 0.6 | 0.69 | 0 | 2:20 | 3:00 | 28 | 4090 | 0.1 | 1.1 | 21 | 33.83 | 40.29 | 48.54
Max | 4.48 | 19.72 | 2.78 | 60.63 | 4.97 | 3 | 3.27 | 2.07 | 0.96 | 0.73 | 0.5 | 3:00 | 3:30 | 29.5 | 4230 | 0.6 | 3.4 | 24.46 | 39.25 | 42.78 | 51.1
Obs.: | A Resistência à Compressão aos 28 dias do CP V-ARI é regida pela NBR 5733,
a qual não estabelece valor mínimo.
A massa específica média do CP V-ARI ITAMBÉ é 3,12 g/cm3 (NBR NM 23).
As datas do relatório se referem ao dia de expedição do cimento.
carimbo/assinatura
[18 empty] | 1° | 3 | 7 | 28
[17 empty] | Valores Mínimos - NBR 5733 | 14 | 24 | 34
[17 empty] | Valores Médios CP V-ARI ITAMBÉ | 22.758 | 36.578 | 41.701 | 49.6

## CP V-RS
[9 empty] | TIPO : |  |  | CP V-ARI RS
RELATÓRIO DE ENSAIOS DE CIMENTO | [18 empty] | PERÍODO : |  | 2013-06-01
[19 empty] | EMISSÃO : |  | 2013-07-16
| Químicos | [9 empty] | Físicos
Data | Al2O3 | SiO2 | Fe2O3 | CaO | MgO | SO3 | Perda | CaO | Resíd. | Equiv. | Exp. | Tempo de Pega |  | Cons. | Blaine | # 200 | # 325 | Resistência à Compressão
[7 empty] | Fogo | Livre | Insol. | Alcal. | Quente | Início | Fim | Normal |  |  |  | 1 dia | 3 dias | 7 dias | 28 dias
| % | % | % | % | % | % | % | % | % | % | mm | h : min | h : min | % | cm2/g | % | % | MPa | MPa | MPa | MPa
06 | 6.44 | 22.63 | 3.42 | 55.02 | 3.92 | 2.69 | 3.33 | 1.85 | 10.35 | 0.77 | 0 | 03:05 | 03:45 | 29.4 | 4710 | 0.6 | 2.1 | 18.79 | 33.79 | 41.38 | 51.03
10 | 6.31 | 22.62 | 3.39 | 56.24 | 3.8 | 2.78 | 3.24 | 1.82 | 9.6 | 0.76 | 0.5 | 03:15 | 04:00 | 29.4 | 4860 | 0.6 | 2.1 | 20.23 | 34.13 | 40.15 | 49.4
12 | 5.96 | 21.96 | 3.25 | 54.8 | 4.17 | 2.71 | 3.23 | 1.68 | 9.71 | 0.73 | 0 | 03:30 | 04:00 | 29.5 | 4710 | 0.5 | 2.4 | 19.71 | 34.47 | 40.36 | 49.5
14 | 6.26 | 22.57 | 3.39 | 55.21 | 4.42 | 2.75 | 3.11 | 1.43 | 10.51 | 0.75 | 0.5 | 03:20 | 04:00 | 29.5 | 4780 | 0.9 | 2.2 | 20.85 | 35.33 | 40 | 50.8
18 | 6.01 | 22.15 | 3.31 | 54.75 | 4.23 | 2.84 | 3.18 | 1.79 | 10.5 | 0.74 | 0.5 | 02:50 | 03:30 | 29.5 | 4790 | 0.8 | 1.9 | 21.65 | 37.99 | 42.15 | -
20 | 6.02 | 22.04 | 3.26 | 55.26 | 4.05 | 2.97 | 3.38 | 1.4 | 9.58 | 0.76 | 1 | 02:50 | 03:30 | 29.5 | 4690 | 0.6 | 1.7 | 20.98 | 36.4 | 42.2 | -
24 | 6.35 | 22.19 | 3.35 | 53.86 | 4.49 | 2.93 | 2.98 | 1.4 | 10.79 | 0.77 | 0.5 | 03:15 | 04:00 | 29.7 | 4670 | 0.6 | 2.2 | 22.2 | 34.21 | 41.1 | -
26 | 6.35 | 22.21 | 3.35 | 53.79 | 5.08 | 2.84 | 3.08 | 1.4 | 10.72 | 0.76 | 0 | 03:05 | 03:45 | 29.5 | 4650 | 0.6 | 2.1 | 21.72 | 34.01 | 41.42 | -
28 | 6.29 | 22.08 | 3.27 | 54.52 | 5.1 | 3.1 | 3.2 | 1.71 | 10.23 | 0.79 | 0 | 03:00 | 03:30 | 29.4 | 4650 | 0.5 | 2.1 | 22.45 | 35.8 | 41.9 | -
Média | 6.221111 | 22.27222 | 3.332222 | 54.82778 | 4.362222 | 2.845556 | 3.192222 | 1.608889 | 10.22111 | 0.7588889 | 0.3333333 | 3:08 | 3:47 | 29.48889 | 4723.333 | 0.6333333 | 2.088889 | 20.95333 | 35.12556 | 41.2 | 50.2
Sd | 0.1762416 | 0.2625727 | 0.06260547 | 0.7482777 | 0.4667381 | 0.1338947 | 0.1237717 | 0.198018 | 0.4754588 | 0.01763834 | 0.3535534 | 0:13 | 0:14 | 0.09279607 | 71.93747 | 0.1322876 | 0.1964971 | 1.205602 | 1.397016 | 0.8 | 0.9
Min | 5.96 | 21.96 | 3.25 | 53.79 | 3.8 | 2.69 | 2.98 | 1.4 | 9.58 | 0.73 | 0 | 2:50 | 3:30 | 29.4 | 4650 | 0.5 | 1.7 | 18.79 | 33.79 | 40 | 49.4
Max | 6.44 | 22.63 | 3.42 | 56.24 | 5.1 | 3.1 | 3.38 | 1.85 | 10.79 | 0.79 | 1 | 3:30 | 4:00 | 29.7 | 4860 | 0.9 | 2.4 | 22.45 | 37.99 | 42.2 | 51.03
Obs.: | A Resistência à Compressão aos 28 dias do CP V-ARI RS é regida pela NBR 5733,
que não estabelece valor mínimo para esta idade.
A massa específica média do CP V-ARI RS ITAMBÉ é 3,00 g/cm3 (NBR NM 23).
As datas do relatório se referem ao dia de expedição do cimento.
carimbo/assinatura
[18 empty] | 1° | 3 | 7 | 28
[17 empty] | Valores Mínimos - NBR 5737 | 11 | 24 | 34
[17 empty] | Valores Médios CP V-ARI RS ITAMBÉ | 20.95333 | 35.12556 | 41.2 | 50.2