## CP II-F
[9 empty] | TIPO / CLASSE : |  |  | CP II-F-32
RELATÓRIO DE ENSAIOS DE CIMENTO | [18 empty] | PERÍODO : |  | 2014-08-01
[19 empty] | EMISSÃO : |  | 2014-11-24
| Químicos | [9 empty] | Físicos
Data | Al2O3 | SiO2 | Fe2O3 | CaO | MgO | SO3 | Perda | CaO | Resíd. | Equiv. | Exp. | Tempo de Pega |  | Cons. | Blaine | # 200 | # 325 | Resistência à Compressão
[7 empty] | Fogo | Livre | Insol. | Alcal. | Quente | Início | Fim | Normal |  |  |  | 1 dia | 3 dias | 7 dias | 28 dias
| % | % | % | % | % | % | % | % | % | % | mm | h : min | h : min | % | cm2/g | % | % | MPa | MPa | MPa | MPa
01 | 4.25 | 18.35 | 2.5 | 59.74 | 5.24 | 2.81 | 5.16 | 0.64 | 1.24 | 0.59 | 0 | 03:10 | 04:00 | 26.7 | 3210 | 3.3 | 13.3 | 13.7 | 27.3 | 33.38 | 42.7
05 | 4.2 | 18.13 | 2.48 | 60.01 | 4.94 | 2.95 | 4.96 | 0.64 | 0.93 | 0.6 | 0.5 | 03:30 | 04:00 | 26.8 | 3130 | 3.6 | 15.1 | 13.92 | 27.55 | 34.14 | 42.76
07 | 4.23 | 18.02 | 2.51 | 60.81 | 4.86 | 2.87 | 5.77 | 0.76 | 1.75 | 0.62 | 0 | 03:35 | 04:00 | 26.8 | 3210 | 3.6 | 14.6 | 14.07 | 27.9 | 33.97 | 40.37
11 | 4.24 | 18.05 | 2.48 | 60.89 | 4.99 | 2.78 | 5.77 | 0.73 | 1.52 | 0.59 | 0 | 03:40 | 04:15 | 26.8 | 3190 | 3.3 | 14.5 | 12.79 | 27.72 | 33.52 | 41.31
13 | 4.14 | 17.84 | 2.5 | 60.91 | 4.53 | 2.78 | 6 | 0.81 | 1.26 | 0.61 | 0 | 03:50 | 04:30 | 26.1 | 3110 | 3.7 | 15.6 | 11.77 | 28.79 | 34.02 | 41.99
15 | 4.23 | 18.2 | 2.63 | 61.66 | 3.86 | 2.9 | 5.24 | 0.81 | 0.9 | 0.61 | 0 | 03:35 | 04:15 | 26.5 | 3150 | 3.2 | 13.1 | 12.76 | 29.23 | 34.7 | 42.57
19 | 4.21 | 18.19 | 2.57 | 60.83 | 3.95 | 2.82 | 5.24 | 0.84 | 1.03 | 0.59 | 1 | 03:40 | 04:15 | 26.8 | 3140 | 3.1 | 13.9 | 13.42 | 28.03 | 34.56 | 41.4
21 | 4.24 | 18.17 | 2.5 | 60.05 | 5.02 | 2.81 | 5.27 | 0.67 | 1.29 | 0.6 | 0 | 03:40 | 04:15 | 27 | 3200 | 2.9 | 13.1 | 13.34 | 26.56 | 32.13 | 39.7
25 | 4.18 | 18.28 | 2.6 | 60.86 | 4.67 | 2.81 | 5.02 | 1.01 | 1.07 | 0.61 | 0 | 03:40 | 04:15 | 26.8 | 3200 | 2.2 | 13.4 | 12.86 | 27.56 | 34.49 | 40.7
27 | 4.22 | 18.3 | 2.65 | 61.38 | 4.84 | 2.84 | 5.09 | 0.7 | 0.92 | 0.62 | 0 | 03:25 | 04:00 | 26.8 | 3190 | 2.5 | 12.5 | 13.76 | 27.68 | 33.81 | 40.3
29 | 4.11 | 18.01 | 2.52 | 60.22 | 4.65 | 2.81 | 4.94 | 0.7 | 1.02 | 0.6 | 0.5 | 03:40 | 04:15 | 26.8 | 3170 | 2.5 | 10.9 | 12.7 | 28.37 | 33.42 | 40.6
Média | 4.204545 | 18.14 | 2.54 | 60.66909 | 4.686364 | 2.834545 | 5.314545 | 0.7554545 | 1.175455 | 0.6036364 | 0.1818182 | 3:35 | 4:11 | 26.71818 | 3172.727 | 3.081818 | 13.63636 | 13.19 | 27.88091 | 33.83091 | 41.3
Sd | 0.04457884 | 0.1502664 | 0.06164414 | 0.5965644 | 0.4335037 | 0.05241443 | 0.363988 | 0.108937 | 0.2703836 | 0.01120065 | 0.3370999 | 0:10 | 0:10 | 0.2358736 | 34.95452 | 0.5016337 | 1.313981 | 0.6839591 | 0.7258988 | 0.723484 | 1.1
Min | 4.11 | 17.84 | 2.48 | 59.74 | 3.86 | 2.78 | 4.94 | 0.64 | 0.9 | 0.59 | 0 | 3:10 | 4:00 | 26.1 | 3110 | 2.2 | 10.9 | 11.77 | 26.56 | 32.13 | 39.7
Max | 4.25 | 18.35 | 2.65 | 61.66 | 5.24 | 2.95 | 6 | 1.01 | 1.75 | 0.62 | 1 | 3:50 | 4:30 | 27 | 3210 | 3.7 | 15.6 | 14.07 | 29.23 | 34.7 | 42.8
Obs.: | A Norma da ABNT não prevê a determinação da Resistência à Compressão a um dia para o CP II-F-32.
A massa específica média do CP II-F-32 ITAMBÉ é 3,11 g/cm3 (NBR NM 23).
As datas do relatório se referem ao dia de expedição do cimento.
carimbo/assinatura
[18 empty] | 1° | 3 | 7 | 28
[17 empty] | Valores Mínimos - NBR 11578 |  | 10 | 20 | 32
[17 empty] | Valores Médios CP II-F-32 ITAMBÉ | 13.19 | 27.88091 | 33.83091 | 41.3

## CP II-Z
[9 empty] | TIPO / CLASSE : |  |  | CP II-Z-32
RELATÓRIO DE ENSAIOS DE CIMENTO | [18 empty] | PERÍODO : |  | 2014-08-01
[19 empty] | EMISSÃO : |  | 2014-11-24
| Químicos | [9 empty] | Físicos
Data | Al2O3 | SiO2 | Fe2O3 | CaO | MgO | SO3 | Perda | CaO | Resíd. | Equiv. | Exp. | Tempo de Pega |  | Cons. | Blaine | # 200 | # 325 | Resistência à Compressão
[7 empty] | Fogo | Livre | Insol. | Alcal. | Quente | Início | Fim | Normal |  |  |  | 1 dia | 3 dias | 7 dias | 28 dias
| % | % | % | % | % | % | % | % | % | % | mm | h : min | h : min | % | cm2/g | % | % | MPa | MPa | MPa | MPa
04 | 6.81 | 22.55 | 3 | 52.83 | 4.34 | 2.79 | 5.06 | 0.56 | 12.64 | 0.76 | 0.5 | 04:00 | 04:45 | 27.2 | 3650 | 3.7 | 13.1 | 10.1 | 24.32 | 31.09 | 41.01
06 | 6.63 | 22.76 | 3.05 | 52.5 | 4 | 2.81 | 5.01 | 0.59 | 13.36 | 0.77 | 1 | 04:05 | 04:45 | 27.3 | 3760 | 2.4 | 11.3 | 10.59 | 26.45 | 33.39 | 42.37
08 | 7.08 | 22.9 | 3.03 | 53.11 | 4.05 | 2.66 | 5.87 | 0.76 | 13.76 | 0.78 | 0.5 | 03:50 | 04:30 | 27.5 | 3640 | 3.2 | 13.5 | 10.63 | 26.67 | 32.34 | 40.92
12 | 6.97 | 22.93 | 3.04 | 52.96 | 4.14 | 2.77 | 5.99 | 0.59 | 13.67 | 0.79 | 0 | 03:45 | 04:15 | 27.8 | 3650 | 2.4 | 11 | 11.11 | 24.23 | 31.22 | 40.15
14 | 6.46 | 22.9 | 3.07 | 52.4 | 3.8 | 2.72 | 5.21 | 0.73 | 13.5 | 0.75 | 0 | 03:40 | 04:15 | 27 | 3720 | 2.7 | 13 | 10.05 | 27.01 | 33.62 | 42.33
18 | 6.77 | 23.24 | 3.09 | 53.09 | 3.68 | 2.85 | 5.27 | 0.84 | 13.7 | 0.76 | 0.5 | 04:00 | 04:30 | 27.4 | 3770 | 3 | 12.9 | 10.98 | 25.29 | 31.14 | 40.42
20 | 6.48 | 22.68 | 3.02 | 52.7 | 3.56 | 2.79 | 5.17 | 0.59 | 13.08 | 0.8 | 0 | 03:50 | 04:30 | 27.5 | 3600 | 3.6 | 12.9 | 11.21 | 25.82 | 30.21 | 39.8
22 | 6.98 | 23.23 | 3.11 | 52.84 | 3.98 | 2.77 | 4.84 | 0.76 | 13.27 | 0.81 | 0 | 03:50 | 04:30 | 27.7 | 3570 | 3.4 | 13.6 | 11.06 | 24.28 | 30.51 | 39.3
26 | 6.93 | 23.01 | 3.14 | 52.79 | 3.99 | 2.92 | 5.1 | 0.81 | 13.49 | 0.8 | 0 | 03:40 | 04:15 | 27.8 | 3770 | 2.7 | 11.8 | 11.33 | 24.85 | 30.78 | 40.4
28 | 6.88 | 22.88 | 3.11 | 53.06 | 4.07 | 2.77 | 5.15 | 0.9 | 13.08 | 0.8 | 0 | 03:45 | 04:15 | 27.5 | 3790 | 2.6 | 10.2 | 11.43 | 24.66 | 31.48 | 40.7
Média | 6.799 | 22.908 | 3.066 | 52.828 | 3.961 | 2.785 | 5.267 | 0.713 | 13.355 | 0.782 | 0.25 | 3:51 | 4:27 | 27.47 | 3692 | 2.97 | 12.33 | 10.849 | 25.358 | 31.578 | 40.7
Sd | 0.213669 | 0.2180112 | 0.04550946 | 0.2422487 | 0.2270316 | 0.06964194 | 0.3699565 | 0.1220246 | 0.3482097 | 0.02097618 | 0.3535534 | 0:09 | 0:12 | 0.258414 | 79.41452 | 0.4831609 | 1.170043 | 0.4880221 | 1.060302 | 1.166684 | 1
Min | 6.46 | 22.55 | 3 | 52.4 | 3.56 | 2.66 | 4.84 | 0.56 | 12.64 | 0.75 | 0 | 3:40 | 4:15 | 27 | 3570 | 2.4 | 10.2 | 10.05 | 24.23 | 30.21 | 39.3
Max | 7.08 | 23.24 | 3.14 | 53.11 | 4.34 | 2.92 | 5.99 | 0.9 | 13.76 | 0.81 | 1 | 4:05 | 4:45 | 27.8 | 3790 | 3.7 | 13.6 | 11.43 | 27.01 | 33.62 | 42.37
Obs.: | A Norma da ABNT não prevê a determinação da Resistência à Compressão a um dia para o CP II-Z-32.
A massa específica média do CP II-Z-32 ITAMBÉ é 2,96 g/cm3 (NBR NM 23).
As datas do relatório se referem ao dia de expedição do cimento.
carimbo/assinatura
[18 empty] | 1° | 3 | 7 | 28
[17 empty] | Valores Mínimos - NBR 11578 |  | 10 | 20 | 32
[17 empty] | Valores Médios CP II-Z-32 ITAMBÉ | 10.849 | 25.358 | 31.578 | 40.7

## CP IV
[9 empty] | TIPO / CLASSE : |  |  | CP IV-32-RS
RELATÓRIO DE ENSAIOS DE CIMENTO | [18 empty] | PERÍODO : |  | 2014-08-01
[19 empty] | EMISSÃO : |  | 2014-11-24
| Químicos | [9 empty] | Físicos
Data | Al2O3 | SiO2 | Fe2O3 | CaO | MgO | SO3 | Perda | CaO | Resíd. | Equiv. | Exp. | Tempo de Pega |  | Cons. | Blaine | # 200 | # 325 | Resistência à Compressão
[7 empty] | Fogo | Livre | Insol. | Alcal. | Quente | Início | Fim | Normal |  |  |  | 1 dia | 3 dias | 7 dias | 28 dias
| % | % | % | % | % | % | % | % | % | % | mm | h : min | h : min | % | cm2/g | % | % | MPa | MPa | MPa | MPa
01 | 9.96 | 29.35 | 3.62 | 45.14 | 3.29 | 2.48 | 3.64 | 0.56 | 24.25 | 1.02 | 0.5 | 04:05 | 04:45 | 30.3 | 4310 | 1 | 4.7 | 14.06 | 27.25 | 34.14 | 46.46
05 | 9.66 | 28.98 | 3.62 | 45.06 | 3.27 | 2.57 | 3.59 | 0.5 | 24.85 | 1.02 | 0 | 04:05 | 04:45 | 30.4 | 4330 | 0.7 | 4.1 | 14.13 | 26.05 | 34.8 | 45.31
07 | 9.49 | 28.45 | 3.59 | 45.46 | 3.32 | 2.64 | 3.66 | 0.67 | 25.5 | 1.01 | 0 | 04:15 | 05:00 | 30.3 | 4220 | 1 | 5.1 | 14.1 | 26.16 | 33.36 | 44.41
11 | 9.42 | 28.74 | 3.66 | 45.54 | 3.42 | 2.5 | 3.69 | 0.62 | 26.13 | 0.98 | 1 | 04:00 | 04:45 | 30.3 | 4210 | 1 | 4.9 | 12.71 | 26.8 | 32.92 | 45.93
13 | 9.87 | 29.61 | 3.77 | 44.84 | 3.24 | 2.51 | 3.51 | 0.76 | 25.81 | 1.03 | 0.5 | 04:10 | 05:00 | 30.3 | 4260 | 0.8 | 4 | 12.49 | 29.03 | 34.6 | 45.8
15 | 9.99 | 30.02 | 3.77 | 45.06 | 3.08 | 2.58 | 3.62 | 0.62 | 25.9 | 1.04 | 0.5 | 04:00 | 04:30 | 30.5 | 4270 | 0.8 | 4.8 | 13.57 | 28.06 | 33.81 | 45.46
19 | 9.95 | 29.88 | 3.82 | 45.04 | 3.07 | 2.55 | 3.51 | 0.56 | 26.11 | 1.05 | 1 | 04:15 | 05:00 | 30.5 | 4320 | 0.7 | 4.3 | 12.2 | 25.33 | 33.59 | 45.1
21 | 9.83 | 29.36 | 3.77 | 45.08 | 2.93 | 2.47 | 3.45 | 0.69 | 25.64 | 1.05 | 0 | 04:20 | 05:00 | 30.5 | 4230 | 0.7 | 3.9 | 11.71 | 27.14 | 32.89 | 43.9
25 | 9.86 | 29.81 | 3.85 | 45.11 | 3.15 | 2.54 | 3.33 | 0.81 | 25.74 | 1.04 | 0 | 04:00 | 04:45 | 30.7 | 4280 | 0.6 | 3.2 | 12.97 | 25.91 | 32.52 | 44.2
27 | 9.77 | 29.35 | 3.79 | 45.22 | 3.09 | 2.53 | 3.35 | 0.73 | 25.61 | 1.04 | 0 | 04:15 | 05:00 | 30 | 4280 | 0.5 | 3 | 12.94 | 27.03 | 33.83 | 44.5
29 | 9.71 | 29.08 | 3.77 | 45.32 | 3.23 | 2.47 | 3.3 | 0.7 | 25.56 | 1.03 | 1 | 04:10 | 05:00 | 30 | 4310 | 0.6 | 3.3 | 12.31 | 28.64 | 34.42 | 45.1
Média | 9.773636 | 29.33 | 3.73 | 45.17 | 3.19 | 2.530909 | 3.513636 | 0.6563636 | 25.55455 | 1.028182 | 0.4090909 | 4:09 | 4:52 | 30.34545 | 4274.545 | 0.7636364 | 4.118182 | 13.01727 | 27.03636 | 33.71636 | 45.1
Sd | 0.1884289 | 0.4895508 | 0.09011104 | 0.2021386 | 0.14 | 0.05262215 | 0.139948 | 0.09415654 | 0.5541004 | 0.02040499 | 0.4369314 | 0:07 | 0:10 | 0.2114882 | 41.31916 | 0.1747726 | 0.7236272 | 0.8402986 | 1.167375 | 0.7444901 | 0.8
Min | 9.42 | 28.45 | 3.59 | 44.84 | 2.93 | 2.47 | 3.3 | 0.5 | 24.25 | 0.98 | 0 | 4:00 | 4:30 | 30 | 4210 | 0.5 | 3 | 11.71 | 25.33 | 32.52 | 43.9
Max | 9.99 | 30.02 | 3.85 | 45.54 | 3.42 | 2.64 | 3.69 | 0.81 | 26.13 | 1.05 | 1 | 4:20 | 5:00 | 30.7 | 4330 | 1 | 5.1 | 14.13 | 29.03 | 34.8 | 46.5
Obs.: | A Norma da ABNT não prevê a determinação da Resistência à Compressão a um dia para o CP IV-32.
A massa específica média do CP IV-32 ITAMBÉ é 2,83 g/cm3 (NBR NM 23).
As datas do relatório se referem ao dia de expedição do cimento.
carimbo/assinatura
[18 empty] | 1° | 3 | 7 | 28
[17 empty] | Valores Mínimos - NBR 5736 |  | 10 | 20 | 32
[17 empty] | Valores Médios CP IV-32 ITAMBÉ | 13.01727 | 27.03636 | 33.71636 | 45.1

## CP V
[9 empty] | TIPO : |  |  | CP V-ARI
RELATÓRIO DE ENSAIOS DE CIMENTO | [18 empty] | PERÍODO : |  | 2014-08-01
[19 empty] | EMISSÃO : |  | 2014-11-24
| Químicos | [9 empty] | Físicos
Data | Al2O3 | SiO2 | Fe2O3 | CaO | MgO | SO3 | Perda | CaO | Resíd. | Equiv. | Exp. | Tempo de Pega |  | Cons. | Blaine | # 200 | # 325 | Resistência à Compressão
[7 empty] | Fogo | Livre | Insol. | Alcal. | Quente | Início | Fim | Normal |  |  |  | 1 dia | 3 dias | 7 dias | 28 dias
| % | % | % | % | % | % | % | % | % | % | mm | h : min | h : min | % | cm2/g | % | % | MPa | MPa | MPa | MPa
04 | 4.49 | 19.12 | 2.57 | 60.15 | 5.76 | 2.84 | 2.79 | 0.93 | 0.97 | 0.62 | 0 | 02:50 | 03:30 | 28 | 3930 | 0.5 | 3.6 | 21.16 | 35.53 | 42.46 | 50.38
06 | 4.43 | 18.88 | 2.57 | 60 | 5.27 | 2.87 | 2.71 | 0.98 | 0.64 | 0.62 | 0.5 | 02:30 | 03:00 | 27.7 | 4010 | 0.5 | 3.5 | 21.61 | 37.67 | 43.37 | 51.12
08 | 4.75 | 19.51 | 2.68 | 60.03 | 5.18 | 2.87 | 2.5 | 0.9 | 0.99 | 0.65 | 0 | 02:40 | 03:15 | 28.2 | 4030 | 0.6 | 3.7 | 21.78 | 39.32 | 43.74 | 51.77
12 | 4.44 | 19 | 2.58 | 60.92 | 5.29 | 2.85 | 2.66 | 0.73 | 0.83 | 0.61 | 1 | 03:00 | 03:30 | 28.7 | 3910 | 0.6 | 3.5 | 21.64 | 34.99 | 43.9 | 51.68
14 | 4.29 | 18.7 | 2.54 | 60.07 | 4.81 | 2.84 | 2.42 | 0.84 | 0.75 | 0.6 | 0 | 02:50 | 03:30 | 28.2 | 3920 | 0.3 | 3.3 | 21.24 | 38.98 | 44.82 | 52.05
18 | 4.35 | 18.86 | 2.6 | 60.49 | 4.22 | 2.86 | 2.9 | 0.81 | 0.79 | 0.62 | 0 | 03:10 | 04:00 | 28.4 | 4050 | 0.4 | 3.3 | 21.01 | 39.42 | 42.58 | 52.03
20 | 4.25 | 18.91 | 2.59 | 59.69 | 4.19 | 2.92 | 2.85 | 0.98 | 0.75 | 0.6 | 0 | 03:30 | 04:00 | 28.3 | 4020 | 0.4 | 3.6 | 20.71 | 36.17 | 43.16 | 50.2
22 | 4.39 | 19.33 | 2.65 | 61.23 | 4.37 | 2.95 | 2.82 | 0.81 | 0.63 | 0.62 | 0 | 03:05 | 04:00 | 28.3 | 4010 | 0.5 | 3.4 | 21.13 | 35.62 | 42.44 | 50.3
26 | 4.41 | 19.31 | 2.7 | 61.09 | 4.89 | 2.79 | 2.8 | 0.84 | 0.58 | 0.62 | 0 | 02:50 | 03:30 | 28.3 | 4050 | 0.6 | 2.9 | 21.31 | 36.87 | 43.28 | 51.8
28 | 4.25 | 18.71 | 2.58 | 60.31 | 4.88 | 2.83 | 2.63 | 0.79 | 0.45 | 0.6 | 0 | 03:00 | 03:30 | 28.3 | 4080 | 0.5 | 3 | 21.5 | 39.09 | 43.43 | 50.9
Média | 4.405 | 19.033 | 2.606 | 60.398 | 4.886 | 2.862 | 2.708 | 0.861 | 0.738 | 0.616 | 0.15 | 2:57 | 3:35 | 28.24 | 4001 | 0.49 | 3.38 | 21.309 | 37.366 | 43.318 | 51.2
Sd | 0.1463064 | 0.2758442 | 0.0525357 | 0.5189691 | 0.5121892 | 0.0454117 | 0.1561196 | 0.08359293 | 0.1692992 | 0.01505545 | 0.3374743 | 0:17 | 0:20 | 0.2590581 | 59.89806 | 0.09944289 | 0.2616189 | 0.3275651 | 1.746356 | 0.7353125 | 0.7
Min | 4.25 | 18.7 | 2.54 | 59.69 | 4.19 | 2.79 | 2.42 | 0.73 | 0.45 | 0.6 | 0 | 2:30 | 3:00 | 27.7 | 3910 | 0.3 | 2.9 | 20.71 | 34.99 | 42.44 | 50.2
Max | 4.75 | 19.51 | 2.7 | 61.23 | 5.76 | 2.95 | 2.9 | 0.98 | 0.99 | 0.65 | 1 | 3:30 | 4:00 | 28.7 | 4080 | 0.6 | 3.7 | 21.78 | 39.42 | 44.82 | 52.05
Obs.: | A Resistência à Compressão aos 28 dias do CP V-ARI é regida pela NBR 5733,
a qual não estabelece valor mínimo.
A massa específica média do CP V-ARI ITAMBÉ é 3,12 g/cm3 (NBR NM 23).
As datas do relatório se referem ao dia de expedição do cimento.
carimbo/assinatura
[18 empty] | 1° | 3 | 7 | 28
[17 empty] | Valores Mínimos - NBR 5733 | 14 | 24 | 34
[17 empty] | Valores Médios CP V-ARI ITAMBÉ | 21.309 | 37.366 | 43.318 | 51.2

## CP V-RS
[9 empty] | TIPO : |  |  | CP V-ARI RS
RELATÓRIO DE ENSAIOS DE CIMENTO | [18 empty] | PERÍODO : |  | 2014-08-01
[19 empty] | EMISSÃO : |  | 2014-11-24
| Químicos | [9 empty] | Físicos
Data | Al2O3 | SiO2 | Fe2O3 | CaO | MgO | SO3 | Perda | CaO | Resíd. | Equiv. | Exp. | Tempo de Pega |  | Cons. | Blaine | # 200 | # 325 | Resistência à Compressão
[7 empty] | Fogo | Livre | Insol. | Alcal. | Quente | Início | Fim | Normal |  |  |  | 1 dia | 3 dias | 7 dias | 28 dias
| % | % | % | % | % | % | % | % | % | % | mm | h : min | h : min | % | cm2/g | % | % | MPa | MPa | MPa | MPa
01 | 6.21 | 22.93 | 3.16 | 55.7 | 4.81 | 2.85 | 3.32 | 0.73 | 9.54 | 0.66 | 1 | 02:30 | 03:00 | 30.2 | 4770 | 0.2 | 1.8 | 23.11 | 35.93 | 42.85 | 52.53
05 | 6.16 | 23.15 | 3.23 | 54.76 | 4.75 | 2.76 | 2.95 | 0.67 | 10.92 | 0.66 | 0.5 | 02:35 | 03:00 | 30.4 | 4720 | 0.2 | 1.9 | 21.85 | 36.46 | 42.91 | 51.85
07 | 6.04 | 22.88 | 3.22 | 55.62 | 4.89 | 2.77 | 2.98 | 0.73 | 9.51 | 0.67 | 0 | 03:00 | 03:30 | 30.4 | 4840 | 0.2 | 2 | 22.1 | 36.92 | 43.96 | 52.99
11 | 6.16 | 23.12 | 3.19 | 55.71 | 4.91 | 2.69 | 3.06 | 0.81 | 9.64 | 0.67 | 0.5 | 02:50 | 03:30 | 30.4 | 4780 | 0.2 | 2 | 22.04 | 37.03 | 43.24 | 51.06
13 | 6.1 | 22.8 | 3.2 | 55.26 | 4.83 | 2.73 | 3.11 | 0.81 | 9.79 | 0.67 | 0 | 03:00 | 03:30 | 30.4 | 4610 | 0.2 | 2.2 | 22.2 | 38.26 | 44.72 | 51.99
15 | 6.26 | 23.04 | 3.21 | 55.64 | 4.73 | 2.81 | 3.28 | 0.7 | 9.76 | 0.69 | 0.5 | 03:00 | 03:30 | 30 | 4500 | 0.3 | 2.6 | 21.47 | 38.57 | 44.2 | 51.93
19 | 6.25 | 22.86 | 3.18 | 54.42 | 4.68 | 2.64 | 3.19 | 0.7 | 10.52 | 0.66 | 0 | 03:00 | 03:30 | 29.7 | 4470 | 0.4 | 2.6 | 21.66 | 36.39 | 43.08 | 51.1
21 | 6.56 | 23.45 | 3.3 | 54.36 | 4.61 | 2.7 | 3.11 | 0.79 | 10.91 | 0.7 | 1 | 03:15 | 04:00 | 29.7 | 4490 | 0.4 | 2.7 | 21.74 | 36.79 | 42.73 | 50.8
25 | 6.49 | 23.49 | 3.38 | 55.19 | 4.21 | 2.69 | 2.98 | 0.76 | 10.41 | 0.68 | 0 | 03:00 | 03:30 | 29.7 | 4410 | 0.5 | 2 | 20.82 | 36.55 | 43.48 | 51.8
27 | 6.16 | 23.03 | 3.3 | 56.14 | 3.96 | 2.77 | 2.94 | 0.76 | 9.66 | 0.68 | 0 | 03:20 | 04:00 | 29.8 | 4450 | 0.3 | 1.5 | 21.14 | 36.68 | 42.49 | 52.2
29 | 6 | 22.73 | 3.25 | 56.53 | 4 | 2.78 | 3.04 | 0.7 | 9.64 | 0.67 | 0 | 03:35 | 04:15 | 29.8 | 4540 | 0.4 | 1.4 | 20.58 | 38.86 | 42.6 | 52.1
Média | 6.217273 | 23.04364 | 3.238182 | 55.39364 | 4.58 | 2.744545 | 3.087273 | 0.7418182 | 10.02727 | 0.6736364 | 0.3181818 | 3:00 | 3:34 | 30.04545 | 4598.182 | 0.3 | 2.063636 | 21.70091 | 37.13091 | 43.29636 | 51.8
Sd | 0.1723422 | 0.247559 | 0.06508735 | 0.6805479 | 0.3521931 | 0.06105139 | 0.1301607 | 0.04792039 | 0.5507284 | 0.01286291 | 0.4045199 | 0:19 | 0:23 | 0.3173756 | 153.1547 | 0.1095445 | 0.4319091 | 0.7024736 | 0.9740889 | 0.7191561 | 0.7
Min | 6 | 22.73 | 3.16 | 54.36 | 3.96 | 2.64 | 2.94 | 0.67 | 9.51 | 0.66 | 0 | 2:30 | 3:00 | 29.7 | 4410 | 0.2 | 1.4 | 20.58 | 35.93 | 42.49 | 50.8
Max | 6.56 | 23.49 | 3.38 | 56.53 | 4.91 | 2.85 | 3.32 | 0.81 | 10.92 | 0.7 | 1 | 3:35 | 4:15 | 30.4 | 4840 | 0.5 | 2.7 | 23.11 | 38.86 | 44.72 | 52.99
Obs.: | A Resistência à Compressão aos 28 dias do CP V-ARI RS é regida pela NBR 5733,
que não estabelece valor mínimo para esta idade.
A massa específica média do CP V-ARI RS ITAMBÉ é 3,00 g/cm3 (NBR NM 23).
As datas do relatório se referem ao dia de expedição do cimento.
carimbo/assinatura
[18 empty] | 1° | 3 | 7 | 28
[17 empty] | Valores Mínimos - NBR 5737 | 11 | 24 | 34
[17 empty] | Valores Médios CP V-ARI RS ITAMBÉ | 21.70091 | 37.13091 | 43.29636 | 51.8