## CP II-F
[9 empty] | TIPO / CLASSE : |  |  | CP II-F-32
RELATÓRIO DE ENSAIOS DE CIMENTO | [18 empty] | PERÍODO : |  | 2014-09-01
[19 empty] | EMISSÃO : |  | 2014-11-24
| Químicos | [9 empty] | Físicos
Data | Al2O3 | SiO2 | Fe2O3 | CaO | MgO | SO3 | Perda | CaO | Resíd. | Equiv. | Exp. | Tempo de Pega |  | Cons. | Blaine | # 200 | # 325 | Resistência à Compressão
[7 empty] | Fogo | Livre | Insol. | Alcal. | Quente | Início | Fim | Normal |  |  |  | 1 dia | 3 dias | 7 dias | 28 dias
| % | % | % | % | % | % | % | % | % | % | mm | h : min | h : min | % | cm2/g | % | % | MPa | MPa | MPa | MPa
02 | 4.26 | 18.33 | 2.54 | 60.69 | 5.05 | 2.75 | 4.72 | 0.7 | 1.22 | 0.62 | 0.5 | 03:15 | 04:00 | 26.6 | 3100 | 2.7 | 13.9 | 12.23 | 29.79 | 35.95 | 42
04 | 4.25 | 18.25 | 2.59 | 60.96 | 5.12 | 2.81 | 4.54 | 1.01 | 1.25 | 0.62 | 0 | 03:30 | 04:00 | 26.1 | 3120 | 3.3 | 14.2 | 12.79 | 28.32 | 34.72 | 41.74
08 | 4.3 | 18.07 | 2.51 | 60.44 | 4.95 | 2.84 | 4.82 | 0.81 | 1.09 | 0.6 | 0.5 | 03:40 | 04:15 | 26.4 | 3150 | 2.7 | 14.1 | 14.82 | 29.23 | 36.16 | 42.32
10 | 4.22 | 17.94 | 2.59 | 60.4 | 4.83 | 2.74 | 5.26 | 0.7 | 1.1 | 0.61 | 0 | 03:35 | 04:00 | 26.5 | 3110 | 2.9 | 13.1 | 15.07 | 29.17 | 34.33 | 42.1
12 | 4.29 | 18.15 | 2.64 | 60.88 | 4.82 | 2.8 | 4.9 | 0.87 | 1.11 | 0.61 | 0.5 | 03:25 | 04:00 | 26.8 | 3110 | 3.1 | 13.5 | 15.13 | 29.28 | 34.76 | 41.31
16 | 4.48 | 18.5 | 2.63 | 61.24 | 4.83 | 2.77 | 4.87 | 0.9 | 1.15 | 0.63 | 0.5 | 03:20 | 04:00 | 26.1 | 3120 | 3.1 | 14.3 | 14.37 | 29.14 | 36.36 | 41.94
18 | 4.35 | 18.28 | 2.6 | 60.86 | 4.35 | 2.77 | 4.74 | 0.73 | 1.33 | 0.6 | 0.5 | 03:35 | 04:00 | 26.6 | 3000 | 3.3 | 15 | 14.38 | 29.7 | 35.25 | -
22 | 4.47 | 18.82 | 2.67 | 60.9 | 4.3 | 3.02 | 4.72 | 0.73 | 1.81 | 0.68 | 0 | 03:25 | 04:00 | 26.3 | 3080 | 3.2 | 14.6 | 13.87 | 29.22 | 34.68 | -
24 | 4.2 | 18.03 | 2.61 | 61.28 | 4.44 | 2.7 | 4.66 | 0.7 | 0.71 | 0.59 | 1 | 03:15 | 04:00 | 25.7 | 3180 | 3.4 | 14.7 | 15.58 | 30.81 | 36.7 | -
26 | 4.32 | 18.12 | 2.56 | 60.52 | 4.54 | 2.74 | 4.88 | 0.73 | 1.06 | 0.61 | 0.5 | 03:15 | 04:00 | 26.2 | 3120 | 3.4 | 14.4 | 15.07 | 30.66 | 36.04 | -
30 | 4.35 | 18.25 | 2.54 | 59.92 | 4.81 | 2.62 | 4.5 | 0.48 | 0.86 | 0.62 | 0.5 | 03:20 | 04:00 | 26.4 | 3150 | 3.8 | 14.9 | 15.13 | 28.26 | 35.02 | -
Média | 4.317273 | 18.24909 | 2.589091 | 60.73545 | 4.730909 | 2.778182 | 4.782727 | 0.76 | 1.153636 | 0.6172727 | 0.4090909 | 3:25 | 4:01 | 26.33636 | 3112.727 | 3.172727 | 14.24545 | 14.40364 | 29.41636 | 35.45182 | 41.90167
Sd | 0.09166143 | 0.2446407 | 0.04826066 | 0.3972748 | 0.2805158 | 0.0993799 | 0.2058199 | 0.1373317 | 0.2786135 | 0.0237027 | 0.3015113 | 0:09 | 0:05 | 0.3042128 | 46.27978 | 0.3258555 | 0.5802821 | 1.054299 | 0.8048015 | 0.8107998 | 0.3468958
Min | 4.2 | 17.94 | 2.51 | 59.92 | 4.3 | 2.62 | 4.5 | 0.48 | 0.71 | 0.59 | 0 | 3:15 | 4:00 | 25.7 | 3000 | 2.7 | 13.1 | 12.23 | 28.26 | 34.33 | 41.31
Max | 4.48 | 18.82 | 2.67 | 61.28 | 5.12 | 3.02 | 5.26 | 1.01 | 1.81 | 0.68 | 1 | 3:40 | 4:15 | 26.8 | 3180 | 3.8 | 15 | 15.58 | 30.81 | 36.7 | 42.32
Obs.: | A Norma da ABNT não prevê a determinação da Resistência à Compressão a um dia para o CP II-F-32.
A massa específica média do CP II-F-32 ITAMBÉ é 3,11 g/cm3 (NBR NM 23).
As datas do relatório se referem ao dia de expedição do cimento.
carimbo/assinatura
[18 empty] | 1° | 3 | 7 | 28
[17 empty] | Valores Mínimos - NBR 11578 |  | 10 | 20 | 32
[17 empty] | Valores Médios CP II-F-32 ITAMBÉ | 14.40364 | 29.41636 | 35.45182 | 41.90167

## CP II-Z
[9 empty] | TIPO / CLASSE : |  |  | CP II-Z-32
RELATÓRIO DE ENSAIOS DE CIMENTO | [18 empty] | PERÍODO : |  | 2014-09-01
[19 empty] | EMISSÃO : |  | 2014-11-24
| Químicos | [9 empty] | Físicos
Data | Al2O3 | SiO2 | Fe2O3 | CaO | MgO | SO3 | Perda | CaO | Resíd. | Equiv. | Exp. | Tempo de Pega |  | Cons. | Blaine | # 200 | # 325 | Resistência à Compressão
[7 empty] | Fogo | Livre | Insol. | Alcal. | Quente | Início | Fim | Normal |  |  |  | 1 dia | 3 dias | 7 dias | 28 dias
| % | % | % | % | % | % | % | % | % | % | mm | h : min | h : min | % | cm2/g | % | % | MPa | MPa | MPa | MPa
01 | 6.86 | 22.96 | 3.13 | 53.07 | 4.05 | 2.71 | 4.91 | 0.67 | 12.71 | 0.79 | 0.5 | 03:20 | 04:00 | 27.5 | 3640 | 2.8 | 11.8 | 12.36 | 25.62 | 32.36 | 40.39
03 | 6.83 | 22.6 | 3.11 | 53.09 | 4.12 | 2.79 | 4.89 | 0.67 | 12.81 | 0.82 | 0 | 03:50 | 04:30 | 27.6 | 3770 | 3.2 | 13.3 | 11.35 | 26.11 | 32.85 | 41.48
05 | 6.77 | 22.71 | 3.14 | 53.17 | 3.93 | 2.79 | 5.06 | 0.53 | 12.94 | 0.79 | 0 | 03:15 | 04:00 | 27.6 | 3740 | 2.1 | 10.6 | 12.73 | 26.55 | 32.07 | 41.64
09 | 6.56 | 22.14 | 3.04 | 53.72 | 4.11 | 2.73 | 4.93 | 0.87 | 12.17 | 0.79 | 0 | 03:30 | 04:00 | 27.6 | 3610 | 2.2 | 10.6 | 13.31 | 27.41 | 33.07 | 42.41
11 | 6.56 | 22.45 | 3.09 | 53.55 | 3.8 | 2.86 | 4.98 | 0.84 | 12.26 | 0.81 | 0.5 | 03:15 | 04:00 | 27.7 | 3770 | 2.1 | 9.7 | 12.3 | 27.4 | 34.98 | 42.11
15 | 6.76 | 22.71 | 3.06 | 53.59 | 3.89 | 2.82 | 4.97 | 0.87 | 12.31 | 0.81 | 0 | 03:20 | 04:00 | 27.8 | 3720 | 2 | 10.9 | 12.96 | 27.62 | 32.14 | 42.04
17 | 6.99 | 23.25 | 3.09 | 53.43 | 3.95 | 2.75 | 5.02 | 0.56 | 12.93 | 0.78 | 0 | 03:10 | 04:00 | 28 | 3690 | 1.7 | 10.8 | 13.98 | 28.03 | 33.65 | -
19 | 6.87 | 22.75 | 3.05 | 53.48 | 3.88 | 2.93 | 5.29 | 0.67 | 12.37 | 0.76 | 0.5 | 03:20 | 04:00 | 28 | 3730 | 3 | 12.1 | 10.86 | 24.28 | 30.33 | -
23 | 6.69 | 22.65 | 3.09 | 52.35 | 3.53 | 2.94 | 5.23 | 0.73 | 13.89 | 0.79 | 0 | 03:30 | 04:00 | 27.3 | 3800 | 3.2 | 13.6 | 9.71 | 25.73 | 32.06 | -
25 | 6.83 | 22.91 | 3.1 | 53.03 | 3.76 | 2.74 | 5.3 | 0.67 | 13.09 | 0.76 | 0.5 | 03:35 | 04:00 | 27.3 | 3770 | 3.5 | 14.6 | 11.21 | 26.7 | 33.65 | -
29 | 7.04 | 22.8 | 3.07 | 53.05 | 3.89 | 2.72 | 5.12 | 0.39 | 12.79 | 0.8 | 0.5 | 03:30 | 04:00 | 27.5 | 3770 | 3.8 | 14.1 | 12.74 | 26.14 | 32.42 | -
Média | 6.796364 | 22.72091 | 3.088182 | 53.23 | 3.900909 | 2.798182 | 5.063636 | 0.6790909 | 12.75182 | 0.7909091 | 0.2272727 | 3:25 | 4:03 | 27.62727 | 3728.182 | 2.690909 | 12.00909 | 12.13727 | 26.50818 | 32.68909 | 41.67833
Sd | 0.1528576 | 0.2847263 | 0.03156523 | 0.3834319 | 0.1689648 | 0.08134103 | 0.1507496 | 0.1488929 | 0.4904043 | 0.01921174 | 0.2611165 | 0:11 | 0:09 | 0.237027 | 59.63525 | 0.700649 | 1.653151 | 1.234553 | 1.088695 | 1.187118 | 0.7145745
Min | 6.56 | 22.14 | 3.04 | 52.35 | 3.53 | 2.71 | 4.89 | 0.39 | 12.17 | 0.76 | 0 | 3:10 | 4:00 | 27.3 | 3610 | 1.7 | 9.7 | 9.71 | 24.28 | 30.33 | 40.39
Max | 7.04 | 23.25 | 3.14 | 53.72 | 4.12 | 2.94 | 5.3 | 0.87 | 13.89 | 0.82 | 0.5 | 3:50 | 4:30 | 28 | 3800 | 3.8 | 14.6 | 13.98 | 28.03 | 34.98 | 42.41
Obs.: | A Norma da ABNT não prevê a determinação da Resistência à Compressão a um dia para o CP II-Z-32.
A massa específica média do CP II-Z-32 ITAMBÉ é 2,96 g/cm3 (NBR NM 23).
As datas do relatório se referem ao dia de expedição do cimento.
carimbo/assinatura
[18 empty] | 1° | 3 | 7 | 28
[17 empty] | Valores Mínimos - NBR 11578 |  | 10 | 20 | 32
[17 empty] | Valores Médios CP II-Z-32 ITAMBÉ | 12.13727 | 26.50818 | 32.68909 | 41.67833

## CP IV
[9 empty] | TIPO / CLASSE : |  |  | CP IV-32-RS
RELATÓRIO DE ENSAIOS DE CIMENTO | [18 empty] | PERÍODO : |  | 2014-09-01
[19 empty] | EMISSÃO : |  | 2014-11-24
| Químicos | [9 empty] | Físicos
Data | Al2O3 | SiO2 | Fe2O3 | CaO | MgO | SO3 | Perda | CaO | Resíd. | Equiv. | Exp. | Tempo de Pega |  | Cons. | Blaine | # 200 | # 325 | Resistência à Compressão
[7 empty] | Fogo | Livre | Insol. | Alcal. | Quente | Início | Fim | Normal |  |  |  | 1 dia | 3 dias | 7 dias | 28 dias
| % | % | % | % | % | % | % | % | % | % | mm | h : min | h : min | % | cm2/g | % | % | MPa | MPa | MPa | MPa
02 | 9.68 | 29.27 | 3.79 | 45.33 | 3.23 | 2.49 | 3.26 | 0.73 | 25.45 | 1.02 | 0 | 04:15 | 05:00 | 30.1 | 4260 | 0.6 | 3.5 | 12.31 | 27.08 | 34.69 | 44.29
04 | 9.49 | 28.62 | 3.7 | 45.35 | 3.23 | 2.47 | 3.08 | 0.64 | 24.94 | 1.01 | 0.5 | 04:10 | 05:00 | 29.8 | 4300 | 0.6 | 2.8 | 13.48 | 27.6 | 34.03 | 44.96
08 | 9.68 | 29.02 | 3.74 | 45.43 | 3.29 | 2.48 | 3.38 | 0.67 | 25.17 | 1.02 | 0 | 03:50 | 04:30 | 29.8 | 4330 | 0.5 | 2.8 | 14.81 | 29.49 | 34.47 | 45.11
10 | 9.55 | 28.57 | 3.64 | 45.31 | 3.25 | 2.45 | 3.41 | 0.7 | 25.31 | 1.01 | 0 | 03:40 | 04:30 | 29.8 | 4350 | 0.5 | 2.6 | 16.4 | 30.65 | 37.37 | 44.87
12 | 9.65 | 28.98 | 3.72 | 45.63 | 3.25 | 2.41 | 3.35 | 0.76 | 25.27 | 1.02 | 0.5 | 03:40 | 04:30 | 30 | 4320 | 0.5 | 2.6 | 14.82 | 30.44 | 36.61 | 45.29
16 | 9.86 | 29.37 | 3.73 | 45.5 | 3.24 | 2.44 | 3.39 | 0.79 | 25.78 | 1.04 | 0 | 03:40 | 04:15 | 30.4 | 4340 | 0.5 | 2.6 | 15.54 | 29.22 | 37.34 | 45.11
18 | 9.84 | 29.36 | 3.73 | 45.48 | 3.19 | 2.43 | 3.25 | 0.9 | 25.75 | 1.02 | 0.5 | 03:40 | 04:30 | 30.1 | 4350 | 0.5 | 2.5 | 14.9 | 30.13 | 35.35 | -
22 | 9.95 | 29.26 | 3.7 | 45.27 | 3.15 | 2.41 | 3.26 | 0.67 | 26.18 | 1.04 | 0 | 03:30 | 04:15 | 30.1 | 4430 | 0.5 | 2.8 | 16.7 | 29.26 | 35.92 | -
24 | 9.91 | 29.26 | 3.75 | 45.36 | 3.04 | 2.37 | 3.06 | 0.64 | 26.03 | 1.03 | 0 | 03:40 | 04:15 | 30 | 4330 | 0.5 | 2.7 | 16.33 | 31.57 | 36.44 | -
26 | 9.86 | 29.14 | 3.73 | 45.29 | 3.08 | 2.4 | 3.34 | 0.81 | 25.97 | 1.04 | 0.5 | 03:50 | 04:30 | 30 | 4360 | 0.5 | 2.8 | 16.38 | 30.9 | 36.24 | -
30 | 10.27 | 29.73 | 3.77 | 44.79 | 2.88 | 2.36 | 3.24 | 0.64 | 27.15 | 1.04 | 1 | 04:00 | 04:45 | 30.2 | 4260 | 0.6 | 3.5 | 15.49 | 27.63 | 35.19 | -
Média | 9.794545 | 29.14364 | 3.727273 | 45.34 | 3.166364 | 2.428182 | 3.274545 | 0.7227273 | 25.72727 | 1.026364 | 0.2727273 | 3:49 | 4:33 | 30.02727 | 4330 | 0.5272727 | 2.836364 | 15.19636 | 29.45182 | 35.78636 | 44.93833
Sd | 0.2176862 | 0.3361926 | 0.03951985 | 0.211849 | 0.1220879 | 0.04285281 | 0.1178443 | 0.08462753 | 0.6142815 | 0.01206045 | 0.3437758 | 0:14 | 0:16 | 0.1848833 | 47.53946 | 0.04670994 | 0.3443043 | 1.351142 | 1.4806 | 1.132107 | 0.3487358
Min | 9.49 | 28.57 | 3.64 | 44.79 | 2.88 | 2.36 | 3.06 | 0.64 | 24.94 | 1.01 | 0 | 3:30 | 4:15 | 29.8 | 4260 | 0.5 | 2.5 | 12.31 | 27.08 | 34.03 | 44.29
Max | 10.27 | 29.73 | 3.79 | 45.63 | 3.29 | 2.49 | 3.41 | 0.9 | 27.15 | 1.04 | 1 | 4:15 | 5:00 | 30.4 | 4430 | 0.6 | 3.5 | 16.7 | 31.57 | 37.37 | 45.29
Obs.: | A Norma da ABNT não prevê a determinação da Resistência à Compressão a um dia para o CP IV-32.
A massa específica média do CP IV-32 ITAMBÉ é 2,83 g/cm3 (NBR NM 23).
As datas do relatório se referem ao dia de expedição do cimento.
carimbo/assinatura
[18 empty] | 1° | 3 | 7 | 28
[17 empty] | Valores Mínimos - NBR 5736 |  | 10 | 20 | 32
[17 empty] | Valores Médios CP IV-32 ITAMBÉ | 15.19636 | 29.45182 | 35.78636 | 44.93833

## CP V
[9 empty] | TIPO : |  |  | CP V-ARI
RELATÓRIO DE ENSAIOS DE CIMENTO | [18 empty] | PERÍODO : |  | 2014-09-01
[19 empty] | EMISSÃO : |  | 2014-11-24
| Químicos | [9 empty] | Físicos
Data | Al2O3 | SiO2 | Fe2O3 | CaO | MgO | SO3 | Perda | CaO | Resíd. | Equiv. | Exp. | Tempo de Pega |  | Cons. | Blaine | # 200 | # 325 | Resistência à Compressão
[7 empty] | Fogo | Livre | Insol. | Alcal. | Quente | Início | Fim | Normal |  |  |  | 1 dia | 3 dias | 7 dias | 28 dias
| % | % | % | % | % | % | % | % | % | % | mm | h : min | h : min | % | cm2/g | % | % | MPa | MPa | MPa | MPa
01 | 4.23 | 18.57 | 2.55 | 59.94 | 5.15 | 2.83 | 2.98 | 0.84 | 0.57 | 0.61 | 0.5 | 03:00 | 03:30 | 28.4 | 4100 | 0.5 | 2.9 | 22.01 | 35.92 | 43.54 | 50.8
03 | 4.27 | 18.81 | 2.69 | 61.07 | 4.83 | 2.82 | 2.88 | 0.95 | 0.65 | 0.61 | 0.5 | 03:10 | 03:45 | 28.1 | 4080 | 0.3 | 2.7 | 20.43 | 35.74 | 41.36 | 50.82
05 | 4.34 | 18.68 | 2.61 | 60.14 | 5.08 | 2.8 | 2.52 | 0.81 | 0.71 | 0.61 | 0 | 03:00 | 03:30 | 28.5 | 4090 | 0.5 | 2.8 | 22.81 | 37.92 | 42.78 | 50.99
09 | 4.33 | 18.69 | 2.6 | 60.31 | 5.05 | 2.9 | 2.8 | 0.9 | 0.73 | 0.62 | 0.5 | 02:15 | 03:00 | 28.5 | 4060 | 0.4 | 2.9 | 21.59 | 39.05 | 42.89 | 52.79
11 | 4.34 | 18.54 | 2.64 | 60.39 | 5.07 | 2.85 | 2.72 | 1.01 | 0.58 | 0.62 | 0 | 02:40 | 03:15 | 28.4 | 4080 | 0.5 | 3 | 23 | 38.24 | 42.87 | 52.58
15 | 4.42 | 18.67 | 2.69 | 61.33 | 5.07 | 2.94 | 2.74 | 1.07 | 0.68 | 0.64 | 0.5 | 02:50 | 03:30 | 28.5 | 4130 | 0.5 | 3 | 22.13 | 38.52 | 43.64 | 52.19
17 | 4.33 | 18.61 | 2.63 | 60.71 | 4.8 | 2.95 | 2.96 | 0.9 | 0.84 | 0.62 | 0 | 02:50 | 03:30 | 28.8 | 4070 | 0.3 | 3.3 | 23.27 | 39.48 | 43.77 | -
19 | 4.46 | 18.93 | 2.65 | 61.59 | 4.67 | 2.88 | 2.78 | 0.9 | 0.53 | 0.61 | 0.5 | 02:30 | 03:00 | 29 | 4060 | 0.4 | 2.7 | 21.1 | 38.25 | 43.58 | -
23 | 4.23 | 18.45 | 2.6 | 60.6 | 4.37 | 2.78 | 3.13 | 0.81 | 0.56 | 0.6 | 0 | 03:10 | 04:00 | 28.2 | 4000 | 0.6 | 3.9 | 21.87 | 37.92 | 43.66 | -
25 | 4.27 | 18.59 | 2.66 | 60.34 | 4.44 | 2.81 | 3.11 | 0.95 | 0.76 | 0.59 | 0 | 02:45 | 03:15 | 28.2 | 3980 | 0.5 | 3.5 | 21.32 | 37.57 | 43.87 | -
29 | 4.39 | 18.67 | 2.62 | 60.61 | 4.65 | 2.83 | 3.12 | 1.01 | 0.66 | 0.61 | 0.5 | 02:30 | 03:00 | 28.3 | 4020 | 0.6 | 3.3 | 22.01 | 38.71 | 43.94 | -
Média | 4.328182 | 18.65545 | 2.630909 | 60.63909 | 4.834545 | 2.853636 | 2.885455 | 0.9227273 | 0.6609091 | 0.6127273 | 0.2727273 | 2:47 | 3:23 | 28.44545 | 4060.909 | 0.4636364 | 3.090909 | 21.95818 | 37.93818 | 43.26364 | 51.695
Sd | 0.07480885 | 0.1306418 | 0.04158234 | 0.5071776 | 0.2740206 | 0.05661673 | 0.1950058 | 0.08498128 | 0.09575537 | 0.01272078 | 0.2611165 | 0:18 | 0:19 | 0.265946 | 44.59923 | 0.1026911 | 0.3727051 | 0.8478894 | 1.173762 | 0.7555829 | 0.9263854
Min | 4.23 | 18.45 | 2.55 | 59.94 | 4.37 | 2.78 | 2.52 | 0.81 | 0.53 | 0.59 | 0 | 2:15 | 3:00 | 28.1 | 3980 | 0.3 | 2.7 | 20.43 | 35.74 | 41.36 | 50.8
Max | 4.46 | 18.93 | 2.69 | 61.59 | 5.15 | 2.95 | 3.13 | 1.07 | 0.84 | 0.64 | 0.5 | 3:10 | 4:00 | 29 | 4130 | 0.6 | 3.9 | 23.27 | 39.48 | 43.94 | 52.79
Obs.: | A Resistência à Compressão aos 28 dias do CP V-ARI é regida pela NBR 5733,
a qual não estabelece valor mínimo.
A massa específica média do CP V-ARI ITAMBÉ é 3,12 g/cm3 (NBR NM 23).
As datas do relatório se referem ao dia de expedição do cimento.
carimbo/assinatura
[18 empty] | 1° | 3 | 7 | 28
[17 empty] | Valores Mínimos - NBR 5733 | 14 | 24 | 34
[17 empty] | Valores Médios CP V-ARI ITAMBÉ | 21.95818 | 37.93818 | 43.26364 | 51.695

## CP V-RS
[9 empty] | TIPO : |  |  | CP V-ARI RS
RELATÓRIO DE ENSAIOS DE CIMENTO | [18 empty] | PERÍODO : |  | 2014-09-01
[19 empty] | EMISSÃO : |  | 2014-11-24
| Químicos | [9 empty] | Físicos
Data | Al2O3 | SiO2 | Fe2O3 | CaO | MgO | SO3 | Perda | CaO | Resíd. | Equiv. | Exp. | Tempo de Pega |  | Cons. | Blaine | # 200 | # 325 | Resistência à Compressão
[7 empty] | Fogo | Livre | Insol. | Alcal. | Quente | Início | Fim | Normal |  |  |  | 1 dia | 3 dias | 7 dias | 28 dias
| % | % | % | % | % | % | % | % | % | % | mm | h : min | h : min | % | cm2/g | % | % | MPa | MPa | MPa | MPa
02 | 6.1 | 22.63 | 3.23 | 56.01 | 4.72 | 2.72 | 3.07 | 0.73 | 9.31 | 0.69 | 0.5 | 03:40 | 04:15 | 29.8 | 4520 | 0.4 | 1.6 | 20.7 | 38.46 | 42.4 | 52.14
04 | 6.08 | 22.35 | 3.17 | 55.57 | 4.99 | 2.66 | 3.16 | 0.67 | 9.33 | 0.68 | 0 | 03:20 | 04:00 | 30 | 4650 | 0.5 | 1.5 | 21.78 | 37.92 | 44.47 | 52.49
08 | 6.1 | 22.48 | 3.21 | 55.7 | 4.83 | 2.81 | 3.34 | 0.84 | 9.44 | 0.73 | 0.5 | 03:30 | 04:00 | 30 | 4690 | 0.5 | 1.4 | 22.39 | 37.12 | 44.37 | 51.63
10 | 6.32 | 22.83 | 3.28 | 54.58 | 4.66 | 2.72 | 3.35 | 0.67 | 10.33 | 0.75 | 0.5 | 03:30 | 04:00 | 30 | 4600 | 0.5 | 1.7 | 21.08 | 36.97 | 44.22 | 50.81
12 | 6.28 | 22.7 | 3.24 | 55.4 | 4.82 | 2.79 | 3.42 | 0.7 | 9.83 | 0.72 | 0 | 03:30 | 04:00 | 30.3 | 4690 | 0.4 | 1.5 | 21.79 | 37.74 | 44.32 | 51.62
Média | 6.176 | 22.598 | 3.226 | 55.452 | 4.804 | 2.74 | 3.268 | 0.722 | 9.648 | 0.714 | 0.3 | 3:30 | 4:03 | 30.02 | 4630 | 0.46 | 1.54 | 21.548 | 37.642 | 43.956 | 51.738
Sd | 0.1143678 | 0.1875367 | 0.04037326 | 0.5361623 | 0.1258173 | 0.06041523 | 0.1465264 | 0.07049823 | 0.4349943 | 0.02880972 | 0.2738613 | 0:07 | 0:07 | 0.1788854 | 71.7635 | 0.05477226 | 0.1140175 | 0.663227 | 0.6082927 | 0.8744884 | 0.6351929
Min | 6.08 | 22.35 | 3.17 | 54.58 | 4.66 | 2.66 | 3.07 | 0.67 | 9.31 | 0.68 | 0 | 3:20 | 4:00 | 29.8 | 4520 | 0.4 | 1.4 | 20.7 | 36.97 | 42.4 | 50.81
Max | 6.32 | 22.83 | 3.28 | 56.01 | 4.99 | 2.81 | 3.42 | 0.84 | 10.33 | 0.75 | 0.5 | 3:40 | 4:15 | 30.3 | 4690 | 0.5 | 1.7 | 22.39 | 38.46 | 44.47 | 52.49
Obs.: | A Resistência à Compressão aos 28 dias do CP V-ARI RS é regida pela NBR 5733,
que não estabelece valor mínimo para esta idade.
A massa específica média do CP V-ARI RS ITAMBÉ é 3,00 g/cm3 (NBR NM 23).
As datas do relatório se referem ao dia de expedição do cimento.
carimbo/assinatura
[18 empty] | 1° | 3 | 7 | 28
[17 empty] | Valores Mínimos - NBR 5737 | 11 | 24 | 34
[17 empty] | Valores Médios CP V-ARI RS ITAMBÉ | 21.548 | 37.642 | 43.956 | 51.738