## CP II-F
[9 empty] | TIPO / CLASSE : |  |  | CP II-F-32
RELATÓRIO DE ENSAIOS DE CIMENTO | [18 empty] | PERÍODO : |  | 2014-10-01
[19 empty] | EMISSÃO : |  | 2014-11-26
| Químicos | [9 empty] | Físicos
Data | Al2O3 | SiO2 | Fe2O3 | CaO | MgO | SO3 | Perda | CaO | Resíd. | Equiv. | Exp. | Tempo de Pega |  | Cons. | Blaine | # 200 | # 325 | Resistência à Compressão
[7 empty] | Fogo | Livre | Insol. | Alcal. | Quente | Início | Fim | Normal |  |  |  | 1 dia | 3 dias | 7 dias | 28 dias
| % | % | % | % | % | % | % | % | % | % | mm | h : min | h : min | % | cm2/g | % | % | MPa | MPa | MPa | MPa
02 | 4.27 | 18.17 | 2.57 | 60.43 | 4.5 | 2.63 | 4.75 | 0.7 | 0.92 | 0.61 | 0 | 03:50 | 04:30 | 26.4 | 3050 | 3.5 | 15.7 | 14.2 | 27.62 | 34.29 | 41.91
06 | 4.34 | 18.26 | 2.69 | 61.48 | 4.41 | 2.71 | 4.61 | 0.76 | 1.2 | 0.6 | 0.5 | 03:20 | 04:00 | 25.8 | 3080 | 3.4 | 15 | 14.12 | 27.67 | 33.22 | 41.38
08 | 4.16 | 17.87 | 2.53 | 60.34 | 4.53 | 2.77 | 4.76 | 0.9 | 1.09 | 0.61 | 0.5 | 03:15 | 04:00 | 26.2 | 3080 | 3.1 | 13 | 15.98 | 28.18 | 33.95 | 42.41
10 | 4.35 | 18.16 | 2.57 | 60.01 | 4.55 | 2.74 | 4.76 | 0.76 | 1.59 | 0.62 | 1 | 03:10 | 04:00 | 26.2 | 3130 | 2.9 | 14.6 | 15.2 | 27.02 | 33.36 | 40.54
14 | 4.21 | 17.93 | 2.56 | 60.58 | 4.27 | 2.73 | 4.28 | 0.67 | 0.97 | 0.6 | 1 | 03:25 | 04:15 | 26.2 | 2970 | 3.7 | 16.5 | 15.98 | 27.41 | 33.56 | 40.15
16 | 4.2 | 17.92 | 2.61 | 60.26 | 4.37 | 2.65 | 4.78 | 0.79 | 0.99 | 0.6 | 0.5 | 03:10 | 04:00 | 26.4 | 3060 | 3.2 | 16.2 | 14.9 | 28 | 33.63 | 40.49
20 | 4.25 | 18.35 | 2.61 | 60.55 | 4.1 | 2.7 | 4.63 | 0.7 | 1.25 | 0.61 | 0.5 | 03:35 | 04:15 | 26.4 | 3150 | 3.4 | 15.4 | 15.35 | 28.27 | 33.56 | -
22 | 4.39 | 18.58 | 2.63 | 60.53 | 4.27 | 2.68 | 4.7 | 0.7 | 2.06 | 0.62 | 0 | 03:40 | 04:30 | 26.4 | 3150 | 3.1 | 15.2 | 15.01 | 28.6 | 34.19 | -
24 | 4.29 | 18.41 | 2.62 | 60.78 | 4.04 | 2.7 | 4.35 | 0.73 | 1.68 | 0.62 | 0 | 03:10 | 04:00 | 26.4 | 3130 | 3 | 13.7 | 14.67 | 28.94 | 34.26 | -
28 | 4.17 | 18.1 | 2.58 | 60.02 | 4.12 | 2.77 | 4.88 | 0.64 | 1.63 | 0.6 | 0 | 03:20 | 04:00 | 26.6 | 3160 | 3 | 15.5 | 13.66 | 27.61 | 33.64 | -
30 | 4.35 | 18.32 | 2.61 | 60.39 | 4.41 | 2.85 | 4.84 | 0.59 | 1.16 | 0.61 | 0 | 03:10 | 04:00 | 26.6 | 3190 | 3.3 | 16.4 | 15.46 | 28.51 | 34.68 | -
Média | 4.270909 | 18.18818 | 2.598182 | 60.48818 | 4.324545 | 2.720909 | 4.667273 | 0.7218182 | 1.321818 | 0.6090909 | 0.3636364 | 3:22 | 4:08 | 26.32727 | 3104.545 | 3.236364 | 15.2 | 14.95727 | 27.98455 | 33.84909 | 41.14667
Sd | 0.07968118 | 0.2236434 | 0.04285281 | 0.4022143 | 0.1787939 | 0.06155559 | 0.1918901 | 0.0821971 | 0.3654263 | 0.008312094 | 0.3931227 | 0:14 | 0:12 | 0.224013 | 63.30302 | 0.2460599 | 1.095445 | 0.7485865 | 0.5762181 | 0.4553999 | 0.8972997
Min | 4.16 | 17.87 | 2.53 | 60.01 | 4.04 | 2.63 | 4.28 | 0.59 | 0.92 | 0.6 | 0 | 3:10 | 4:00 | 25.8 | 2970 | 2.9 | 13 | 13.66 | 27.02 | 33.22 | 40.15
Max | 4.39 | 18.58 | 2.69 | 61.48 | 4.55 | 2.85 | 4.88 | 0.9 | 2.06 | 0.62 | 1 | 3:50 | 4:30 | 26.6 | 3190 | 3.7 | 16.5 | 15.98 | 28.94 | 34.68 | 42.41
Obs.: | A Norma da ABNT não prevê a determinação da Resistência à Compressão a um dia para o CP II-F-32.
A massa específica média do CP II-F-32 ITAMBÉ é 3,11 g/cm3 (NBR NM 23).
As datas do relatório se referem ao dia de expedição do cimento.
carimbo/assinatura
[18 empty] | 1° | 3 | 7 | 28
[17 empty] | Valores Mínimos - NBR 11578 |  | 10 | 20 | 32
[17 empty] | Valores Médios CP II-F-32 ITAMBÉ | 14.95727 | 27.98455 | 33.84909 | 41.14667

## CP II-Z
[9 empty] | TIPO / CLASSE : |  |  | CP II-Z-32
RELATÓRIO DE ENSAIOS DE CIMENTO | [18 empty] | PERÍODO : |  | 2014-10-01
[19 empty] | EMISSÃO : |  | 2014-11-26
| Químicos | [9 empty] | Físicos
Data | Al2O3 | SiO2 | Fe2O3 | CaO | MgO | SO3 | Perda | CaO | Resíd. | Equiv. | Exp. | Tempo de Pega |  | Cons. | Blaine | # 200 | # 325 | Resistência à Compressão
[7 empty] | Fogo | Livre | Insol. | Alcal. | Quente | Início | Fim | Normal |  |  |  | 1 dia | 3 dias | 7 dias | 28 dias
| % | % | % | % | % | % | % | % | % | % | mm | h : min | h : min | % | cm2/g | % | % | MPa | MPa | MPa | MPa
01 | 6.88 | 22.5 | 3.09 | 53.36 | 3.89 | 2.76 | 5.15 | 0.93 | 12.39 | 0.85 | 0.5 | 03:35 | 04:00 | 27.2 | 3740 | 3.5 | 14.2 | 11.92 | 27.85 | 34.77 | 41.96
03 | 6.89 | 23.13 | 3.15 | 50.38 | 3.79 | 2.84 | 5.23 | 0.76 | 12.86 | 0.78 | 1 | 03:05 | 03:45 | 27.2 | 3590 | 3.3 | 13.1 | 11.21 | 25.75 | 31.98 | 42.13
07 | 6.79 | 22.83 | 3.12 | 53.08 | 3.76 | 2.72 | 5.31 | 0.7 | 13.05 | 0.77 | 0.5 | 03:30 | 04:00 | 27.2 | 3580 | 2.6 | 13.1 | 11.12 | 22.78 | 29.48 | 40.22
09 | 6.78 | 22.74 | 3.11 | 52.68 | 3.83 | 2.78 | 5.36 | 0.87 | 13.32 | 0.82 | 1 | 03:15 | 04:00 | 27.4 | 3760 | 2.9 | 12 | 13.04 | 24.75 | 30.24 | 40.07
13 | 6.23 | 21.97 | 3.07 | 55.06 | 3.58 | 2.75 | 5 | 0.7 | 10.59 | 0.81 | 0.5 | 03:00 | 03:30 | 27.6 | 3480 | 2 | 10.7 | 14.25 | 28.34 | 33.74 | 41.52
15 | 6.72 | 22.66 | 3.19 | 53.12 | 3.51 | 2.63 | 4.73 | 0.7 | 13.64 | 0.79 | 0.5 | 03:00 | 03:30 | 27.6 | 3570 | 2.1 | 10.4 | 12.66 | 25.12 | 31.47 | 40.17
17 | 6.79 | 23.11 | 3.17 | 52.97 | 3.76 | 2.66 | 5.23 | 0.7 | 13.21 | 0.77 | 0.5 | 03:05 | 03:45 | 27.6 | 3750 | 2.4 | 11.5 | 12.71 | 25.38 | 31 | -
21 | 6.7 | 22.78 | 3.14 | 53.48 | 4.01 | 2.74 | 5.12 | 0.81 | 13.13 | 0.8 | 0.5 | 03:00 | 03:45 | 27.8 | 3570 | 2.5 | 14.2 | 10.91 | 24.21 | 29.82 | -
23 | 6.69 | 22.55 | 3.06 | 53.52 | 3.96 | 2.8 | 5.22 | 0.64 | 12.25 | 0.8 | 0 | 03:15 | 04:00 | 27.8 | 3640 | 2.4 | 12.2 | 12.19 | 27.56 | 32.15 | -
27 | 6.99 | 23 | 3.19 | 52.18 | 3.71 | 2.82 | 5.02 | 0.67 | 13.42 | 0.8 | 0.5 | 03:20 | 04:00 | 28 | 3870 | 2.6 | 12.2 | 11.52 | 26.46 | 32.44 | -
29 | 6.51 | 21.88 | 3.05 | 53.74 | 3.74 | 2.91 | 5.22 | 0.5 | 11.49 | 0.81 | 0.5 | 03:30 | 04:00 | 28.2 | 3600 | 2.7 | 11.8 | 13.17 | 27.36 | 33.91 | -
31 | 6.81 | 22.32 | 3.1 | 52.56 | 3.74 | 2.76 | 4.98 | 0.59 | 13.42 | 0.81 | 0 | 03:20 | 04:00 | 28.2 | 3670 | 2.5 | 12.1 | 12.77 | 26.63 | 33.12 | -
Média | 6.731667 | 22.6225 | 3.12 | 53.01083 | 3.773333 | 2.764167 | 5.130833 | 0.7141667 | 12.73083 | 0.8008333 | 0.5 | 3:15 | 3:51 | 27.65 | 3651.667 | 2.625 | 12.29167 | 12.28917 | 26.01583 | 32.01 | 41.01167
Sd | 0.1983492 | 0.4056 | 0.04861724 | 1.09854 | 0.1418279 | 0.07585373 | 0.174119 | 0.1174315 | 0.9096099 | 0.02234373 | 0.3015113 | 0:13 | 0:12 | 0.3630677 | 109.4476 | 0.4371914 | 1.195034 | 0.9955214 | 1.655379 | 1.686837 | 0.9623184
Min | 6.23 | 21.88 | 3.05 | 50.38 | 3.51 | 2.63 | 4.73 | 0.5 | 10.59 | 0.77 | 0 | 3:00 | 3:30 | 27.2 | 3480 | 2 | 10.4 | 10.91 | 22.78 | 29.48 | 40.07
Max | 6.99 | 23.13 | 3.19 | 55.06 | 4.01 | 2.91 | 5.36 | 0.93 | 13.64 | 0.85 | 1 | 3:35 | 4:00 | 28.2 | 3870 | 3.5 | 14.2 | 14.25 | 28.34 | 34.77 | 42.13
Obs.: | A Norma da ABNT não prevê a determinação da Resistência à Compressão a um dia para o CP II-Z-32.
A massa específica média do CP II-Z-32 ITAMBÉ é 2,96 g/cm3 (NBR NM 23).
As datas do relatório se referem ao dia de expedição do cimento.
carimbo/assinatura
[18 empty] | 1° | 3 | 7 | 28
[17 empty] | Valores Mínimos - NBR 11578 |  | 10 | 20 | 32
[17 empty] | Valores Médios CP II-Z-32 ITAMBÉ | 12.28917 | 26.01583 | 32.01 | 41.01167

## CP IV
[9 empty] | TIPO / CLASSE : |  |  | CP IV-32-RS
RELATÓRIO DE ENSAIOS DE CIMENTO | [18 empty] | PERÍODO : |  | 2014-10-01
[19 empty] | EMISSÃO : |  | 2014-11-26
| Químicos | [9 empty] | Físicos
Data | Al2O3 | SiO2 | Fe2O3 | CaO | MgO | SO3 | Perda | CaO | Resíd. | Equiv. | Exp. | Tempo de Pega |  | Cons. | Blaine | # 200 | # 325 | Resistência à Compressão
[7 empty] | Fogo | Livre | Insol. | Alcal. | Quente | Início | Fim | Normal |  |  |  | 1 dia | 3 dias | 7 dias | 28 dias
| % | % | % | % | % | % | % | % | % | % | mm | h : min | h : min | % | cm2/g | % | % | MPa | MPa | MPa | MPa
02 | 9.69 | 28.79 | 3.76 | 45.42 | 3.02 | 2.45 | 3.29 | 0.7 | 25.47 | 1.06 | 0 | 03:40 | 04:30 | 30.2 | 4290 | 0.7 | 3.8 | 15.51 | 28.8 | 35.81 | 46.09
06 | 10.42 | 29.88 | 3.84 | 44.66 | 2.93 | 2.37 | 3.35 | 0.67 | 26.78 | 1.08 | 1 | 03:40 | 04:30 | 30.2 | 4270 | 0.8 | 4.4 | 13.01 | 26.93 | 33.49 | 44.49
08 | 10.26 | 29.86 | 3.87 | 45.04 | 3.1 | 2.42 | 3.4 | 0.7 | 26.14 | 1.1 | 1 | 03:45 | 04:30 | 30.2 | 4300 | 0.6 | 3.1 | 16.01 | 27.38 | 33.92 | 45.11
10 | 10.47 | 29.98 | 3.95 | 44.82 | 2.85 | 2.39 | 3.4 | 0.5 | 26.4 | 1.11 | 0.5 | 04:05 | 04:45 | 30 | 4230 | 0.7 | 3.9 | 14.46 | 28.51 | 33.78 | 43.72
14 | 9.82 | 28.66 | 3.76 | 45.45 | 2.97 | 2.43 | 3.4 | 0.59 | 24.1 | 1.05 | 1 | 03:45 | 04:30 | 30 | 4200 | 0.6 | 3.8 | 16.36 | 28.75 | 34.84 | 45.06
16 | 10.07 | 29.18 | 3.92 | 44.85 | 2.85 | 2.47 | 3.56 | 0.67 | 24.95 | 1.07 | 0 | 03:20 | 04:15 | 30 | 4320 | 0.7 | 3.7 | 14.09 | 26.08 | 31.58 | 43.86
20 | 10.44 | 30.1 | 3.94 | 44.3 | 2.62 | 2.33 | 3.56 | 0.7 | 26.41 | 1.11 | 1 | 03:35 | 04:15 | 30 | 4280 | 0.7 | 3.6 | 13.9 | 25.56 | 32.28 | -
22 | 10.65 | 30.59 | 3.93 | 44.28 | 2.82 | 2.42 | 3.36 | 0.5 | 26.42 | 1.16 | 0.5 | 03:50 | 04:30 | 30.2 | 4330 | 0.7 | 3.4 | 14.73 | 26.24 | 32.88 | -
24 | 10.11 | 29.2 | 3.75 | 44.65 | 2.78 | 2.45 | 3.35 | 0.59 | 26.26 | 1.1 | 0 | 03:20 | 04:00 | 30.3 | 4310 | 0.6 | 4.5 | 13.21 | 26.12 | 33.3 | -
28 | 10.3 | 29.69 | 3.86 | 44.71 | 2.9 | 2.43 | 3.83 | 0.45 | 25.48 | 1.05 | 0 | 03:30 | 04:00 | 30.6 | 4290 | 0.6 | 3.9 | 14.56 | 27.36 | 33.49 | -
30 | 10.43 | 30.01 | 3.93 | 44.82 | 2.87 | 2.45 | 3.28 | 0.46 | 25.67 | 1.12 | 0 | 03:50 | 04:30 | 30.6 | 4340 | 0.7 | 3.9 | 14.99 | 28.85 | 35.47 | -
Média | 10.24182 | 29.63091 | 3.864545 | 44.81818 | 2.882727 | 2.419091 | 3.434545 | 0.5936364 | 25.82545 | 1.091818 | 0.4545455 | 3:40 | 4:23 | 30.20909 | 4287.273 | 0.6727273 | 3.818182 | 14.62091 | 27.32545 | 33.71273 | 44.72167
Sd | 0.2929443 | 0.5968493 | 0.07763551 | 0.3787827 | 0.1272864 | 0.04109855 | 0.1600227 | 0.1008239 | 0.7897894 | 0.03370999 | 0.4719399 | 0:13 | 0:14 | 0.221154 | 41.97402 | 0.06466698 | 0.3970345 | 1.063461 | 1.2406 | 1.279415 | 0.887365
Min | 9.69 | 28.66 | 3.75 | 44.28 | 2.62 | 2.33 | 3.28 | 0.45 | 24.1 | 1.05 | 0 | 3:20 | 4:00 | 30 | 4200 | 0.6 | 3.1 | 13.01 | 25.56 | 31.58 | 43.72
Max | 10.65 | 30.59 | 3.95 | 45.45 | 3.1 | 2.47 | 3.83 | 0.7 | 26.78 | 1.16 | 1 | 4:05 | 4:45 | 30.6 | 4340 | 0.8 | 4.5 | 16.36 | 28.85 | 35.81 | 46.09
Obs.: | A Norma da ABNT não prevê a determinação da Resistência à Compressão a um dia para o CP IV-32 RS.
A massa específica média do CP IV-32 RS ITAMBÉ é 2,83 g/cm3 (NBR NM 23).
As datas do relatório se referem ao dia de expedição do cimento.
carimbo/assinatura
[18 empty] | 1° | 3 | 7 | 28
[17 empty] | Valores Mínimos - NBR 5736 |  | 10 | 20 | 32
[17 empty] | Valores Médios CP IV-32 RS ITAMBÉ | 14.62091 | 27.32545 | 33.71273 | 44.72167

## CP V
[9 empty] | TIPO : |  |  | CP V-ARI
RELATÓRIO DE ENSAIOS DE CIMENTO | [18 empty] | PERÍODO : |  | 2014-10-01
[19 empty] | EMISSÃO : |  | 2014-11-26
| Químicos | [9 empty] | Físicos
Data | Al2O3 | SiO2 | Fe2O3 | CaO | MgO | SO3 | Perda | CaO | Resíd. | Equiv. | Exp. | Tempo de Pega |  | Cons. | Blaine | # 200 | # 325 | Resistência à Compressão
[7 empty] | Fogo | Livre | Insol. | Alcal. | Quente | Início | Fim | Normal |  |  |  | 1 dia | 3 dias | 7 dias | 28 dias
| % | % | % | % | % | % | % | % | % | % | mm | h : min | h : min | % | cm2/g | % | % | MPa | MPa | MPa | MPa
01 | 4.42 | 18.65 | 2.6 | 60.36 | 4.75 | 2.84 | 3.34 | 0.81 | 0.6 | 0.64 | 0 | 02:20 | 03:00 | 28.5 | 4040 | 0.8 | 3.9 | 22.05 | 37.16 | 43.25 | 51.56
03 | 4.34 | 18.82 | 2.64 | 60.46 | 4.77 | 2.9 | 3.1 | 0.95 | 0.82 | 0.69 | 0.5 | 02:50 | 03:30 | 27.4 | 4020 | 0.9 | 3.5 | 22.63 | 37.16 | 42.9 | 51.38
07 | 4.35 | 18.54 | 2.61 | 60.08 | 4.63 | 2.85 | 3.12 | 0.87 | 0.66 | 0.6 | 0.5 | 02:55 | 03:45 | 27.4 | 4040 | 0.6 | 3.7 | 21.84 | 37.22 | 42.28 | 50.28
09 | 4.28 | 18.39 | 2.59 | 60.22 | 4.63 | 2.88 | 3.03 | 0.93 | 0.7 | 0.62 | 0.5 | 02:35 | 03:00 | 27.6 | 3980 | 0.5 | 3.6 | 23.78 | 37.43 | 42.03 | 49.48
13 | 4.26 | 18.69 | 2.76 | 61.21 | 4.53 | 2.89 | 3.05 | 0.93 | 0.88 | 0.59 | 1 | 02:40 | 03:15 | 27.8 | 3980 | 0.6 | 3.9 | 21.32 | 35.91 | 42.49 | 49.42
15 | 4.22 | 18.38 | 2.65 | 60 | 4.37 | 2.82 | 2.97 | 0.67 | 0.68 | 0.58 | 0.5 | 02:20 | 03:00 | 28 | 4130 | 0.4 | 3.6 | 22.46 | 34.75 | 41.97 | 48.78
17 | 4.29 | 18.81 | 2.58 | 60.4 | 4.61 | 2.75 | 3.23 | 1.15 | 0.98 | 0.62 | 0.5 | 02:50 | 03:30 | 28.4 | 4100 | 0.8 | 3.6 | 22.22 | 35.35 | 40.91 | -
21 | 4.21 | 18.95 | 2.62 | 60.72 | 4.55 | 2.74 | 3.08 | 0.81 | 0.76 | 0.6 | 0 | 02:45 | 03:30 | 27.8 | 4110 | 0.5 | 3.6 | 22.08 | 34.57 | 40.67 | -
23 | 4.31 | 18.6 | 2.58 | 60.05 | 4.58 | 2.86 | 3.13 | 0.64 | 0.64 | 0.6 | 0.5 | 03:20 | 04:00 | 28 | 4100 | 0.5 | 3.3 | 22.1 | 37.03 | 41.61 | -
27 | 4.26 | 18.47 | 2.61 | 60.08 | 4.39 | 2.86 | 2.84 | 0.53 | 0.79 | 0.63 | 1 | 02:40 | 03:15 | 28.2 | 4050 | 0.5 | 3.5 | 22.63 | 37.28 | 42.37 | -
29 | 4.29 | 18.45 | 2.65 | 60.28 | 4.33 | 2.83 | 2.99 | 0.81 | 0.67 | 0.63 | 0 | 02:40 | 03:15 | 28.5 | 4090 | 0.6 | 3.4 | 21.85 | 37.11 | 42.96 | -
31 | 4.29 | 18.53 | 2.66 | 60.04 | 4.49 | 2.8 | 3.05 | 0.81 | 0.75 | 0.61 | 0 | 02:40 | 03:15 | 28.2 | 4090 | 0.6 | 3.3 | 22 | 36.25 | 42.26 | -
Média | 4.293333 | 18.60667 | 2.629167 | 60.325 | 4.5525 | 2.835 | 3.0775 | 0.8258333 | 0.7441667 | 0.6175 | 0.4166667 | 2:43 | 3:21 | 27.98333 | 4060.833 | 0.6083333 | 3.575 | 22.24667 | 36.435 | 42.14167 | 50.15
Sd | 0.05757735 | 0.1822752 | 0.0496274 | 0.3516067 | 0.1401379 | 0.05090097 | 0.1267155 | 0.1627859 | 0.1097483 | 0.02895922 | 0.3588703 | 0:16 | 0:19 | 0.3927371 | 50.17394 | 0.1505042 | 0.1959824 | 0.6046386 | 1.043843 | 0.779695 | 1.129301
Min | 4.21 | 18.38 | 2.58 | 60 | 4.33 | 2.74 | 2.84 | 0.53 | 0.6 | 0.58 | 0 | 2:20 | 3:00 | 27.4 | 3980 | 0.4 | 3.3 | 21.32 | 34.57 | 40.67 | 48.78
Max | 4.42 | 18.95 | 2.76 | 61.21 | 4.77 | 2.9 | 3.34 | 1.15 | 0.98 | 0.69 | 1 | 3:20 | 4:00 | 28.5 | 4130 | 0.9 | 3.9 | 23.78 | 37.43 | 43.25 | 51.56
Obs.: | A Resistência à Compressão aos 28 dias do CP V-ARI é regida pela NBR 5733,
a qual não estabelece valor mínimo.
A massa específica média do CP V-ARI ITAMBÉ é 3,12 g/cm3 (NBR NM 23).
As datas do relatório se referem ao dia de expedição do cimento.
carimbo/assinatura
[18 empty] | 1° | 3 | 7 | 28
[17 empty] | Valores Mínimos - NBR 5733 | 14 | 24 | 34
[17 empty] | Valores Médios CP V-ARI ITAMBÉ | 22.24667 | 36.435 | 42.14167 | 50.15