## CP II-F
[9 empty] | TIPO / CLASSE : |  |  | CP II-F-32
RELATÓRIO DE ENSAIOS DE CIMENTO | [18 empty] | PERÍODO : |  | 2015-04-01
[19 empty] | EMISSÃO : |  | 2015-06-02
| Químicos | [9 empty] | Físicos
Data | Al2O3 | SiO2 | Fe2O3 | CaO | MgO | SO3 | Perda | CaO | Resíd. | Equiv. | Exp. | Tempo de Pega |  | Cons. | Blaine | # 200 | # 325 | Resistência à Compressão
[7 empty] | Fogo | Livre | Insol. | Alcal. | Quente | Início | Fim | Normal |  |  |  | 1 dia | 3 dias | 7 dias | 28 dias
| % | % | % | % | % | % | % | % | % | % | mm | h : min | h : min | % | cm2/g | % | % | MPa | MPa | MPa | MPa
02 | 4.36 | 18.3 | 2.64 | 60.52 | 4.91 | 2.62 | 4.9 | 1.01 | 1.16 | 0.66 | 0.5 | 03:40 | 04:15 | 26.7 | 3240 | 1.9 | 12.8 | 15.75 | 28.18 | 33.48 | 41.65
07 | 4.41 | 18.48 | 2.65 | 60.39 | 4.65 | 2.62 | 4.96 | 0.98 | 1.37 | 0.66 | 0.5 | 03:40 | 04:15 | 26.9 | 3280 | 1.4 | 13.2 | 14.9 | 28.23 | 33.78 | 41.86
09 | 4.27 | 18.17 | 2.61 | 60.21 | 4.6 | 2.56 | 4.63 | 0.98 | 0.86 | 0.64 | 0 | 03:40 | 04:15 | 27 | 3280 | 1.6 | 13.7 | 14.86 | 28.52 | 33.83 | 40.49
13 | 4.19 | 18.33 | 2.61 | 60.46 | 4.17 | 2.68 | 4.88 | 0.73 | 1.17 | 0.63 | 0.5 | 03:50 | 04:30 | 26.7 | 3180 | 2.6 | 12.9 | 13.96 | 26.73 | 33.4 | 40.7
15 | 4.24 | 18.46 | 2.63 | 60.44 | 4.22 | 2.62 | 4.78 | 0.79 | 1.19 | 0.64 | 0.5 | 03:50 | 04:30 | 26.3 | 3130 | 1.7 | 14.7 | 13.37 | 27.47 | 34.72 | 40.9
17 | 4.19 | 18.29 | 2.58 | 60.59 | 4.19 | 2.52 | 4.92 | 1.01 | 0.99 | 0.62 | 0 | 03:55 | 04:30 | 26.5 | 3150 | 1.5 | 13.9 | 12.65 | 27.02 | 32.58 | 41
22 | 4.18 | 18.21 | 2.59 | 60.59 | 4.15 | 2.59 | 4.93 | 0.87 | 1.1 | 0.62 | 0 | 03:25 | 04:00 | 26.4 | 3210 | 1.4 | 13.9 | 13.74 | 28.6 | 34.97 | 41
24 | 4.34 | 18.74 | 2.62 | 61.14 | 3.99 | 2.61 | 5.04 | 1.21 | 1.47 | 0.63 | 0 | 03:40 | 04:15 | 26.4 | 3300 | 1.5 | 11.7 | 14.08 | 27.65 | 34.13 | 41.1
28 | 4.18 | 18.26 | 2.62 | 60.77 | 3.68 | 2.62 | 5.23 | 0.87 | 1.17 | 0.63 | 0.5 | 03:50 | 04:30 | 26.4 | 3270 | 1.5 | 13.7 | 13.95 | 27.63 | 33.98 | 41.5
30 | 4.27 | 18.59 | 2.66 | 61.56 | 3.64 | 2.74 | 4.99 | 1.01 | 1 | 0.65 | 0.5 | 03:30 | 04:00 | 26.1 | 3200 | 1.4 | 13.3 | 14.61 | 28.65 | 34.9 | 42.1
Média | 4.263 | 18.383 | 2.621 | 60.667 | 4.22 | 2.618 | 4.926 | 0.946 | 1.148 | 0.638 | 0.3 | 3:42 | 4:18 | 26.54 | 3224 | 1.65 | 13.38 | 14.187 | 27.868 | 34 | 41.2
Sd | 0.08300602 | 0.1808652 | 0.02514403 | 0.400723 | 0.4075128 | 0.06014797 | 0.1572118 | 0.1361535 | 0.178873 | 0.0147573 | 0.2581989 | 0:09 | 0:12 | 0.2796824 | 59.10443 | 0.3689324 | 0.810761 | 0.8776237 | 0.673099 | 0.712287 | 0.5
Min | 4.18 | 18.17 | 2.58 | 60.21 | 3.64 | 2.52 | 4.63 | 0.73 | 0.86 | 0.62 | 0 | 3:25 | 4:00 | 26.1 | 3130 | 1.4 | 11.7 | 12.65 | 26.73 | 32.58 | 40.49
Max | 4.41 | 18.74 | 2.66 | 61.56 | 4.91 | 2.74 | 5.23 | 1.21 | 1.47 | 0.66 | 0.5 | 3:55 | 4:30 | 27 | 3300 | 2.6 | 14.7 | 15.75 | 28.65 | 34.97 | 42.1
Obs.: | A Norma da ABNT não prevê a determinação da Resistência à Compressão a um dia para o CP II-F-32.
A massa específica média do CP II-F-32 ITAMBÉ é 3,11 g/cm3 (NBR NM 23).
As datas do relatório se referem ao dia de expedição do cimento.
carimbo/assinatura
[18 empty] | 1° | 3 | 7 | 28
[17 empty] | Valores Mínimos - NBR 11578 |  | 10 | 20 | 32
[17 empty] | Valores Médios CP II-F-32 ITAMBÉ | 14.187 | 27.868 | 34 | 41.2

## CP II-Z
[9 empty] | TIPO / CLASSE : |  |  | CP II-Z-32
RELATÓRIO DE ENSAIOS DE CIMENTO | [18 empty] | PERÍODO : |  | 2015-04-01
[19 empty] | EMISSÃO : |  | 2015-06-02
| Químicos | [9 empty] | Físicos
Data | Al2O3 | SiO2 | Fe2O3 | CaO | MgO | SO3 | Perda | CaO | Resíd. | Equiv. | Exp. | Tempo de Pega |  | Cons. | Blaine | # 200 | # 325 | Resistência à Compressão
[7 empty] | Fogo | Livre | Insol. | Alcal. | Quente | Início | Fim | Normal |  |  |  | 1 dia | 3 dias | 7 dias | 28 dias
| % | % | % | % | % | % | % | % | % | % | mm | h : min | h : min | % | cm2/g | % | % | MPa | MPa | MPa | MPa
01 | 6.81 | 22.31 | 3.09 | 52.4 | 3.82 | 2.47 | 5.5 | 1.01 | 13.4 | 0.8 | 0 | 04:05 | 04:45 | 27.5 | 3540 | 2.7 | 13.5 | 10.79 | 23.59 | 30.6 | 39.12
06 | 7.03 | 22.91 | 3.13 | 52.62 | 3.96 | 2.41 | 5.29 | 0.73 | 13.35 | 0.8 | 0 | 04:00 | 04:45 | 27.8 | 3550 | 2.9 | 9.6 | 12.45 | 23.53 | 30.55 | 40.76
08 | 6.98 | 22.63 | 3.12 | 52.61 | 4.08 | 2.46 | 5.25 | 0.93 | 13.54 | 0.81 | 0 | 03:50 | 04:30 | 27.2 | 3550 | 2.6 | 12.5 | 10.54 | 24.24 | 29.56 | 39.56
10 | 6.73 | 22.22 | 3.08 | 52.81 | 4.06 | 2.53 | 5.3 | 0.81 | 12.67 | 0.82 | 0.5 | 03:50 | 04:30 | 27.4 | 3470 | 2.53 | 10.6 | 11.25 | 23.24 | 29.3 | 37.4
14 | 6.73 | 22.46 | 3.11 | 53.59 | 3.92 | 2.59 | 5.53 | 1.15 | 13.54 | 0.83 | 0.5 | 03:50 | 04:30 | 27.4 | 3570 | 2.6 | 12.4 | 11.52 | 22.97 | 29.45 | 38.7
16 | 6.51 | 22 | 3.07 | 52.53 | 3.81 | 2.39 | 5.43 | 0.93 | 12.46 | 0.81 | 0 | 04:00 | 04:45 | 27.1 | 3470 | 2.7 | 12.5 | 9.48 | 22.48 | 28.4 | 38.6
20 | 6.6 | 22.17 | 3.08 | 53.29 | 3.88 | 2.44 | 6.06 | 1.35 | 12.29 | 0.8 | 0.5 | 03:20 | 04:00 | 27.1 | 3720 | 2.9 | 13.6 | 10.2 | 21.87 | 28.71 | 37.7
23 | 6.65 | 22.38 | 3.11 | 53.9 | 3.95 | 2.42 | 5.44 | 0.9 | 11.53 | 0.8 | 0.5 | 03:35 | 04:15 | 27.4 | 3440 | 2.5 | 11.4 | 11.1 | 23.69 | 28.47 | 38.4
27 | 6.2 | 21.87 | 3.04 | 54.97 | 3.72 | 2.44 | 5.26 | 0.93 | 10.38 | 0.8 | 0 | 03:40 | 04:30 | 27.1 | 3490 | 2.4 | 11.6 | 12.61 | 24.19 | 30.28 | 40.2
29 | 6.39 | 22.4 | 3.06 | 53.95 | 3.5 | 2.4 | 5.51 | 0.79 | 12.23 | 0.78 | 1 | 03:40 | 04:30 | 27.3 | 3540 | 2.7 | 11.7 | 11.39 | 23.03 | 29.15 | 37.8
Média | 6.663 | 22.335 | 3.089 | 53.267 | 3.87 | 2.455 | 5.457 | 0.953 | 12.539 | 0.805 | 0.3 | 3:47 | 4:30 | 27.33 | 3534 | 2.653 | 11.94 | 11.133 | 23.283 | 29.447 | 38.8
Sd | 0.2543423 | 0.299824 | 0.0284605 | 0.8317458 | 0.1708801 | 0.06240548 | 0.2377697 | 0.1828205 | 1.014522 | 0.01354006 | 0.3496029 | 0:14 | 0:14 | 0.2213594 | 78.48567 | 0.1622104 | 1.236662 | 0.9556156 | 0.7351954 | 0.8135253 | 1.1
Min | 6.2 | 21.87 | 3.04 | 52.4 | 3.5 | 2.39 | 5.25 | 0.73 | 10.38 | 0.78 | 0 | 3:20 | 4:00 | 27.1 | 3440 | 2.4 | 9.6 | 9.48 | 21.87 | 28.4 | 37.4
Max | 7.03 | 22.91 | 3.13 | 54.97 | 4.08 | 2.59 | 6.06 | 1.35 | 13.54 | 0.83 | 1 | 4:05 | 4:45 | 27.8 | 3720 | 2.9 | 13.6 | 12.61 | 24.24 | 30.6 | 40.76
Obs.: | A Norma da ABNT não prevê a determinação da Resistência à Compressão a um dia para o CP II-Z-32.
A massa específica média do CP II-Z-32 ITAMBÉ é 2,96 g/cm3 (NBR NM 23).
As datas do relatório se referem ao dia de expedição do cimento.
carimbo/assinatura
[18 empty] | 1° | 3 | 7 | 28
[17 empty] | Valores Mínimos - NBR 11578 |  | 10 | 20 | 32
[17 empty] | Valores Médios CP II-Z-32 ITAMBÉ | 11.133 | 23.283 | 29.447 | 38.8

## CP IV
[9 empty] | TIPO / CLASSE : |  |  | CP IV-32 RS
RELATÓRIO DE ENSAIOS DE CIMENTO | [18 empty] | PERÍODO : |  | 2015-04-01
[19 empty] | EMISSÃO : |  | 2015-06-02
| Químicos | [9 empty] | Físicos
Data | Al2O3 | SiO2 | Fe2O3 | CaO | MgO | SO3 | Perda | CaO | Resíd. | Equiv. | Exp. | Tempo de Pega |  | Cons. | Blaine | # 200 | # 325 | Resistência à Compressão
[7 empty] | Fogo | Livre | Insol. | Alcal. | Quente | Início | Fim | Normal |  |  |  | 1 dia | 3 dias | 7 dias | 28 dias
| % | % | % | % | % | % | % | % | % | % | mm | h : min | h : min | % | cm2/g | % | % | MPa | MPa | MPa | MPa
02 | 10.19 | 30.06 | 3.84 | 44.65 | 3.03 | 2.2 | 3.38 | 0.81 | 26.13 | 1.01 | 0.5 | 04:15 | 05:00 | 30.5 | 4230 | 0.5 | 2.6 | 13.61 | 27.46 | 34.76 | 45.42
07 | 9.91 | 29.27 | 3.81 | 44.44 | 3.06 | 2.32 | 3.51 | 0.84 | 25.72 | 1 | 0 | 04:00 | 04:45 | 30.7 | 4330 | 0.6 | 2.8 | 13.54 | 25.26 | 32.3 | 45.84
09 | 9.86 | 29.52 | 3.81 | 44.69 | 3.12 | 2.36 | 3.47 | 0.95 | 25.93 | 1.04 | 0 | 04:00 | 04:45 | 30.3 | 4350 | 0.6 | 3.1 | 13.98 | 25.64 | 32.34 | 44.42
13 | 9.93 | 29.64 | 3.92 | 44.45 | 3.05 | 2.21 | 3.46 | 0.84 | 25.67 | 1.01 | 0 | 04:10 | 05:00 | 30.5 | 4230 | 0.6 | 2.9 | 13.53 | 25.55 | 30.88 | 42.8
15 | 9.67 | 28.94 | 3.8 | 44.66 | 3.04 | 2.32 | 3.69 | 0.87 | 25.87 | 1 | 0 | 04:05 | 05:00 | 30.7 | 4320 | 0.7 | 2.8 | 13.42 | 25.71 | 31.54 | 44.7
17 | 9.79 | 29.14 | 3.83 | 44.66 | 2.98 | 2.23 | 3.67 | 1.01 | 25.12 | 0.99 | 0.5 | 04:00 | 04:45 | 30.8 | 4360 | 0.7 | 2.9 | 13.3 | 26.04 | 31.49 | 44.6
22 | 9.85 | 29.36 | 3.77 | 44.79 | 2.96 | 2.31 | 3.97 | 0.9 | 25.39 | 1 | 0 | 04:00 | 04:45 | 31 | 4190 | 0.6 | 2.5 | 13.74 | 24.87 | 31.7 | 44.2
24 | 10.14 | 28.89 | 3.82 | 44.9 | 2.73 | 2.28 | 3.67 | 0.84 | 25.9 | 1.01 | 0.5 | 03:50 | 04:30 | 30.6 | 4330 | 0.6 | 2.6 | 12.99 | 24.71 | 31.92 | 44.3
28 | 9.99 | 29.52 | 3.75 | 45.06 | 2.78 | 2.28 | 3.79 | 0.81 | 25.53 | 0.99 | 0 | 04:00 | 04:45 | 30.7 | 4410 | 0.5 | 2.5 | 13.05 | 28.01 | 34.52 | 44.5
30 | 10.5 | 30.48 | 3.81 | 44.79 | 2.84 | 2.17 | 3.56 | 0.73 | 26.74 | 1.01 | 0.5 | 03:50 | 04:30 | 30.6 | 4330 | 0.5 | 2.6 | 14.42 | 26.92 | 34.6 | 45.5
Média | 9.983 | 29.482 | 3.816 | 44.709 | 2.959 | 2.268 | 3.617 | 0.86 | 25.8 | 1.006 | 0.2 | 4:01 | 4:47 | 30.64 | 4308 | 0.59 | 2.73 | 13.558 | 26.017 | 32.6 | 44.6
Sd | 0.2382832 | 0.4920434 | 0.04526465 | 0.1888238 | 0.1312716 | 0.06232531 | 0.1772036 | 0.07845735 | 0.4410845 | 0.01429841 | 0.2581989 | 0:08 | 0:11 | 0.1897367 | 68.76692 | 0.07378648 | 0.2002776 | 0.4248346 | 1.101595 | 1.5 | 0.9
Min | 9.67 | 28.89 | 3.75 | 44.44 | 2.73 | 2.17 | 3.38 | 0.73 | 25.12 | 0.99 | 0 | 3:50 | 4:30 | 30.3 | 4190 | 0.5 | 2.5 | 12.99 | 24.71 | 30.88 | 42.8
Max | 10.5 | 30.48 | 3.92 | 45.06 | 3.12 | 2.36 | 3.97 | 1.01 | 26.74 | 1.04 | 0.5 | 4:15 | 5:00 | 31 | 4410 | 0.7 | 3.1 | 14.42 | 28.01 | 34.76 | 45.84
Obs.: | A Norma da ABNT não prevê a determinação da Resistência à Compressão a um dia para o CP IV-32 RS.
A massa específica média do CP IV-32 RS ITAMBÉ é 2,83 g/cm3 (NBR NM 23).
As datas do relatório se referem ao dia de expedição do cimento.
carimbo/assinatura
[18 empty] | 1° | 3 | 7 | 28
[17 empty] | Valores Mínimos - NBR 5736 |  | 10 | 20 | 32
[17 empty] | Valores Médios CP IV-32 RS ITAMBÉ | 13.558 | 26.017 | 32.6 | 44.6

## CP V
[9 empty] | TIPO : |  |  | CP V-ARI
RELATÓRIO DE ENSAIOS DE CIMENTO | [18 empty] | PERÍODO : |  | 2015-04-01
[19 empty] | EMISSÃO : |  | 2015-06-02
| Químicos | [9 empty] | Físicos
Data | Al2O3 | SiO2 | Fe2O3 | CaO | MgO | SO3 | Perda | CaO | Resíd. | Equiv. | Exp. | Tempo de Pega |  | Cons. | Blaine | # 200 | # 325 | Resistência à Compressão
[7 empty] | Fogo | Livre | Insol. | Alcal. | Quente | Início | Fim | Normal |  |  |  | 1 dia | 3 dias | 7 dias | 28 dias
| % | % | % | % | % | % | % | % | % | % | mm | h : min | h : min | % | cm2/g | % | % | MPa | MPa | MPa | MPa
01 | 4.4 | 18.47 | 2.68 | 60.23 | 5.17 | 2.57 | 3.1 | 1.04 | 0.67 | 0.66 | 0.5 | 03:30 | 04:00 | 29.1 | 3900 | 0.1 | 1.8 | 20.02 | 37.13 | 42.41 | 51.11
06 | 4.43 | 18.62 | 2.66 | 60.12 | 5.07 | 2.6 | 2.98 | 0.81 | 0.95 | 0.67 | 0 | 03:20 | 04:00 | 29 | 3890 | 0.1 | 1.7 | 20.99 | 36.31 | 43.17 | 49.99
08 | 4.43 | 18.85 | 2.68 | 60.33 | 4.9 | 2.6 | 3.05 | 1.35 | 0.76 | 0.68 | 0 | 03:15 | 04:00 | 29 | 4030 | 0.1 | 2 | 20.06 | 35.07 | 41.79 | 48.95
10 | 4.56 | 19.11 | 2.74 | 60.31 | 4.26 | 2.54 | 3.1 | 1.07 | 0.99 | 0.65 | 0.5 | 03:20 | 04:00 | 28.7 | 3940 | 0.3 | 1.3 | 20.13 | 34.26 | 40.79 | 49.8
14 | 4.45 | 19.35 | 2.75 | 60.94 | 4.44 | 2.65 | 2.93 | 0.98 | 0.91 | 0.66 | 0 | 03:20 | 04:00 | 28.4 | 3950 | 0.2 | 2 | 20.1 | 33.57 | 40.85 | 49.4
16 | 4.34 | 19.05 | 2.7 | 60.52 | 4.31 | 2.6 | 3.13 | 0.98 | 0.85 | 0.64 | 0.5 | 03:30 | 04:00 | 28.7 | 3960 | 0.09 | 1.6 | 18.83 | 35.39 | 41.2 | 50.3
20 | 4.39 | 18.98 | 2.69 | 60.64 | 4.13 | 2.58 | 3.11 | 1.43 | 0.81 | 0.63 | 0 | 03:00 | 03:30 | 28.6 | 3970 | 0.07 | 1.4 | 21.96 | 35.97 | 41.54 | 50.1
23 | 4.33 | 18.69 | 2.7 | 60.82 | 3.99 | 2.6 | 3.28 | 1.51 | 0.75 | 0.64 | 0 | 03:00 | 03:30 | 28.2 | 4080 | 0.2 | 2.5 | 21.12 | 35.47 | 41.21 | 49.4
27 | 4.39 | 18.99 | 2.7 | 61.06 | 4.1 | 2.58 | 3.2 | 1.21 | 0.76 | 0.63 | 0 | 03:10 | 04:00 | 28 | 4080 | 0.1 | 1.7 | 22 | 35.39 | 41.22 | 48.9
Média | 4.413333 | 18.90111 | 2.7 | 60.55222 | 4.485556 | 2.591111 | 3.097778 | 1.153333 | 0.8277778 | 0.6511111 | 0.1666667 | 3:16 | 3:53 | 28.63333 | 3977.778 | 0.14 | 1.777778 | 20.57889 | 35.39556 | 41.57556 | 49.8
Sd | 0.06800735 | 0.2723713 | 0.02872281 | 0.3330457 | 0.4452839 | 0.02976762 | 0.1055673 | 0.2354251 | 0.1054488 | 0.01763834 | 0.25 | 0:11 | 0:13 | 0.3774917 | 70.67138 | 0.07632169 | 0.3597839 | 1.028341 | 1.055238 | 0.7770475 | 0.7
Min | 4.33 | 18.47 | 2.66 | 60.12 | 3.99 | 2.54 | 2.93 | 0.81 | 0.67 | 0.63 | 0 | 3:00 | 3:30 | 28 | 3890 | 0.07 | 1.3 | 18.83 | 33.57 | 40.79 | 48.9
Max | 4.56 | 19.35 | 2.75 | 61.06 | 5.17 | 2.65 | 3.28 | 1.51 | 0.99 | 0.68 | 0.5 | 3:30 | 4:00 | 29.1 | 4080 | 0.3 | 2.5 | 22 | 37.13 | 43.17 | 51.11
Obs.: | A Resistência à Compressão aos 28 dias do CP V-ARI é regida pela NBR 5733,
a qual não estabelece valor mínimo.
A massa específica média do CP V-ARI ITAMBÉ é 3,12 g/cm3 (NBR NM 23).
As datas do relatório se referem ao dia de expedição do cimento.
carimbo/assinatura
[18 empty] | 1° | 3 | 7 | 28
[17 empty] | Valores Mínimos - NBR 5733 | 14 | 24 | 34
[17 empty] | Valores Médios CP V-ARI ITAMBÉ | 20.57889 | 35.39556 | 41.57556 | 49.8

## CP II-F-40
[9 empty] | TIPO / CLASSE : |  |  | CP II-F-40
RELATÓRIO DE ENSAIOS DE CIMENTO | [18 empty] | PERÍODO : |  | 2015-04-01
[19 empty] | EMISSÃO : |  | 2015-06-02
| Químicos | [9 empty] | Físicos
Data | Al2O3 | SiO2 | Fe2O3 | CaO | MgO | SO3 | Perda | CaO | Resíd. | Equiv. | Exp. | Tempo de Pega |  | Cons. | Blaine | # 200 | # 325 | Resistência à Compressão
[7 empty] | Fogo | Livre | Insol. | Alcal. | Quente | Início | Fim | Normal |  |  |  | 1 dia | 3 dias | 7 dias | 28 dias
| % | % | % | % | % | % | % | % | % | % | mm | h : min | h : min | % | cm2/g | % | % | MPa | MPa | MPa | MPa
02 | 4.31 | 18.16 | 2.63 | 60.26 | 5.18 | 2.54 | 4.82 | 0.98 | 0.94 | 0.65 | 1 | 03:30 | 04:00 | 29.4 | 4200 | 0.03 | 1.07 | 21.3 | 35.45 | 41.43 | 48.31
07 | 4.4 | 18.6 | 2.57 | 60.89 | 3.94 | 2.54 | 4.52 | 1.04 | 1.54 | 0.67 | 0 | 03:15 | 04:00 | 29.2 | 4270 | 0.04 | 1.6 | 21.66 | 35.78 | 42.03 | 48.25
09 | 4.29 | 18.3 | 2.6 | 60.2 | 4.58 | 2.51 | 4.62 | 0.95 | 1.05 | 0.63 | 0 | 03:20 | 04:00 | 29 | 4140 | 0.02 | 1.5 | 19.76 | 35.05 | 41.79 | 48.25
13 | 4.27 | 18.37 | 2.65 | 60.43 | 4.3 | 2.49 | 4.69 | 0.87 | 1.01 | 0.62 | 0 | 03:40 | 04:15 | 28.6 | 4130 | 0.2 | 1.9 | 18.48 | 32.52 | 38.82 | 46.7
15 | 4.24 | 18.46 | 2.63 | 60.44 | 4.22 | 2.62 | 4.8 | 0.81 | 1.19 | 0.64 | 0 | 03:20 | 04:00 | 28.8 | 4190 | 0.2 | 1.8 | 20.02 | 33.89 | 40.1 | 47.6
17 | 4.27 | 18.61 | 2.64 | 61.58 | 4.34 | 2.72 | 4.89 | 1.12 | 1.01 | 0.62 | 0 | 03:10 | 04:00 | 28.5 | 4320 | 0.04 | 0.9 | 20.1 | 34.77 | 40.69 | 47.9
22 | 4.26 | 18.33 | 2.62 | 61.22 | 3.95 | 2.54 | 4.92 | 1.43 | 0.94 | 0.61 | 1 | 02:40 | 03:30 | 28.2 | 4380 | 0.03 | 1.1 | 21.08 | 34.79 | 40.71 | 47.4
24 | 4.29 | 18.58 | 2.62 | 61.37 | 3.5 | 2.6 | 4.8 | 1.21 | 1.07 | 0.63 | 0 | 02:45 | 03:30 | 28 | 4380 | 0.04 | 0.9 | 20.63 | 34.42 | 41.64 | 48.6
28 | 4.14 | 18.15 | 2.58 | 60.8 | 3.69 | 2.61 | 4.8 | 0.84 | 0.9 | 0.6 | 1 | 03:05 | 03:45 | 28.2 | 4290 | 0.04 | 1.2 | 20.08 | 34.51 | 42.47 | 47.7
30 | 4.36 | 18.69 | 2.62 | 61.3 | 4.13 | 2.72 | 4.94 | 0.87 | 1.2 | 0.64 | 0 | 03:00 | 03:30 | 28.2 | 4320 | 0.03 | 0.9 | 20.74 | 36.21 | 41.1 | 49
Média | 4.283 | 18.425 | 2.616 | 60.849 | 4.183 | 2.589 | 4.78 | 1.012 | 1.085 | 0.631 | 0.3 | 3:11 | 3:51 | 28.61 | 4262 | 0.067 | 1.287 | 20.385 | 34.739 | 41.07556 | 48
Sd | 0.06961002 | 0.1925992 | 0.0254733 | 0.5013194 | 0.4734049 | 0.08102812 | 0.1339154 | 0.1949245 | 0.1886355 | 0.02024846 | 0.4830459 | 0:19 | 0:16 | 0.4771443 | 92.35198 | 0.0704036 | 0.3831463 | 0.9103754 | 1.035604 | 1.125368 | 0.7
Min | 4.14 | 18.15 | 2.57 | 60.2 | 3.5 | 2.49 | 4.52 | 0.81 | 0.9 | 0.6 | 0 | 2:40 | 3:30 | 28 | 4130 | 0.02 | 0.9 | 18.48 | 32.52 | 38.82 | 46.7
Max | 4.4 | 18.69 | 2.65 | 61.58 | 5.18 | 2.72 | 4.94 | 1.43 | 1.54 | 0.67 | 1 | 3:40 | 4:15 | 29.4 | 4380 | 0.2 | 1.9 | 21.66 | 36.21 | 42.47 | 49
Obs.: | A Norma da ABNT não prevê a determinação da Resistência à Compressão a um dia para o CP II-F-40.
A massa específica média do CP II-F-40 ITAMBÉ é 3,09 g/cm3 (NBR NM 23).
As datas do relatório se referem ao dia de expedição do cimento.
carimbo/assinatura
[18 empty] | 1° | 3 | 7 | 28
[17 empty] | Valores Mínimos - NBR 11578 |  | 15 | 25 | 40
[17 empty] | Valores Médios CP II-F-32 ITAMBÉ | 20.385 | 34.739 | 41.07556 | 48