## CP II-F
[9 empty] | TIPO / CLASSE : |  |  | CP II-F-32
RELATÓRIO DE ENSAIOS DE CIMENTO | [18 empty] | PERÍODO : |  | 2015-06-01
[19 empty] | EMISSÃO : |  | 2015-07-17
| Químicos | [9 empty] | Físicos
Data | Al2O3 | SiO2 | Fe2O3 | CaO | MgO | SO3 | Perda | CaO | Resíd. | Equiv. | Exp. | Tempo de Pega |  | Cons. | Blaine | # 200 | # 325 | Resistência à Compressão
[7 empty] | Fogo | Livre | Insol. | Alcal. | Quente | Início | Fim | Normal |  |  |  | 1 dia | 3 dias | 7 dias | 28 dias
| % | % | % | % | % | % | % | % | % | % | mm | h : min | h : min | % | cm2/g | % | % | MPa | MPa | MPa | MPa
02 | 4.36 | 18.39 | 2.71 | 61.27 | 4.65 | 2.68 | 4.95 | 0.7 | 1.03 | 0.7 | 0 | 04:05 | 04:45 | 26.4 | 3250 | 1.8 | 14.7 | 13.59 | 30.3 | 36.27 | 42.31
05 | 4.21 | 18.54 | 2.69 | 61.22 | 4.65 | 2.66 | 4.99 | 0.81 | 1.09 | 0.67 | 0.5 | 04:10 | 05:00 | 26.4 | 3240 | 1.5 | 12.5 | 13.35 | 31.35 | 36.68 | 43.3
09 | 4.16 | 18.45 | 2.68 | 61.29 | 3.89 | 2.71 | 4.99 | 0.84 | 1.14 | 0.68 | 0 | 04:10 | 05:00 | 26.2 | 3230 | 2.3 | 13.4 | 12.86 | 29.91 | 34.87 | 40.1
11 | 4.13 | 18.44 | 2.67 | 61.43 | 3.87 | 2.71 | 5.07 | 0.98 | 0.9 | 0.68 | 0.5 | 04:10 | 05:00 | 26.5 | 3160 | 2.7 | 13.9 | 13.12 | 28.58 | 33.71 | -
15 | 4.21 | 18.49 | 2.69 | 61.06 | 4.32 | 2.69 | 4.93 | 0.84 | 1.39 | 0.68 | 0 | 04:00 | 04:45 | 26.1 | 3240 | 1.8 | 13.4 | 13.37 | 30.52 | 35.88 | -
17 | 4.15 | 18.4 | 2.67 | 61.13 | 4.26 | 2.72 | 4.93 | 0.64 | 1.21 | 0.67 | 0 | 04:05 | 04:45 | 26.4 | 3130 | 2.4 | 14.3 | 14.03 | 27.19 | 34.81 | -
19 | 4.65 | 19.12 | 2.76 | 60.06 | 4.27 | 2.66 | 4.87 | 0.7 | 2.36 | 0.7 | 0.5 | 04:00 | 04:45 | 26.8 | 3300 | 1.8 | 12.4 | 15.47 | 31.41 | 37.09 | -
23 | 4.22 | 18.54 | 2.71 | 61.41 | 3.97 | 2.7 | 4.83 | 0.7 | 1.03 | 0.67 | 0 | 04:00 | 04:45 | 26.1 | 3150 | 1.5 | 12.8 | 14.24 | 29.1 | 35.15 | -
25 | 4.24 | 18.54 | 2.69 | 61.49 | 3.44 | 2.72 | 4.97 | 0.73 | 1.04 | 0.67 | 0 | 04:10 | 05:00 | 26.5 | 3080 | 1.7 | 12.6 | 14.29 | 27.8 | 35.92 | -
29 | 4.15 | 18.65 | 2.7 | 61.98 | 3.12 | 2.63 | 4.97 | 0.7 | 1.01 | 0.68 | 0 | 04:15 | 05:00 | 26.7 | 3160 | 1.3 | 11.5 | 14.8 | 30.64 | 36.16 | -
Média | 4.248 | 18.556 | 2.697 | 61.234 | 4.044 | 2.688 | 4.95 | 0.764 | 1.22 | 0.68 | 0.15 | 4:07 | 4:53 | 26.41 | 3194 | 1.88 | 13.15 | 13.912 | 29.68 | 35.654 | 41.9
Sd | 0.155906 | 0.2130832 | 0.02626785 | 0.4848184 | 0.4928872 | 0.03011091 | 0.06666667 | 0.1017841 | 0.4220321 | 0.01154701 | 0.2415229 | 0:05 | 0:08 | 0.2330951 | 67.69211 | 0.4467164 | 0.9743944 | 0.8115527 | 1.457822 | 1.01282 | 1.6
Min | 4.13 | 18.39 | 2.67 | 60.06 | 3.12 | 2.63 | 4.83 | 0.64 | 0.9 | 0.67 | 0 | 4:00 | 4:45 | 26.1 | 3080 | 1.3 | 11.5 | 12.86 | 27.19 | 33.71 | 40.1
Max | 4.65 | 19.12 | 2.76 | 61.98 | 4.65 | 2.72 | 5.07 | 0.98 | 2.36 | 0.7 | 0.5 | 4:15 | 5:00 | 26.8 | 3300 | 2.7 | 14.7 | 15.47 | 31.41 | 37.09 | 43.3
Obs.: | A Norma da ABNT não prevê a determinação da Resistência à Compressão a um dia para o CP II-F-32.
A massa específica média do CP II-F-32 ITAMBÉ é 3,11 g/cm3 (NBR NM 23).
As datas do relatório se referem ao dia de expedição do cimento.
carimbo/assinatura
[18 empty] | 1° | 3 | 7 | 28
[17 empty] | Valores Mínimos - NBR 11578 |  | 10 | 20 | 32
[17 empty] | Valores Médios CP II-F-32 ITAMBÉ | 13.912 | 29.68 | 35.654 | 41.9

## CP II-Z
[9 empty] | TIPO / CLASSE : |  |  | CP II-Z-32
RELATÓRIO DE ENSAIOS DE CIMENTO | [18 empty] | PERÍODO : |  | 2015-06-01
[19 empty] | EMISSÃO : |  | 2015-07-17
| Químicos | [9 empty] | Físicos
Data | Al2O3 | SiO2 | Fe2O3 | CaO | MgO | SO3 | Perda | CaO | Resíd. | Equiv. | Exp. | Tempo de Pega |  | Cons. | Blaine | # 200 | # 325 | Resistência à Compressão
[7 empty] | Fogo | Livre | Insol. | Alcal. | Quente | Início | Fim | Normal |  |  |  | 1 dia | 3 dias | 7 dias | 28 dias
| % | % | % | % | % | % | % | % | % | % | mm | h : min | h : min | % | cm2/g | % | % | MPa | MPa | MPa | MPa
01 | 6.59 | 22.12 | 3.08 | 53.17 | 3.97 | 2.46 | 5.21 | 0.95 | 13 | 0.82 | 0 | 04:10 | 05:00 | 27.6 | 3400 | 2.3 | 11.2 | 11.01 | 25.48 | 32.76 | 39.76
03 | 6.66 | 22.21 | 3.1 | 53.43 | 4.18 | 2.48 | 5.19 | 1.09 | 12.87 | 0.79 | 0 | 04:20 | 05:00 | 27.2 | 3440 | 2.3 | 11.8 | 9.67 | 23.83 | 29.47 | 39.04
08 | 6.43 | 22.35 | 3.11 | 54.17 | 3.73 | 2.53 | 5.21 | 0.9 | 12.39 | 0.81 | 0 | 04:10 | 05:00 | 27.5 | 3550 | 2.1 | 10.2 | 11.88 | 27.25 | 31.84 | 41.57
10 | 6.23 | 21.91 | 3.09 | 54.43 | 3.74 | 2.52 | 5.24 | 0.84 | 11.78 | 0.83 | 0 | 04:25 | 05:00 | 27.7 | 3400 | 2.3 | 11.7 | 12.83 | 25.51 | 32.19 | 40.27
12 | 6.65 | 22.19 | 3.1 | 53.68 | 4.04 | 2.59 | 5.19 | 0.64 | 11.12 | 0.81 | 0.5 | 04:30 | 05:00 | 27.8 | 3370 | 2.5 | 11.7 | 10.54 | 23.97 | 30.28 | 39.17
16 | 6.5 | 22.15 | 3.09 | 53.95 | 3.98 | 2.57 | 5.39 | 0.56 | 10.65 | 0.82 | 0 | 04:15 | 05:00 | 27.8 | 3470 | 2 | 10.3 | 11.8 | 26.07 | 33.27 | -
18 | 6.36 | 22.32 | 3.07 | 53.91 | 3.69 | 2.52 | 5.23 | 0.67 | 11.73 | 0.79 | 0.5 | 04:40 | 05:15 | 27 | 3330 | 3 | 13.5 | 9.26 | 22.92 | 30.54 | -
22 | 6.31 | 22.45 | 3.09 | 54.34 | 3.52 | 2.52 | 5.2 | 0.81 | 11.58 | 0.76 | 0 | 04:10 | 05:00 | 27.3 | 3510 | 2.4 | 12.4 | 10.42 | 23.59 | 30.51 | -
24 | 6.34 | 22.53 | 3.13 | 53.34 | 3.48 | 2.52 | 5.36 | 0.73 | 12.24 | 0.78 | 0.5 | 04:20 | 05:00 | 27.3 | 3410 | 2.7 | 12.8 | 9.99 | 21.38 | 28.4 | -
26 | 6.15 | 22.3 | 3.11 | 54.45 | 3.49 | 2.51 | 5.2 | 0.7 | 11.49 | 0.79 | 0.5 | 04:20 | 05:00 | 27.3 | 3410 | 1.9 | 9.7 | 11.31 | 24.66 | 32.04 | -
30 | 6.32 | 22.52 | 3.12 | 53.57 | 3.49 | 2.43 | 5.41 | 0.73 | 12.21 | 0.8 | 0 | 04:10 | 05:00 | 27.5 | 3520 | 1.5 | 8.9 | 11.38 | 26.78 | 32.8 | -
Média | 6.412727 | 22.27727 | 3.099091 | 53.85818 | 3.755455 | 2.513636 | 5.257273 | 0.7836364 | 11.91455 | 0.8 | 0.1818182 | 4:19 | 5:01 | 27.45455 | 3437.273 | 2.272727 | 11.29091 | 10.91727 | 24.67636 | 31.28182 | 39.962
Sd | 0.1692389 | 0.1866061 | 0.01758098 | 0.4536478 | 0.2520065 | 0.0452267 | 0.0852163 | 0.1533801 | 0.713097 | 0.0204939 | 0.2522625 | 0:10 | 0:05 | 0.2583162 | 67.98396 | 0.402718 | 1.393165 | 1.062696 | 1.751527 | 1.545677 | 1.024534
Min | 6.15 | 21.91 | 3.07 | 53.17 | 3.48 | 2.43 | 5.19 | 0.56 | 10.65 | 0.76 | 0 | 4:10 | 5:00 | 27 | 3330 | 1.5 | 8.9 | 9.26 | 21.38 | 28.4 | 39.04
Max | 6.66 | 22.53 | 3.13 | 54.45 | 4.18 | 2.59 | 5.41 | 1.09 | 13 | 0.83 | 0.5 | 4:10 | 5:15 | 27.8 | 3550 | 3 | 13.5 | 12.83 | 27.25 | 33.27 | 41.57
Obs.: | A Norma da ABNT não prevê a determinação da Resistência à Compressão a um dia para o CP II-Z-32.
A massa específica média do CP II-Z-32 ITAMBÉ é 2,96 g/cm3 (NBR NM 23).
As datas do relatório se referem ao dia de expedição do cimento.
carimbo/assinatura
[18 empty] | 1° | 3 | 7 | 28
[17 empty] | Valores Mínimos - NBR 11578 |  | 10 | 20 | 32
[17 empty] | Valores Médios CP II-Z-32 ITAMBÉ | 10.91727 | 24.67636 | 31.28182 | 39.962

## CP IV
[9 empty] | TIPO / CLASSE : |  |  | CP IV-32 RS
RELATÓRIO DE ENSAIOS DE CIMENTO | [18 empty] | PERÍODO : |  | 2015-06-01
[19 empty] | EMISSÃO : |  | 2015-07-17
| Químicos | [9 empty] | Físicos
Data | Al2O3 | SiO2 | Fe2O3 | CaO | MgO | SO3 | Perda | CaO | Resíd. | Equiv. | Exp. | Tempo de Pega |  | Cons. | Blaine | # 200 | # 325 | Resistência à Compressão
[7 empty] | Fogo | Livre | Insol. | Alcal. | Quente | Início | Fim | Normal |  |  |  | 1 dia | 3 dias | 7 dias | 28 dias
| % | % | % | % | % | % | % | % | % | % | mm | h : min | h : min | % | cm2/g | % | % | MPa | MPa | MPa | MPa
05 | 9.99 | 29.85 | 3.96 | 44.56 | 3.29 | 2.28 | 3.67 | 1.09 | 26.57 | 1.09 | 0.5 | 04:20 | 05:00 | 30.2 | 4430 | 0.8 | 3.8 | 12.66 | 26.63 | 32.02 | 43.51
09 | 10.2 | 30.07 | 3.93 | 44.56 | 2.92 | 2.2 | 3.72 | 0.93 | 26.85 | 1.14 | 0 | 04:20 | 05:00 | 30.5 | 4480 | 0.5 | 2.8 | 13.22 | 27.26 | 33.81 | 44.37
11 | 10 | 29.87 | 3.95 | 44.59 | 3.13 | 2.24 | 3.21 | 0.95 | 26.43 | 1.13 | 0.5 | 04:10 | 05:00 | 30.5 | 4290 | 0.5 | 2.7 | 14.09 | 27.92 | 33.78 | 43.32
15 | 9.95 | 30.01 | 3.98 | 44.71 | 3.19 | 2.24 | 3.44 | 0.73 | 26.17 | 1.13 | 0 | 04:10 | 05:00 | 30.5 | 4360 | 0.4 | 2.4 | 12.82 | 26.46 | 32.79 | 42.98
17 | 9.96 | 29.46 | 3.79 | 44.68 | 3.05 | 2.28 | 3.51 | 0.67 | 25.78 | 1.1 | 0 | 04:20 | 05:00 | 30 | 4320 | 0.8 | 3 | 13.5 | 26.58 | 34.06 | -
19 | 9.64 | 29.17 | 3.84 | 45.35 | 3.2 | 2.2 | 3.36 | 0.67 | 25.35 | 1.06 | 0 | 04:20 | 05:00 | 30 | 4290 | 0.9 | 3.3 | 14.69 | 28.38 | 34.38 | -
23 | 9.82 | 29.27 | 3.85 | 45.22 | 2.81 | 2.22 | 3.5 | 0.67 | 25.06 | 1.07 | 0 | 04:15 | 05:00 | 30 | 4160 | 0.5 | 3 | 13.24 | 26.54 | 33.28 | -
25 | 9.69 | 29.29 | 3.94 | 45.02 | 2.96 | 2.23 | 3.26 | 0.76 | 24.84 | 1.1 | 0 | 04:20 | 05:00 | 29.5 | 4190 | 0.8 | 3.4 | 13.26 | 26.6 | 33.64 | -
29 | 10.1 | 29.86 | 3.93 | 44.71 | 2.92 | 2.23 | 3.3 | 0.76 | 26.58 | 1.11 | 0 | 04:05 | 05:00 | 29.7 | 4240 | 0.6 | 2.9 | 13.44 | 25.96 | 32.84 | -
Média | 9.927778 | 29.65 | 3.907778 | 44.82222 | 3.052222 | 2.235556 | 3.441111 | 0.8033333 | 25.95889 | 1.103333 | 0.1111111 | 4:16 | 5:00 | 30.1 | 4306.667 | 0.6444444 | 3.033333 | 13.43556 | 26.92556 | 33.4 | 43.545
Sd | 0.1821248 | 0.3498214 | 0.06476453 | 0.2984869 | 0.1602949 | 0.02920236 | 0.1771613 | 0.1509139 | 0.7316496 | 0.02738613 | 0.2204793 | 0:06 | 0:00 | 0.3605551 | 105.119 | 0.1810463 | 0.4153312 | 0.622698 | 0.7767418 | 0.739138 | 0.5920867
Min | 9.64 | 29.17 | 3.79 | 44.56 | 2.81 | 2.2 | 3.21 | 0.67 | 24.84 | 1.06 | 0 | 4:05 | 5:00 | 29.5 | 4160 | 0.4 | 2.4 | 12.66 | 25.96 | 32.02 | 42.98
Max | 10.2 | 30.07 | 3.98 | 45.35 | 3.29 | 2.28 | 3.72 | 1.09 | 26.85 | 1.14 | 0.5 | 4:20 | 5:00 | 30.5 | 4480 | 0.9 | 3.8 | 14.69 | 28.38 | 34.38 | 44.37
Obs.: | A Norma da ABNT não prevê a determinação da Resistência à Compressão a um dia para o CP IV-32 RS.
A massa específica média do CP IV-32 RS ITAMBÉ é 2,83 g/cm3 (NBR NM 23).
As datas do relatório se referem ao dia de expedição do cimento.
carimbo/assinatura
[18 empty] | 1° | 3 | 7 | 28
[17 empty] | Valores Mínimos - NBR 5736 |  | 10 | 20 | 32
[17 empty] | Valores Médios CP IV-32 RS ITAMBÉ | 13.43556 | 26.92556 | 33.4 | 43.545

## CP V
[9 empty] | TIPO : |  |  | CP V-ARI
RELATÓRIO DE ENSAIOS DE CIMENTO | [18 empty] | PERÍODO : |  | 2015-06-01
[19 empty] | EMISSÃO : |  | 2015-07-17
| Químicos | [9 empty] | Físicos
Data | Al2O3 | SiO2 | Fe2O3 | CaO | MgO | SO3 | Perda | CaO | Resíd. | Equiv. | Exp. | Tempo de Pega |  | Cons. | Blaine | # 200 | # 325 | Resistência à Compressão
[7 empty] | Fogo | Livre | Insol. | Alcal. | Quente | Início | Fim | Normal |  |  |  | 1 dia | 3 dias | 7 dias | 28 dias
| % | % | % | % | % | % | % | % | % | % | mm | h : min | h : min | % | cm2/g | % | % | MPa | MPa | MPa | MPa
01 | 4.46 | 18.98 | 2.75 | 60.82 | 5.17 | 2.66 | 3.09 | 0.9 | 0.74 | 0.71 | 0 | 03:30 | 04:00 | 28.2 | 3980 | 0.04 | 1.7 | 20.86 | 36.36 | 42.12 | 49.81
03 | 4.41 | 19.15 | 2.76 | 60.85 | 4.89 | 2.68 | 3.32 | 0.79 | 0.75 | 0.7 | 0 | 03:50 | 04:30 | 28.6 | 3960 | 0.09 | 1.6 | 21.26 | 36.78 | 41.78 | 49.63
08 | 4.39 | 19.07 | 2.77 | 60.9 | 4.23 | 2.67 | 3.13 | 0.93 | 0.78 | 0.7 | 0 | 03:10 | 04:00 | 29 | 3970 | 0.06 | 1.4 | 21.39 | 37.85 | 42.36 | 50.81
12 | 4.33 | 18.95 | 2.73 | 60.75 | 4.62 | 2.65 | 3.14 | 0.95 | 0.75 | 0.7 | 0 | 03:40 | 04:15 | 29.3 | 4000 | 0.2 | 2.2 | 20.33 | 36.16 | 41.95 | 51.54
16 | 4.27 | 18.8 | 2.75 | 61.03 | 4.49 | 2.78 | 3 | 1.01 | 0.78 | 0.68 | 0 | 03:15 | 04:00 | 28.7 | 4010 | 0.01 | 1.2 | 23.04 | 38.74 | 44.51 | -
18 | 4.31 | 18.87 | 2.75 | 61.23 | 4.42 | 2.73 | 2.96 | 1.07 | 0.65 | 0.67 | 0 | 03:15 | 04:00 | 28.2 | 4000 | 0.03 | 1.4 | 22.58 | 38.27 | 43.68 | -
22 | 4.32 | 19.02 | 2.77 | 61.23 | 3.88 | 2.74 | 3.07 | 0.79 | 0.65 | 0.67 | 1 | 03:20 | 04:00 | 28.6 | 3960 | 0.05 | 1.3 | 22.37 | 37.19 | 43.29 | -
24 | 4.29 | 19.1 | 2.79 | 61.76 | 3.79 | 2.72 | 3.04 | 0.81 | 0.55 | 0.67 | 0.5 | 03:20 | 04:00 | 28.5 | 3860 | 0.05 | 1.3 | 21.9 | 38.17 | 45.24 | -
26 | 4.41 | 19.44 | 2.8 | 61.7 | 3.17 | 2.74 | 2.98 | 0.87 | 0.98 | 0.72 | 0.5 | 03:35 | 04:15 | 28.2 | 3910 | 0.07 | 1.2 | 22.26 | 38.19 | 44.03 | -
30 | 4.28 | 19.24 | 2.79 | 62 | 2.85 | 2.63 | 3.09 | 0.95 | 0.81 | 0.7 | 0 | 03:40 | 04:15 | 29.3 | 3890 | 0.01 | 0.8 | 21.95 | 38.56 | 43.96 | -
Média | 4.347 | 19.062 | 2.766 | 61.227 | 4.151 | 2.7 | 3.082 | 0.907 | 0.744 | 0.692 | 0.2 | 3:28 | 4:08 | 28.66 | 3954 | 0.061 | 1.41 | 21.794 | 37.627 | 43.292 | 50.4475
Sd | 0.06549809 | 0.1856999 | 0.02221111 | 0.4455222 | 0.7345966 | 0.04853407 | 0.103473 | 0.09405081 | 0.1145232 | 0.01813529 | 0.3496029 | 0:13 | 0:11 | 0.4221637 | 50.81557 | 0.05486347 | 0.3695342 | 0.8312534 | 0.933929 | 1.19019 | 0.8943666
Min | 4.27 | 18.8 | 2.73 | 60.75 | 2.85 | 2.63 | 2.96 | 0.79 | 0.55 | 0.67 | 0 | 3:10 | 4:00 | 28.2 | 3860 | 0.01 | 0.8 | 20.33 | 36.16 | 41.78 | 49.63
Max | 4.46 | 19.44 | 2.8 | 62 | 5.17 | 2.78 | 3.32 | 1.07 | 0.98 | 0.72 | 1 | 3:50 | 4:30 | 29.3 | 4010 | 0.2 | 2.2 | 23.04 | 38.74 | 45.24 | 51.54
Obs.: | A Resistência à Compressão aos 28 dias do CP V-ARI é regida pela NBR 5733,
a qual não estabelece valor mínimo.
A massa específica média do CP V-ARI ITAMBÉ é 3,09 g/cm3 (NBR NM 23).
As datas do relatório se referem ao dia de expedição do cimento.
carimbo/assinatura
[18 empty] | 1° | 3 | 7 | 28
[17 empty] | Valores Mínimos - NBR 5733 | 14 | 24 | 34
[17 empty] | Valores Médios CP V-ARI ITAMBÉ | 21.794 | 37.627 | 43.292 | 50.4475

## CP II-F-40
[9 empty] | TIPO / CLASSE : |  |  | CP II-F-40
RELATÓRIO DE ENSAIOS DE CIMENTO | [18 empty] | PERÍODO : |  | 2015-06-01
[19 empty] | EMISSÃO : |  | 2015-07-17
| Químicos | [9 empty] | Físicos
Data | Al2O3 | SiO2 | Fe2O3 | CaO | MgO | SO3 | Perda | CaO | Resíd. | Equiv. | Exp. | Tempo de Pega |  | Cons. | Blaine | # 200 | # 325 | Resistência à Compressão
[7 empty] | Fogo | Livre | Insol. | Alcal. | Quente | Início | Fim | Normal |  |  |  | 1 dia | 3 dias | 7 dias | 28 dias
| % | % | % | % | % | % | % | % | % | % | mm | h : min | h : min | % | cm2/g | % | % | MPa | MPa | MPa | MPa
05 | 4.36 | 18.71 | 2.63 | 61.03 | 4.44 | 2.71 | 4.93 | 0.93 | 1.17 | 0.65 | 0 | 03:00 | 03:30 | 28.6 | 4430 | 0.08 | 0.9 | 19.92 | 34.55 | 40.5 | 49.52
07 | 4.25 | 18.27 | 2.58 | 60.27 | 4.7 | 2.64 | 4.9 | 0.81 | 0.98 | 0.62 | 0.5 | 03:10 | 03:45 | 28.4 | 4220 | 0.08 | 1.8 | 20.17 | 36.2 | 41.5 | 49.88
11 | 4.22 | 18.32 | 2.64 | 61.23 | 4.38 | 2.72 | 4.96 | 0.98 | 0.9 | 0.64 | 0.5 | 03:15 | 04:00 | 28.2 | 4250 | 0.02 | 1.4 | 19.89 | 34.38 | 41.3 | 47.16
13 | 4.26 | 18.35 | 2.6 | 61.84 | 3.35 | 2.74 | 5 | 1.07 | 1.09 | 0.64 | 0.5 | 03:15 | 04:00 | 28.6 | 4080 | 0.06 | 1.7 | 20.06 | 38.37 | 44.24 | 49.36
15 | 4.21 | 18.2 | 2.62 | 61.14 | 4.32 | 2.71 | 5.01 | 0.9 | 0.98 | 0.64 | 0.5 | 03:15 | 04:00 | 28.1 | 4260 | 0.03 | 1.1 | 21.35 | 36.64 | 41.8 | -
19 | 4.4 | 18.52 | 2.58 | 61.91 | 3.56 | 2.74 | 4.85 | 1.21 | 0.87 | 0.7 | 0 | 03:00 | 03:30 | 28.5 | 4140 | 0.05 | 2 | 23.39 | 36.91 | 42.64 | -
21 | 4.3 | 18.28 | 2.69 | 61.33 | 4.91 | 2.7 | 4.98 | 1.09 | 0.62 | 0.69 | 0 | 02:50 | 03:30 | 29 | 4020 | 0.06 | 2 | 21.89 | 37.45 | 43.15 | -
25 | 4.3 | 18.21 | 2.75 | 60.5 | 5.14 | 2.62 | 4.82 | 0.81 | 0.9 | 0.71 | 0.5 | 03:15 | 04:00 | 28.5 | 3940 | 0.04 | 2.2 | 19.69 | 36.26 | 42.86 | -
27 | 4.31 | 18.24 | 2.7 | 60.74 | 4.87 | 2.68 | 4.89 | 0.87 | 1.03 | 0.71 | 0 | 03:20 | 04:00 | 28.3 | 4010 | 0.1 | 2.5 | 20.93 | 35.41 | 39.92 | -
29 | 4.31 | 18.37 | 2.68 | 60.83 | 4.96 | 2.7 | 5.11 | 1.04 | 1.22 | 0.72 | 0 | 03:20 | 04:00 | 28.7 | 4230 | 0.05 | 1.9 | 22.6 | 36.15 | 42.73 | -
Média | 4.292 | 18.347 | 2.647 | 61.082 | 4.463 | 2.696 | 4.945 | 0.971 | 0.976 | 0.672 | 0.25 | 3:10 | 3:50 | 28.49 | 4158 | 0.057 | 1.75 | 20.989 | 36.232 | 42.064 | 48.98
Sd | 0.05940445 | 0.1581877 | 0.05638164 | 0.5300063 | 0.5971237 | 0.03949684 | 0.08553752 | 0.1311022 | 0.170828 | 0.03735714 | 0.2635231 | 0:10 | 0:14 | 0.2601282 | 147.8588 | 0.02451757 | 0.4927248 | 1.285712 | 1.230355 | 1.305443 | 1.232666
Min | 4.21 | 18.2 | 2.58 | 60.27 | 3.35 | 2.62 | 4.82 | 0.81 | 0.62 | 0.62 | 0 | 2:50 | 3:30 | 28.1 | 3940 | 0.02 | 0.9 | 19.69 | 34.38 | 39.92 | 47.16
Max | 4.4 | 18.71 | 2.75 | 61.91 | 5.14 | 2.74 | 5.11 | 1.21 | 1.22 | 0.72 | 0.5 | 3:20 | 4:00 | 29 | 4430 | 0.1 | 2.5 | 23.39 | 38.37 | 44.24 | 49.88
Obs.: | A Norma da ABNT não prevê a determinação da Resistência à Compressão a um dia para o CP II-F-40.
A massa específica média do CP II-F-40 ITAMBÉ é 3,09 g/cm3 (NBR NM 23).
As datas do relatório se referem ao dia de expedição do cimento.
carimbo/assinatura
[18 empty] | 1° | 3 | 7 | 28
[17 empty] | Valores Mínimos - NBR 11578 |  | 15 | 25 | 40
[17 empty] | Valores Médios CP II-F-32 ITAMBÉ | 20.989 | 36.232 | 42.064 | 48.98