## CP II-F
[9 empty] | TIPO / CLASSE : |  |  | CP II-F-32
RELATÓRIO DE ENSAIOS DE CIMENTO | [18 empty] | PERÍODO : |  | 2015-09-01
[19 empty] | EMISSÃO : |  | 2015-10-19
| Químicos | [9 empty] | Físicos
Data | Al2O3 | SiO2 | Fe2O3 | CaO | MgO | SO3 | Perda | CaO | Resíd. | Equiv. | Exp. | Tempo de Pega |  | Cons. | Blaine | # 200 | # 325 | Resistência à Compressão
[7 empty] | Fogo | Livre | Insol. | Alcal. | Quente | Início | Fim | Normal |  |  |  | 1 dia | 3 dias | 7 dias | 28 dias
| % | % | % | % | % | % | % | % | % | % | mm | h : min | h : min | % | cm2/g | % | % | MPa | MPa | MPa | MPa
01 | 4.29 | 18.78 | 2.61 | 61.35 | 4.28 | 2.77 | 4.64 | 0.67 | 1.27 | 0.67 | 0.5 | 03:50 | 04:30 | 27 | 3230 | 1.2 | 11.6 | 14.77 | 29.63 | 36.22 | 44.01
03 | 4.22 | 18.78 | 2.67 | 61.54 | 3.93 | 2.8 | 4.78 | 0.53 | 1.04 | 0.66 | 0 | 04:00 | 04:45 | 26.4 | 3200 | 2 | 12.4 | 13.58 | 28.26 | 36.28 | 43.66
08 | 4.28 | 18.83 | 2.65 | 61.38 | 4.5 | 2.75 | 4.96 | 0.62 | 1.02 | 0.65 | 0.5 | 03:50 | 04:30 | 26.4 | 3200 | 1.8 | 12.7 | 14.91 | 28.46 | 36.1 | 42.63
10 | 4.2 | 18.56 | 2.64 | 60.8 | 4.7 | 2.79 | 4.81 | 0.56 | 0.98 | 0.65 | 0.5 | 04:05 | 05:00 | 26.1 | 3200 | 2 | 12.3 | 13.12 | 28.23 | 35.33 | 43.3
14 | 4.19 | 18.87 | 2.68 | 61.65 | 4.16 | 2.75 | 4.76 | 0.79 | 1.34 | 0.65 | 0.5 | 04:10 | 05:00 | 26.3 | 3160 | 1.8 | 12.2 | 13.68 | 28.29 | 33.38 | 41.5
16 | 4.16 | 18.68 | 2.59 | 61.38 | 4.12 | 2.76 | 5.02 | 0.9 | 1.02 | 0.65 | 0 | 03:45 | 04:30 | 26.7 | 3190 | 1.3 | 12.2 | 14.32 | 27.61 | 33.76 | 41.9
18 | 4.26 | 18.96 | 2.67 | 61.38 | 4.67 | 2.76 | 4.92 | 0.87 | 1.4 | 0.66 | 0.5 | 03:50 | 04:30 | 26.9 | 3200 | 1.1 | 12.2 | 14.04 | 27.87 | 34.38 | -
22 | 4.22 | 18.77 | 2.65 | 60.96 | 5.14 | 2.76 | 4.77 | 0.7 | 1.19 | 0.65 | 0 | 04:00 | 04:30 | 27 | 3210 | 1.1 | 12.9 | 13.04 | 27.19 | 33.41 | -
24 | 4.22 | 18.54 | 2.59 | 60.67 | 4.83 | 2.75 | 4.94 | 0.7 | 1.36 | 0.66 | 0.5 | 04:15 | 05:00 | 26.7 | 3190 | 2.1 | 11.7 | 13.65 | 27.96 | 33.76 | -
28 | 4.24 | 18.84 | 2.61 | 61.32 | 4.83 | 2.73 | 4.9 | 0.93 | 1.15 | 0.66 | 0 | 04:05 | 04:45 | 26.4 | 3400 | 2.1 | 11.5 | 14.21 | 28.55 | 34.24 | -
30 | 4.19 | 18.81 | 2.68 | 61.12 | 4.48 | 2.75 | 4.96 | 0.87 | 1.91 | 0.63 | 0 | 04:00 | 04:45 | 26.6 | 3350 | 1.8 | 13.1 | 13.91 | 28.27 | 33.26 | -
Média | 4.224545 | 18.76545 | 2.64 | 61.23182 | 4.512727 | 2.760909 | 4.86 | 0.74 | 1.243636 | 0.6536364 | 0.2727273 | 3:59 | 4:42 | 26.59091 | 3230 | 1.663636 | 12.25455 | 13.93 | 28.21091 | 34.55636 | 42.8
Sd | 0.04009081 | 0.1269932 | 0.03464102 | 0.3075652 | 0.3644473 | 0.01972539 | 0.1151521 | 0.1403567 | 0.2673302 | 0.01026911 | 0.2611165 | 0:09 | 0:13 | 0.2981763 | 74.43118 | 0.405642 | 0.5164565 | 0.6017142 | 0.6152959 | 1.204079 | 1
Min | 4.16 | 18.54 | 2.59 | 60.67 | 3.93 | 2.73 | 4.64 | 0.53 | 0.98 | 0.63 | 0 | 3:45 | 4:30 | 26.1 | 3160 | 1.1 | 11.5 | 13.04 | 27.19 | 33.26 | 41.5
Max | 4.29 | 18.96 | 2.68 | 61.65 | 5.14 | 2.8 | 5.02 | 0.93 | 1.91 | 0.67 | 0.5 | 4:15 | 5:00 | 27 | 3400 | 2.1 | 13.1 | 14.91 | 29.63 | 36.28 | 44.01
Obs.: | A Norma da ABNT não prevê a determinação da Resistência à Compressão a um dia para o CP II-F-32.
A massa específica média do CP II-F-32 ITAMBÉ é 3,11 g/cm3 (NBR NM 23).
As datas do relatório se referem ao dia de expedição do cimento.
carimbo/assinatura
[18 empty] | 1° | 3 | 7 | 28
[17 empty] | Valores Mínimos - NBR 11578 |  | 10 | 20 | 32
[17 empty] | Valores Médios CP II-F-32 ITAMBÉ | 13.93 | 28.21091 | 34.55636 | 42.8

## CP II-Z
[9 empty] | TIPO / CLASSE : |  |  | CP II-Z-32
RELATÓRIO DE ENSAIOS DE CIMENTO | [18 empty] | PERÍODO : |  | 2015-09-01
[19 empty] | EMISSÃO : |  | 2015-10-19
| Químicos | [9 empty] | Físicos
Data | Al2O3 | SiO2 | Fe2O3 | CaO | MgO | SO3 | Perda | CaO | Resíd. | Equiv. | Exp. | Tempo de Pega |  | Cons. | Blaine | # 200 | # 325 | Resistência à Compressão
[7 empty] | Fogo | Livre | Insol. | Alcal. | Quente | Início | Fim | Normal |  |  |  | 1 dia | 3 dias | 7 dias | 28 dias
| % | % | % | % | % | % | % | % | % | % | mm | h : min | h : min | % | cm2/g | % | % | MPa | MPa | MPa | MPa
02 | 6.22 | 22 | 3.07 | 54.23 | 3.53 | 2.59 | 5.65 | 0.62 | 11.3 | 0.8 | 0 | 04:05 | 05:00 | 28.2 | 3620 | 1.5 | 7.7 | 11.55 | 26.58 | 31.6 | 42.31
04 | 6.3 | 22.01 | 3.06 | 53.78 | 3.54 | 2.55 | 5.89 | 0.67 | 11.65 | 0.81 | 0.5 | 04:10 | 05:00 | 28 | 3680 | 1.6 | 8.2 | 12.22 | 27.17 | 32.8 | 41.16
09 | 6.36 | 22.23 | 3.09 | 54.34 | 3.58 | 2.56 | 5.75 | 0.87 | 11.54 | 0.82 | 0 | 04:05 | 05:00 | 28.2 | 3650 | 1.5 | 7.4 | 12.6 | 26.01 | 32.54 | 42.17
11 | 6.29 | 22.08 | 3.09 | 54.35 | 3.63 | 2.57 | 6.02 | 0.9 | 11.27 | 0.82 | 1 | 03:50 | 04:30 | 28.2 | 3730 | 1.3 | 7.5 | 13.66 | 26.65 | 33.4 | 41.1
15 | 6.3 | 22.15 | 3.07 | 54.49 | 3.71 | 2.58 | 5.81 | 0.95 | 11.35 | 0.79 | 0 | 03:50 | 04:30 | 28 | 3690 | 1.4 | 8 | 12.14 | 26.35 | 32.39 | 40
17 | 6.41 | 22.22 | 3.08 | 54.1 | 3.72 | 2.55 | 5.92 | 0.76 | 11.16 | 0.8 | 0 | 03:50 | 04:30 | 28 | 3590 | 1.4 | 7.5 | 11.69 | 25.82 | 32.18 | -
21 | 6.42 | 22.02 | 3.05 | 54.51 | 3.93 | 2.61 | 5.5 | 0.7 | 10.92 | 0.81 | 0.5 | 04:15 | 05:00 | 28.3 | 3480 | 1.6 | 8.1 | 12.97 | 26.47 | 32.39 | -
23 | 6.32 | 21.79 | 3.04 | 54.32 | 3.95 | 2.62 | 5.62 | 0.64 | 10.71 | 0.82 | 0.5 | 04:10 | 05:00 | 28.3 | 3540 | 1.5 | 8 | 11.51 | 27.48 | 34.34 | -
25 | 6.56 | 22.24 | 3.06 | 53.75 | 4.02 | 2.61 | 5.52 | 0.67 | 11.8 | 0.82 | 0.5 | 04:20 | 05:00 | 28.3 | 3490 | 1.9 | 9.3 | 13.19 | 26.53 | 31.77 | -
29 | 6.42 | 21.92 | 3.05 | 54.52 | 4.06 | 2.57 | 5.61 | 0.62 | 10.5 | 0.8 | 0 | 04:30 | 05:15 | 28.5 | 3550 | 1.8 | 10.5 | 12.14 | 25.68 | 32.39 | -
Média | 6.36 | 22.066 | 3.066 | 54.239 | 3.767 | 2.581 | 5.729 | 0.74 | 11.22 | 0.809 | 0.3 | 4:07 | 4:53 | 28.2 | 3602 | 1.55 | 8.22 | 12.367 | 26.474 | 32.58 | 41.4
Sd | 0.0960324 | 0.1472866 | 0.01712698 | 0.2816006 | 0.2046162 | 0.02558211 | 0.177166 | 0.1234684 | 0.4111772 | 0.01100505 | 0.3496029 | 0:14 | 0:16 | 0.1632993 | 86.25543 | 0.1840894 | 0.9693067 | 0.7266368 | 0.5608169 | 0.7961574 | 0.9
Min | 6.22 | 21.79 | 3.04 | 53.75 | 3.53 | 2.55 | 5.5 | 0.62 | 10.5 | 0.79 | 0 | 3:50 | 4:30 | 28 | 3480 | 1.3 | 7.4 | 11.51 | 25.68 | 31.6 | 40
Max | 6.56 | 22.24 | 3.09 | 54.52 | 4.06 | 2.62 | 6.02 | 0.95 | 11.8 | 0.82 | 1 | 4:30 | 5:15 | 28.5 | 3730 | 1.9 | 10.5 | 13.66 | 27.48 | 34.34 | 42.3
Obs.: | A Norma da ABNT não prevê a determinação da Resistência à Compressão a um dia para o CP II-Z-32.
A massa específica média do CP II-Z-32 ITAMBÉ é 2,96 g/cm3 (NBR NM 23).
As datas do relatório se referem ao dia de expedição do cimento.
carimbo/assinatura
[18 empty] | 1° | 3 | 7 | 28
[17 empty] | Valores Mínimos - NBR 11578 |  | 10 | 20 | 32
[17 empty] | Valores Médios CP II-Z-32 ITAMBÉ | 12.367 | 26.474 | 32.58 | 41.4

## CP IV
[9 empty] | TIPO / CLASSE : |  |  | CP IV-32 RS
RELATÓRIO DE ENSAIOS DE CIMENTO | [18 empty] | PERÍODO : |  | 2015-09-01
[19 empty] | EMISSÃO : |  | 2015-10-19
| Químicos | [9 empty] | Físicos
Data | Al2O3 | SiO2 | Fe2O3 | CaO | MgO | SO3 | Perda | CaO | Resíd. | Equiv. | Exp. | Tempo de Pega |  | Cons. | Blaine | # 200 | # 325 | Resistência à Compressão
[7 empty] | Fogo | Livre | Insol. | Alcal. | Quente | Início | Fim | Normal |  |  |  | 1 dia | 3 dias | 7 dias | 28 dias
| % | % | % | % | % | % | % | % | % | % | mm | h : min | h : min | % | cm2/g | % | % | MPa | MPa | MPa | MPa
01 | 10.04 | 29.6 | 3.81 | 45.21 | 2.95 | 2.2 | 3.32 | 0.56 | 26.45 | 1.07 | 0 | 04:20 | 05:00 | 31 | 4200 | 0.4 | 1.9 | 13.69 | 27.11 | 34.29 | 46.8
03 | 9.84 | 29.55 | 3.85 | 45.04 | 3.08 | 2.22 | 3.47 | 0.67 | 25.33 | 1.07 | 0 | 04:20 | 05:00 | 30.7 | 4300 | 0.4 | 2.1 | 13.87 | 26.08 | 33.9 | 46.79
08 | 9.79 | 29.39 | 3.8 | 45.31 | 3.1 | 2.2 | 3.5 | 0.76 | 25.29 | 1.05 | 0 | 04:10 | 05:00 | 30.7 | 4210 | 0.4 | 2.3 | 14.77 | 26.7 | 34.53 | 46.94
10 | 9.35 | 28.4 | 3.74 | 45.56 | 3.05 | 2.33 | 3.5 | 0.7 | 24.29 | 1.04 | 0 | 04:20 | 05:00 | 30.9 | 4230 | 0.4 | 2.2 | 14.41 | 28.03 | 35.74 | 47.3
14 | 9.29 | 28.14 | 3.7 | 45.72 | 3.06 | 2.34 | 3.8 | 0.81 | 24.1 | 1.02 | 0 | 04:00 | 04:45 | 30.1 | 4220 | 0.6 | 3 | 15.51 | 27.69 | 34.68 | 46
16 | 9.67 | 29.04 | 3.82 | 45.55 | 3.05 | 2.34 | 3.59 | 0.81 | 25.34 | 1.08 | 0 | 04:00 | 05:00 | 30.2 | 4230 | 0.5 | 2.8 | 13.84 | 26.94 | 33.88 | 45.1
18 | 9.79 | 29.46 | 3.85 | 45.18 | 2.98 | 2.23 | 3.57 | 0.87 | 25.35 | 1.08 | 1 | 04:00 | 05:00 | 30.5 | 4220 | 0.4 | 2.5 | 14.14 | 27.7 | 34.24 | -
22 | 10.03 | 30.12 | 3.94 | 44.81 | 3.22 | 2.24 | 3.27 | 0.76 | 26.29 | 1.1 | 0 | 04:00 | 05:00 | 30.7 | 4200 | 0.3 | 1.8 | 13.59 | 26.12 | 32.2 | -
24 | 9.84 | 29.48 | 3.82 | 44.9 | 3.05 | 2.22 | 3.45 | 0.81 | 25.73 | 1.1 | 0.5 | 04:00 | 04:45 | 30.7 | 4270 | 0.5 | 2.7 | 13.8 | 26.54 | 33.18 | -
28 | 9.79 | 29.35 | 3.87 | 45.23 | 3.15 | 2.22 | 3.36 | 0.76 | 25.37 | 1.09 | 0 | 04:10 | 05:00 | 30.5 | 4260 | 0.5 | 2.6 | 14.23 | 27.4 | 33.23 | -
30 | 9.84 | 29.52 | 3.91 | 44.98 | 3.31 | 2.27 | 3.65 | 1.04 | 26.13 | 1.1 | 0 | 04:10 | 05:00 | 30.5 | 4320 | 0.5 | 2.9 | 14.47 | 26.46 | 32.41 | -
Média | 9.751818 | 29.27727 | 3.828182 | 45.22636 | 3.090909 | 2.255455 | 3.498182 | 0.7772727 | 25.42455 | 1.072727 | 0.1363636 | 4:08 | 4:57 | 30.59091 | 4241.818 | 0.4454545 | 2.436364 | 14.21091 | 26.97909 | 33.84364 | 46.5
Sd | 0.2386553 | 0.562087 | 0.06882124 | 0.290595 | 0.1031944 | 0.05556323 | 0.1528933 | 0.1210034 | 0.7399914 | 0.02649185 | 0.3233349 | 0:09 | 0:06 | 0.2700168 | 40.45199 | 0.08201995 | 0.405642 | 0.5649682 | 0.6642207 | 1.034478 | 0.8
Min | 9.29 | 28.14 | 3.7 | 44.81 | 2.95 | 2.2 | 3.27 | 0.56 | 24.1 | 1.02 | 0 | 4:00 | 4:45 | 30.1 | 4200 | 0.3 | 1.8 | 13.59 | 26.08 | 32.2 | 45.1
Max | 10.04 | 30.12 | 3.94 | 45.72 | 3.31 | 2.34 | 3.8 | 1.04 | 26.45 | 1.1 | 1 | 4:20 | 5:00 | 31 | 4320 | 0.6 | 3 | 15.51 | 28.03 | 35.74 | 47.3
Obs.: | A Norma da ABNT não prevê a determinação da Resistência à Compressão a um dia para o CP IV-32 RS.
A massa específica média do CP IV-32 RS ITAMBÉ é 2,83 g/cm3 (NBR NM 23).
As datas do relatório se referem ao dia de expedição do cimento.
carimbo/assinatura
[18 empty] | 1° | 3 | 7 | 28
[17 empty] | Valores Mínimos - NBR 5736 |  | 10 | 20 | 32
[17 empty] | Valores Médios CP IV-32 RS ITAMBÉ | 14.21091 | 26.97909 | 33.84364 | 46.5

## CP V
[9 empty] | TIPO : |  |  | CP V-ARI
RELATÓRIO DE ENSAIOS DE CIMENTO | [18 empty] | PERÍODO : |  | 2015-09-01
[19 empty] | EMISSÃO : |  | 2015-10-19
| Químicos | [9 empty] | Físicos
Data | Al2O3 | SiO2 | Fe2O3 | CaO | MgO | SO3 | Perda | CaO | Resíd. | Equiv. | Exp. | Tempo de Pega |  | Cons. | Blaine | # 200 | # 325 | Resistência à Compressão
[7 empty] | Fogo | Livre | Insol. | Alcal. | Quente | Início | Fim | Normal |  |  |  | 1 dia | 3 dias | 7 dias | 28 dias
| % | % | % | % | % | % | % | % | % | % | mm | h : min | h : min | % | cm2/g | % | % | MPa | MPa | MPa | MPa
02 | 4.34 | 19.17 | 2.7 | 61.23 | 4.06 | 2.97 | 3.11 | 0.67 | 0.8 | 0.67 | 0 | 03:20 | 04:00 | 29.2 | 4110 | 0.02 | 0.7 | 22.74 | 39.03 | 45.55 | 51.87
04 | 4.28 | 18.94 | 2.62 | 60.48 | 4.33 | 2.88 | 3.25 | 0.62 | 0.61 | 0.65 | 1 | 03:25 | 04:00 | 29.2 | 3960 | 0.06 | 1.1 | 20.79 | 39.12 | 44.04 | 53.64
09 | 4.26 | 18.81 | 2.66 | 60.34 | 4.66 | 2.89 | 3.55 | 0.67 | 0.75 | 0.64 | 0.5 | 03:30 | 04:00 | 29.1 | 3940 | 0.01 | 0.5 | 20.84 | 38 | 43.41 | 51.99
11 | 4.35 | 19.22 | 2.67 | 61.28 | 4.67 | 3.01 | 3.43 | 0.93 | 0.64 | 0.66 | 0.5 | 03:20 | 04:00 | 28.7 | 3940 | 0.04 | 0.8 | 21.45 | 37.69 | 43.64 | 52.5
15 | 4.28 | 19.2 | 2.74 | 61.29 | 4.44 | 2.95 | 3.27 | 0.98 | 0.73 | 0.66 | 0 | 03:10 | 04:00 | 28.8 | 4000 | 0.04 | 1.1 | 20.39 | 36.62 | 43.07 | 51.7
17 | 4.32 | 19.21 | 2.71 | 61.29 | 4.7 | 2.93 | 3.19 | 0.76 | 0.64 | 0.66 | 0 | 03:25 | 04:00 | 29.2 | 3960 | 0.02 | 1 | 20.66 | 37.57 | 43.01 | -
21 | 4.29 | 19.18 | 2.71 | 61.06 | 4.66 | 2.97 | 3.2 | 0.79 | 0.94 | 0.65 | 0.5 | 03:30 | 04:00 | 29.6 | 3980 | 0.07 | 1.1 | 20.18 | 36.35 | 42.93 | -
23 | 4.32 | 19.14 | 2.71 | 60.86 | 5.33 | 2.99 | 3.06 | 0.81 | 0.8 | 0.65 | 0 | 03:15 | 04:00 | 29.6 | 3980 | 0.1 | 1 | 20.84 | 35.49 | 43.92 | -
25 | 4.28 | 19.1 | 2.68 | 60.97 | 5.14 | 3.04 | 3.24 | 0.84 | 0.92 | 0.66 | 0 | 03:35 | 04:15 | 29.6 | 4090 | 0.1 | 1 | 22.15 | 35.59 | 42.62 | -
29 | 4.28 | 19.24 | 2.72 | 61.17 | 4.68 | 2.95 | 3.17 | 0.79 | 0.59 | 0.63 | 0 | 03:30 | 04:00 | 29.6 | 3980 | 0.04 | 1.2 | 21.28 | 35.88 | 42.99 | -
Média | 4.3 | 19.121 | 2.692 | 60.997 | 4.667 | 2.958 | 3.247 | 0.786 | 0.742 | 0.653 | 0.25 | 3:24 | 4:02 | 29.26 | 3994 | 0.05 | 0.95 | 21.132 | 37.134 | 43.518 | 52.3
Sd | 0.03018462 | 0.1391602 | 0.03489667 | 0.3429302 | 0.3648759 | 0.0498442 | 0.1456823 | 0.114037 | 0.1243472 | 0.01159502 | 0.3535534 | 0:08 | 0:05 | 0.3373096 | 59.10443 | 0.03197221 | 0.2173067 | 0.7966709 | 1.346858 | 0.8484862 | 0.8
Min | 4.26 | 18.81 | 2.62 | 60.34 | 4.06 | 2.88 | 3.06 | 0.62 | 0.59 | 0.63 | 0 | 3:10 | 4:00 | 28.7 | 3940 | 0.01 | 0.5 | 20.18 | 35.49 | 42.62 | 51.7
Max | 4.35 | 19.24 | 2.74 | 61.29 | 5.33 | 3.04 | 3.55 | 0.98 | 0.94 | 0.67 | 1 | 3:35 | 4:15 | 29.6 | 4110 | 0.1 | 1.2 | 22.74 | 39.12 | 45.55 | 53.64
Obs.: | A Resistência à Compressão aos 28 dias do CP V-ARI é regida pela NBR 5733,
a qual não estabelece valor mínimo.
A massa específica média do CP V-ARI ITAMBÉ é 3,09 g/cm3 (NBR NM 23).
As datas do relatório se referem ao dia de expedição do cimento.
carimbo/assinatura
[18 empty] | 1° | 3 | 7 | 28
[17 empty] | Valores Mínimos - NBR 5733 | 14 | 24 | 34
[17 empty] | Valores Médios CP V-ARI ITAMBÉ | 21.132 | 37.134 | 43.518 | 52.3

## CP II-F-40
[9 empty] | TIPO / CLASSE : |  |  | CP II-F-40
RELATÓRIO DE ENSAIOS DE CIMENTO | [18 empty] | PERÍODO : |  | 2015-09-01
[19 empty] | EMISSÃO : |  | 2015-10-19
| Químicos | [9 empty] | Físicos
Data | Al2O3 | SiO2 | Fe2O3 | CaO | MgO | SO3 | Perda | CaO | Resíd. | Equiv. | Exp. | Tempo de Pega |  | Cons. | Blaine | # 200 | # 325 | Resistência à Compressão
[7 empty] | Fogo | Livre | Insol. | Alcal. | Quente | Início | Fim | Normal |  |  |  | 1 dia | 3 dias | 7 dias | 28 dias
| % | % | % | % | % | % | % | % | % | % | mm | h : min | h : min | % | cm2/g | % | % | MPa | MPa | MPa | MPa
01 | 4.17 | 18.65 | 2.58 | 61.47 | 4.16 | 2.93 | 5.02 | 0.59 | 1.14 | 0.66 | 0 | 03:20 | 04:00 | 29.8 | 4250 | 0.01 | 0.4 | 22.15 | 39.35 | 45.13 | 54.05
03 | 4.22 | 18.65 | 2.64 | 61.41 | 3.99 | 2.87 | 4.83 | 0.76 | 0.98 | 0.66 | 0 | 03:05 | 03:45 | 29.3 | 4260 | 0.04 | 0.5 | 21.88 | 38.89 | 45.24 | 54.33
08 | 4.27 | 18.8 | 2.65 | 61.3 | 4.71 | 2.83 | 4.93 | 0.67 | 1.12 | 0.66 | 0 | 03:00 | 03:30 | 29.6 | 4220 | 0.03 | 0.6 | 21.37 | 38.56 | 44.03 | 53.86
10 | 4.18 | 18.76 | 2.67 | 61.38 | 4.14 | 2.94 | 4.93 | 0.67 | 1.03 | 0.66 | 1 | 03:10 | 04:00 | 29.8 | 4140 | 0.01 | 0.5 | 21.14 | 37.97 | 42.84 | 53.8
14 | 4.08 | 18.53 | 2.58 | 60.68 | 4.03 | 2.86 | 4.98 | 0.81 | 1.3 | 0.63 | 0 | 03:20 | 04:00 | 29.3 | 4170 | 0.01 | 0.6 | 20.82 | 37.24 | 43.26 | 52.1
16 | 4.17 | 18.92 | 2.66 | 61.6 | 4.43 | 2.93 | 5.19 | 1.18 | 1.39 | 0.65 | 1 | 03:10 | 04:00 | 29.7 | 4230 | 0.02 | 0.5 | 20.96 | 37.23 | 44.28 | 51.9
18 | 4.2 | 18.81 | 2.68 | 61.23 | 5.15 | 2.85 | 4.82 | 0.95 | 1.05 | 0.64 | 0.5 | 03:10 | 04:00 | 29.9 | 4200 | 0.04 | 0.6 | 20.88 | 37.53 | 44.2 | -
22 | 4.22 | 18.77 | 2.65 | 60.96 | 5.14 | 2.76 | 4.81 | 0.76 | 1.34 | 0.65 | 0 | 03:00 | 03:30 | 30.1 | 4220 | 0.03 | 0.6 | 20.97 | 37.03 | 44.4 | -
24 | 4.1 | 18.46 | 2.61 | 60.35 | 5.44 | 2.84 | 5.09 | 0.81 | 1.18 | 0.63 | 0.5 | 03:20 | 04:00 | 30.5 | 4260 | 0.03 | 0.6 | 20.55 | 37.81 | 43.34 | -
28 | 4.21 | 18.75 | 2.6 | 61.43 | 4.73 | 2.9 | 5 | 0.64 | 0.93 | 0.66 | 0 | 03:15 | 04:00 | 29.6 | 4250 | 0.04 | 0.7 | 21.67 | 38.03 | 43.67 | -
30 | 4.12 | 18.57 | 2.6 | 61.31 | 4.6 | 2.93 | 4.95 | 0.87 | 1.26 | 0.65 | 0 | 03:15 | 04:00 | 29.8 | 4280 | 0.02 | 0.6 | 22.11 | 39.17 | 44.49 | -
Média | 4.176364 | 18.69727 | 2.629091 | 61.19273 | 4.592727 | 2.876364 | 4.959091 | 0.7918182 | 1.156364 | 0.65 | 0.2727273 | 3:11 | 3:53 | 29.76364 | 4225.455 | 0.02545455 | 0.5636364 | 21.31818 | 38.07364 | 44.08 | 53.3
Sd | 0.05714416 | 0.1377745 | 0.03618136 | 0.3788427 | 0.495905 | 0.05590576 | 0.1167437 | 0.1667224 | 0.1521363 | 0.01183216 | 0.4100998 | 0:07 | 0:12 | 0.3413875 | 42.03894 | 0.0121356 | 0.08090398 | 0.5543071 | 0.8128748 | 0.7550629 | 1
Min | 4.08 | 18.46 | 2.58 | 60.35 | 3.99 | 2.76 | 4.81 | 0.59 | 0.93 | 0.63 | 0 | 3:00 | 3:30 | 29.3 | 4140 | 0.01 | 0.4 | 20.55 | 37.03 | 42.84 | 51.9
Max | 4.27 | 18.92 | 2.68 | 61.6 | 5.44 | 2.94 | 5.19 | 1.18 | 1.39 | 0.66 | 1 | 3:20 | 4:00 | 30.5 | 4280 | 0.04 | 0.7 | 22.15 | 39.35 | 45.24 | 54.33
Obs.: | A Norma da ABNT não prevê a determinação da Resistência à Compressão a um dia para o CP II-F-40.
A massa específica média do CP II-F-40 ITAMBÉ é 3,09 g/cm3 (NBR NM 23).
As datas do relatório se referem ao dia de expedição do cimento.
carimbo/assinatura
[18 empty] | 1° | 3 | 7 | 28
[17 empty] | Valores Mínimos - NBR 11578 |  | 15 | 25 | 40
[17 empty] | Valores Médios CP II-F-32 ITAMBÉ | 21.31818 | 38.07364 | 44.08 | 53.3