## CP II-F
[9 empty] | TIPO / CLASSE : |  |  | CP II-F-32
RELATÓRIO DE ENSAIOS DE CIMENTO | [18 empty] | PERÍODO : |  | 2015-12-01
[19 empty] | EMISSÃO : |  | 2016-02-18
| Químicos | [9 empty] | Físicos
Data | Al2O3 | SiO2 | Fe2O3 | CaO | MgO | SO3 | Perda | CaO | Resíd. | Equiv. | Exp. | Tempo de Pega |  | Cons. | Blaine | # 200 | # 325 | Resistência à Compressão
[7 empty] | Fogo | Livre | Insol. | Alcal. | Quente | Início | Fim | Normal |  |  |  | 1 dia | 3 dias | 7 dias | 28 dias
| % | % | % | % | % | % | % | % | % | % | mm | h : min | h : min | % | cm2/g | % | % | MPa | MPa | MPa | MPa
01 | 4.27 | 18.66 | 2.65 | 61.39 | 4.17 | 2.63 | 4.93 | 0.67 | 1.16 | 0.68 | 0 | 04:05 | 05:00 | 26.3 | 3200 | 2.5 | 13.7 | 14.76 | 28.56 | 35.51 | 41.47
03 | 4.39 | 18.72 | 2.7 | 60.8 | 4.2 | 2.66 | 4.78 | 0.56 | 1.87 | 0.67 | 0 | 04:10 | 05:00 | 26.1 | 3290 | 2.4 | 14 | 15.57 | 29.23 | 35.47 | 41.61
07 | 4.32 | 18.7 | 2.7 | 61.24 | 4.26 | 2.73 | 4.82 | 0.62 | 1.39 | 0.7 | 0.5 | 04:25 | 05:15 | 26.6 | 3330 | 2.3 | 13.4 | 14.41 | 30.28 | 36.96 | 42.11
09 | 4.46 | 18.85 | 2.77 | 60.82 | 4.4 | 2.71 | 4.76 | 0.64 | 1.06 | 0.7 | 0 | 04:20 | 05:00 | 27.1 | 3290 | 2.5 | 13.1 | 16.28 | 29.92 | 34.77 | 42.28
11 | 4.46 | 18.85 | 2.77 | 60.82 | 4.4 | 2.71 | 4.84 | 0.67 | 1.1 | 0.7 | 0.5 | 04:15 | 05:00 | 27.1 | 3290 | 2.6 | 13.3 | 16.07 | 29.58 | 35.02 | 43.16
15 | 4.24 | 18.29 | 2.59 | 60.21 | 5.42 | 2.72 | 4.82 | 0.59 | 1.14 | 0.67 | 0.5 | 04:25 | 05:00 | 27.2 | 3300 | 2.3 | 14.2 | 14.34 | 27.6 | 34 | 41.6
17 | 4.43 | 18.66 | 2.69 | 60.74 | 5.44 | 2.71 | 4.89 | 0.64 | 1.06 | 0.69 | 0 | 04:20 | 05:00 | 27.4 | 3290 | 2.5 | 14.7 | 14.54 | 26.9 | 33.78 | 42.5
21 | 4.37 | 18.7 | 2.69 | 60.48 | 4.79 | 2.79 | 4.82 | 0.64 | 1.35 | 0.7 | 0 | 04:10 | 05:00 | 26.8 | 3360 | 2.7 | 13.3 | 15.05 | 27.2 | 34.63 | 40.5
23 | 4.41 | 18.77 | 2.66 | 59.98 | 4.96 | 2.65 | 5.14 | 0.7 | 1.61 | 0.68 | 0 | 04:00 | 04:30 | 26.5 | 3430 | 2.5 | 14 | 13.32 | 26.89 | 32.76 | 39.9
28 | 4.38 | 18.89 | 2.78 | 60.92 | 4.83 | 2.73 | 4.85 | 0.48 | 1.16 | 0.68 | 0 | 04:00 | 04:45 | 26.4 | 3320 | 2.6 | 13.7 | 13.54 | 26.2 | 32.41 | 41.2
30 | 4.19 | 18.23 | 2.63 | 59.95 | 4.63 | 2.79 | 4.97 | 0.56 | 0.86 | 0.66 | 1 | 04:00 | 04:45 | 26.8 | 3280 | 2.2 | 14 | 12.12 | 26.49 | 32.47 | 41.7
Média | 4.356364 | 18.66545 | 2.693636 | 60.66818 | 4.681818 | 2.711818 | 4.874545 | 0.6154545 | 1.250909 | 0.6845455 | 0.2272727 | 4:12 | 4:56 | 26.75455 | 3307.273 | 2.463636 | 13.76364 | 14.54545 | 28.07727 | 34.34364 | 41.6
Sd | 0.0903629 | 0.2157482 | 0.06087244 | 0.4706128 | 0.4543527 | 0.0511504 | 0.1075513 | 0.06330302 | 0.2861278 | 0.01439697 | 0.3437758 | 0:10 | 0:12 | 0.4131916 | 56.58461 | 0.1501514 | 0.4738623 | 1.230418 | 1.480007 | 1.427895 | 0.9
Min | 4.19 | 18.23 | 2.59 | 59.95 | 4.17 | 2.63 | 4.76 | 0.48 | 0.86 | 0.66 | 0 | 4:00 | 4:30 | 26.1 | 3200 | 2.2 | 13.1 | 12.12 | 26.2 | 32.41 | 39.9
Max | 4.46 | 18.89 | 2.78 | 61.39 | 5.44 | 2.79 | 5.14 | 0.7 | 1.87 | 0.7 | 1 | 4:25 | 5:15 | 27.4 | 3430 | 2.7 | 14.7 | 16.28 | 30.28 | 36.96 | 43.16
Obs.: | A Norma da ABNT não prevê a determinação da Resistência à Compressão a um dia para o CP II-F-32.
A massa específica média do CP II-F-32 ITAMBÉ é 3,11 g/cm3 (NBR NM 23).
As datas do relatório se referem ao dia de expedição do cimento.
carimbo/assinatura
[18 empty] | 1° | 3 | 7 | 28
[17 empty] | Valores Mínimos - NBR 11578 |  | 10 | 20 | 32
[17 empty] | Valores Médios CP II-F-32 ITAMBÉ | 14.54545 | 28.07727 | 34.34364 | 41.6

## CP II-Z
[9 empty] | TIPO / CLASSE : |  |  | CP II-Z-32
RELATÓRIO DE ENSAIOS DE CIMENTO | [18 empty] | PERÍODO : |  | 2015-12-01
[19 empty] | EMISSÃO : |  | 2016-02-18
| Químicos | [9 empty] | Físicos
Data | Al2O3 | SiO2 | Fe2O3 | CaO | MgO | SO3 | Perda | CaO | Resíd. | Equiv. | Exp. | Tempo de Pega |  | Cons. | Blaine | # 200 | # 325 | Resistência à Compressão
[7 empty] | Fogo | Livre | Insol. | Alcal. | Quente | Início | Fim | Normal |  |  |  | 1 dia | 3 dias | 7 dias | 28 dias
| % | % | % | % | % | % | % | % | % | % | mm | h : min | h : min | % | cm2/g | % | % | MPa | MPa | MPa | MPa
02 | 6.33 | 21.88 | 3.08 | 54.25 | 3.72 | 2.55 | 5.21 | 0.53 | 11.15 | 0.83 | 0.5 | 04:20 | 05:00 | 27.7 | 3550 | 2.2 | 9.3 | 12.98 | 25.31 | 33.53 | 41.23
04 | 6.26 | 21.78 | 3.07 | 54.39 | 3.69 | 2.54 | 5.28 | 0.53 | 10.62 | 0.82 | 1 | 04:30 | 05:00 | 27.8 | 3590 | 2.3 | 9.4 | 13.87 | 26.36 | 33.6 | 41.5
08 | 5.79 | 20.75 | 3.01 | 56.59 | 3.77 | 2.67 | 5.48 | 0.48 | 7.94 | 0.84 | 0 | 04:15 | 05:00 | 28.2 | 3580 | 2.6 | 10 | 12.99 | 27.22 | 34.34 | 41.77
10 | 6.31 | 21.66 | 3.03 | 53.21 | 3.68 | 2.55 | 5.27 | 0.56 | 11.8 | 0.86 | 0 | 04:25 | 05:15 | 28 | 3650 | 2.7 | 10.9 | 13.79 | 26.36 | 33.92 | 40.18
14 | 6.49 | 21.68 | 3.07 | 54.62 | 4.08 | 2.64 | 5.34 | 0.56 | 10.57 | 0.85 | 0 | 04:30 | 05:00 | 27.7 | 3710 | 2.9 | 10.9 | 13.55 | 27.17 | 33.75 | 41.6
16 | 6.17 | 21.12 | 2.99 | 55.08 | 4.13 | 2.56 | 5.28 | 0.53 | 11.13 | 0.83 | 0 | 04:20 | 05:00 | 28 | 3650 | 2.9 | 11.9 | 13.38 | 26.65 | 31.89 | 40.7
18 | 6.24 | 21.22 | 3 | 54.83 | 4.09 | 2.59 | 6.2 | 0.98 | 9.82 | 0.84 | 0 | 04:00 | 04:30 | 28 | 3800 | 2.9 | 11.4 | 14.03 | 24.11 | 31.21 | 38.5
22 | 6.54 | 22.09 | 3.06 | 54.3 | 4.05 | 2.59 | 6.07 | 1.29 | 11.18 | 0.81 | 0 | 03:45 | 04:15 | 27.4 | 3820 | 3.4 | 13.1 | 11.4 | 24.48 | 29.99 | 36.5
24 | 6.46 | 21.73 | 3.06 | 53.76 | 4.06 | 2.52 | 6.19 | 1.04 | 11.37 | 0.82 | 0 | 03:50 | 04:30 | 27.6 | 4020 | 3.9 | 10 | 12.41 | 24.88 | 30.25 | 39.4
29 | 6.32 | 21.23 | 3.06 | 52.94 | 4.01 | 2.48 | 6.2 | 1.15 | 11.75 | 0.81 | 0 | 03:35 | 04:15 | 27.9 | 3970 | 3.5 | 12.7 | 12.36 | 24.03 | 30.26 | 39.4
31 | 6.53 | 21.72 | 3.07 | 54.24 | 4.13 | 2.56 | 6.2 | 1.26 | 10.94 | 0.82 | 0 | 03:20 | 04:00 | 28.2 | 4140 | 3.2 | 13.1 | 13.59 | 26.35 | 33.62 | 43.1
Média | 6.312727 | 21.53273 | 3.045455 | 54.38273 | 3.946364 | 2.568182 | 5.701818 | 0.81 | 10.75182 | 0.83 | 0.1363636 | 4:05 | 4:42 | 27.86364 | 3770.909 | 2.954545 | 11.15455 | 13.12273 | 25.72 | 32.39636 | 40.4
Sd | 0.213077 | 0.3970665 | 0.0320511 | 0.9748855 | 0.187791 | 0.05306942 | 0.4563731 | 0.331572 | 1.087316 | 0.01612452 | 0.3233349 | 0:24 | 0:25 | 0.2500909 | 198.0129 | 0.5145165 | 1.410222 | 0.7993384 | 1.195533 | 1.696704 | 1.8
Min | 5.79 | 20.75 | 2.99 | 52.94 | 3.68 | 2.48 | 5.21 | 0.48 | 7.94 | 0.81 | 0 | 3:20 | 4:00 | 27.4 | 3550 | 2.2 | 9.3 | 11.4 | 24.03 | 29.99 | 36.5
Max | 6.54 | 22.09 | 3.08 | 56.59 | 4.13 | 2.67 | 6.2 | 1.29 | 11.8 | 0.86 | 1 | 4:30 | 5:15 | 28.2 | 4140 | 3.9 | 13.1 | 14.03 | 27.22 | 34.34 | 43.1
Obs.: | A Norma da ABNT não prevê a determinação da Resistência à Compressão a um dia para o CP II-Z-32.
A massa específica média do CP II-Z-32 ITAMBÉ é 2,96 g/cm3 (NBR NM 23).
As datas do relatório se referem ao dia de expedição do cimento.
carimbo/assinatura
[18 empty] | 1° | 3 | 7 | 28
[17 empty] | Valores Mínimos - NBR 11578 |  | 10 | 20 | 32
[17 empty] | Valores Médios CP II-Z-32 ITAMBÉ | 13.12273 | 25.72 | 32.39636 | 40.4

## CP IV
[9 empty] | TIPO / CLASSE : |  |  | CP IV-32 RS
RELATÓRIO DE ENSAIOS DE CIMENTO | [18 empty] | PERÍODO : |  | 2015-12-01
[19 empty] | EMISSÃO : |  | 2016-02-18
| Químicos | [9 empty] | Físicos
Data | Al2O3 | SiO2 | Fe2O3 | CaO | MgO | SO3 | Perda | CaO | Resíd. | Equiv. | Exp. | Tempo de Pega |  | Cons. | Blaine | # 200 | # 325 | Resistência à Compressão
[7 empty] | Fogo | Livre | Insol. | Alcal. | Quente | Início | Fim | Normal |  |  |  | 1 dia | 3 dias | 7 dias | 28 dias
| % | % | % | % | % | % | % | % | % | % | mm | h : min | h : min | % | cm2/g | % | % | MPa | MPa | MPa | MPa
01 | 9.72 | 29.11 | 3.84 | 45.14 | 3.02 | 2.23 | 3.3 | 0.62 | 25.26 | 1.12 | 0 | 04:20 | 05:00 | 30.3 | 4260 | 0.5 | 2.1 | 14.35 | 26.18 | 35.72 | 46.1
03 | 9.74 | 29.18 | 3.86 | 45.08 | 3.04 | 2.24 | 3.39 | 0.56 | 25.35 | 1.07 | 0 | 04:25 | 05:00 | 30.5 | 4220 | 0.5 | 3 | 13.79 | 27.7 | 34.09 | 44.9
07 | 10.04 | 29.7 | 3.9 | 45.13 | 3.02 | 2.26 | 3.51 | 0.56 | 25.97 | 1.12 | 0 | 04:20 | 05:00 | 30.5 | 4290 | 0.5 | 2.5 | 14.07 | 27.73 | 35 | 45.87
09 | 9.75 | 28.77 | 3.83 | 44.57 | 2.91 | 2.21 | 3.34 | 0.62 | 25.64 | 1.09 | 0 | 04:25 | 05:15 | 30.5 | 4270 | 0.5 | 2.4 | 14.44 | 27.42 | 35.09 | 45.87
11 | 9.75 | 28.77 | 3.83 | 44.57 | 2.91 | 2.21 | 3.39 | 0.56 | 25.8 | 1.09 | 0.5 | 04:20 | 05:00 | 30.2 | 4290 | 0.7 | 3.1 | 14.92 | 28.15 | 34.6 | 45.82
15 | 9.78 | 28.89 | 3.76 | 44.88 | 3.18 | 2.31 | 3.33 | 0.5 | 25.65 | 1.08 | 0.5 | 04:30 | 05:00 | 30.3 | 4220 | 0.5 | 2.6 | 14.06 | 26.82 | 34.28 | 46.2
17 | 9.61 | 29.05 | 3.81 | 45.02 | 3.43 | 2.21 | 3.1 | 0.59 | 26.1 | 1.09 | 0 | 04:30 | 05:00 | 30.5 | 4230 | 0.3 | 2 | 13.62 | 27.54 | 34.75 | 47.4
21 | 9.86 | 29.12 | 3.83 | 44.83 | 3.25 | 2.28 | 3.2 | 0.62 | 25.81 | 1.09 | 0.5 | 04:30 | 05:00 | 30.6 | 4220 | 0.6 | 3 | 14.27 | 27.28 | 35.45 | 46.3
23 | 9.73 | 29.27 | 3.87 | 44.96 | 3.36 | 2.19 | 3.46 | 0.5 | 25.37 | 1.09 | 0 | 04:30 | 05:15 | 29.8 | 4290 | 0.5 | 3.2 | 13.76 | 26.63 | 32.74 | 46.1
28 | 9.88 | 29.52 | 3.91 | 44.97 | 3.23 | 2.2 | 3.36 | 0.5 | 25.42 | 1.09 | 0 | 04:20 | 05:00 | 29.8 | 4240 | 0.7 | 3.7 | 12.91 | 26.56 | 33.65 | 47.6
30 | 9.18 | 27.65 | 3.68 | 44.97 | 3.26 | 2.2 | 3.3 | 0.56 | 24.38 | 1.03 | 0 | 04:20 | 05:00 | 29.5 | 4150 | 0.7 | 3.7 | 14.35 | 28.02 | 34.4 | 47.6
Média | 9.730909 | 29.00273 | 3.829091 | 44.92 | 3.146364 | 2.230909 | 3.334545 | 0.5627273 | 25.52273 | 1.087273 | 0.1363636 | 4:25 | 5:03 | 30.22727 | 4243.636 | 0.5454545 | 2.845455 | 14.04909 | 27.27545 | 34.537 | 46.3
Sd | 0.213516 | 0.5324489 | 0.0645685 | 0.1973322 | 0.1768769 | 0.03806693 | 0.1135221 | 0.04734784 | 0.464889 | 0.02412091 | 0.2335497 | 0:05 | 0:06 | 0.3663084 | 42.49064 | 0.121356 | 0.5785562 | 0.5266964 | 0.6428742 | 0.8 | 0.8
Min | 9.18 | 27.65 | 3.68 | 44.57 | 2.91 | 2.19 | 3.1 | 0.5 | 24.38 | 1.03 | 0 | 4:20 | 5:00 | 29.5 | 4150 | 0.3 | 2 | 12.91 | 26.18 | 32.74 | 44.9
Max | 10.04 | 29.7 | 3.91 | 45.14 | 3.43 | 2.31 | 3.51 | 0.62 | 26.1 | 1.12 | 0.5 | 4:30 | 5:15 | 30.6 | 4290 | 0.7 | 3.7 | 14.92 | 28.15 | 35.72 | 47.6
Obs.: | A Norma da ABNT não prevê a determinação da Resistência à Compressão a um dia para o CP IV-32 RS.
A massa específica média do CP IV-32 RS ITAMBÉ é 2,83 g/cm3 (NBR NM 23).
As datas do relatório se referem ao dia de expedição do cimento.
carimbo/assinatura
[18 empty] | 1° | 3 | 7 | 28
[17 empty] | Valores Mínimos - NBR 5736 |  | 10 | 20 | 32
[17 empty] | Valores Médios CP IV-32 RS ITAMBÉ | 14.04909 | 27.27545 | 34.537 | 46.3

## CP V
[9 empty] | TIPO : |  |  | CP V-ARI
RELATÓRIO DE ENSAIOS DE CIMENTO | [18 empty] | PERÍODO : |  | 2015-12-01
[19 empty] | EMISSÃO : |  | 2016-02-18
| Químicos | [9 empty] | Físicos
Data | Al2O3 | SiO2 | Fe2O3 | CaO | MgO | SO3 | Perda | CaO | Resíd. | Equiv. | Exp. | Tempo de Pega |  | Cons. | Blaine | # 200 | # 325 | Resistência à Compressão
[7 empty] | Fogo | Livre | Insol. | Alcal. | Quente | Início | Fim | Normal |  |  |  | 1 dia | 3 dias | 7 dias | 28 dias
| % | % | % | % | % | % | % | % | % | % | mm | h : min | h : min | % | cm2/g | % | % | MPa | MPa | MPa | MPa
02 | 4.39 | 18.94 | 2.73 | 61.12 | 4.4 | 2.97 | 3.25 | 0.59 | 0.75 | 0.68 | 1 | 03:20 | 04:00 | 29.4 | 4410 | 0.07 | 0.4 | 23.68 | 38.62 | 45 | 52.64
04 | 4.29 | 18.83 | 2.7 | 61.05 | 4.29 | 2.98 | 3.21 | 0.67 | 0.88 | 0.68 | 0 | 03:40 | 04:15 | 29.4 | 4380 | 0.08 | 0.8 | 22.55 | 38.86 | 45.1 | 53.88
08 | 4.27 | 18.64 | 2.66 | 60.55 | 4.36 | 2.92 | 3.22 | 0.7 | 0.8 | 0.68 | 0 | 03:20 | 04:00 | 29.8 | 4380 | 0.06 | 0.5 | 22.44 | 39.3 | 45.36 | 54.06
10 | 4.31 | 18.79 | 2.66 | 60.57 | 4.73 | 3.02 | 3.25 | 0.7 | 0.4 | 0.7 | 0 | 03:20 | 04:00 | 29.8 | 4440 | 0.06 | 0.5 | 24.04 | 39.47 | 46.02 | 55.05
14 | 4.42 | 18.94 | 2.72 | 60.51 | 5.14 | 2.99 | 3.35 | 0.64 | 0.59 | 0.71 | 1 | 03:40 | 04:15 | 29.8 | 4550 | 0.2 | 0.8 | 24.33 | 39.69 | 44.99 | 54.9
16 | 4.48 | 19.03 | 2.74 | 60.72 | 5.37 | 3.03 | 3.14 | 0.67 | 0.53 | 0.71 | 0 | 03:45 | 04:15 | 30.2 | 4360 | 0.03 | 0.5 | 23.11 | 37.3 | 44.3 | 52.6
18 | 4.3 | 18.78 | 2.66 | 60.21 | 4.65 | 2.93 | 3.11 | 0.67 | 0.69 | 0.67 | 0.5 | 03:50 | 04:30 | 30 | 4360 | 0.06 | 0.6 | 23.87 | 37.78 | 43.64 | 53.2
22 | 4.42 | 18.88 | 2.74 | 60.1 | 5.42 | 2.97 | 3.21 | 0.76 | 0.69 | 0.69 | 0 | 03:35 | 04:15 | 29.8 | 4390 | 0.02 | 0.4 | 22.46 | 36.67 | 43.85 | 52.3
24 | 4.32 | 18.73 | 2.62 | 59.75 | 4.89 | 2.93 | 3.32 | 0.7 | 0.64 | 0.69 | 0 | 03:40 | 04:15 | 29.4 | 4340 | 0.2 | 0.8 | 22.19 | 38.97 | 45.2 | 53.9
29 | 4.48 | 18.94 | 2.79 | 59.68 | 5 | 3 | 3.45 | 0.73 | 0.9 | 0.71 | 0 | 03:30 | 04:00 | 29.4 | 4400 | 0.1 | 0.5 | 23.37 | 38.89 | 45.92 | 54.4
31 | 4.54 | 19.18 | 2.8 | 60.29 | 4.78 | 2.89 | 3.47 | 0.67 | 0.55 | 0.69 | 0 | 03:20 | 04:00 | 29.4 | 4360 | 0.03 | 0.5 | 23.04 | 40.28 | 46.2 | 55.8
Média | 4.383636 | 18.88 | 2.710909 | 60.41364 | 4.820909 | 2.966364 | 3.270909 | 0.6818182 | 0.6745455 | 0.6918182 | 0.2272727 | 3:33 | 4:10 | 29.67273 | 4397.273 | 0.08272727 | 0.5727273 | 23.18909 | 38.71182 | 45.05273 | 53.9075
Sd | 0.09157213 | 0.1496663 | 0.0570008 | 0.4673173 | 0.3885474 | 0.04410731 | 0.115884 | 0.04490394 | 0.1533208 | 0.01401298 | 0.4100998 | 0:11 | 0:10 | 0.2866737 | 57.80846 | 0.06246454 | 0.155505 | 0.7273851 | 1.072202 | 0.8448679 | 1.1
Min | 4.27 | 18.64 | 2.62 | 59.68 | 4.29 | 2.89 | 3.11 | 0.59 | 0.4 | 0.67 | 0 | 3:20 | 4:00 | 29.4 | 4340 | 0.02 | 0.4 | 22.19 | 36.67 | 43.64 | 52.3
Max | 4.54 | 19.18 | 2.8 | 61.12 | 5.42 | 3.03 | 3.47 | 0.76 | 0.9 | 0.71 | 1 | 3:50 | 4:30 | 30.2 | 4550 | 0.2 | 0.8 | 24.33 | 40.28 | 46.2 | 55.8
Obs.: | A Resistência à Compressão aos 28 dias do CP V-ARI é regida pela NBR 5733,
a qual não estabelece valor mínimo.
A massa específica média do CP V-ARI ITAMBÉ é 3,09 g/cm3 (NBR NM 23).
As datas do relatório se referem ao dia de expedição do cimento.
carimbo/assinatura
[18 empty] | 1° | 3 | 7 | 28
[17 empty] | Valores Mínimos - NBR 5733 | 14 | 24 | 34
[17 empty] | Valores Médios CP V-ARI ITAMBÉ | 23.18909 | 38.71182 | 45.05273 | 53.9075

## CP II-F-40
[9 empty] | TIPO / CLASSE : |  |  | CP II-F-40
RELATÓRIO DE ENSAIOS DE CIMENTO | [18 empty] | PERÍODO : |  | 2015-12-01
[19 empty] | EMISSÃO : |  | 2016-02-18
| Químicos | [9 empty] | Físicos
Data | Al2O3 | SiO2 | Fe2O3 | CaO | MgO | SO3 | Perda | CaO | Resíd. | Equiv. | Exp. | Tempo de Pega |  | Cons. | Blaine | # 200 | # 325 | Resistência à Compressão
[7 empty] | Fogo | Livre | Insol. | Alcal. | Quente | Início | Fim | Normal |  |  |  | 1 dia | 3 dias | 7 dias | 28 dias
| % | % | % | % | % | % | % | % | % | % | mm | h : min | h : min | % | cm2/g | % | % | MPa | MPa | MPa | MPa
01 | 4.3 | 18.58 | 2.7 | 61.17 | 4.19 | 2.94 | 4.59 | 0.99 | 1.02 | 0.66 | 0 | 03:15 | 04:00 | 29.5 | 4380 | 0.02 | 0.4 | 24.7 | 39.01 | 47.9 | 55.37
03 | 4.21 | 18.3 | 2.6 | 60.59 | 4.03 | 2.88 | 5.05 | 0.62 | 1.09 | 0.65 | 0 | 03:20 | 04:00 | 29.6 | 4370 | 0.09 | 0.9 | 23.84 | 40.81 | 46.25 | 53.44
07 | 4.31 | 18.55 | 2.67 | 61.17 | 4.21 | 2.99 | 5.1 | 0.59 | 1.06 | 0.67 | 0 | 03:40 | 04:15 | 29.9 | 4380 | 0.06 | 0.5 | 22.99 | 39.75 | 44.88 | 53.71
09 | 4.2 | 18.38 | 2.62 | 61.01 | 4.46 | 2.99 | 5.09 | 0.7 | 0.94 | 0.67 | 0 | 03:40 | 04:15 | 30 | 4290 | 0.1 | 0.5 | 23.48 | 39.72 | 45.18 | 53.96
11 | 4.2 | 18.38 | 2.62 | 61.01 | 4.46 | 2.99 | 4.93 | 0.67 | 1.17 | 0.67 | 0 | 03:35 | 04:15 | 30 | 4380 | 0.02 | 0.5 | 23.45 | 38.83 | 45.57 | 54.06
15 | 4.24 | 18.33 | 2.57 | 60.55 | 5.02 | 2.96 | 5.05 | 0.62 | 0.98 | 0.68 | 0 | 03:20 | 04:00 | 29.8 | 4250 | 0.2 | 0.9 | 21.73 | 36.52 | 43.54 | 52.8
17 | 4.3 | 18.47 | 2.64 | 60.64 | 5.04 | 2.97 | 5.02 | 0.67 | 1.1 | 0.67 | 1 | 03:20 | 04:00 | 29.8 | 4230 | 0.04 | 0.8 | 22.48 | 37.82 | 43.89 | 54.7
21 | 4.28 | 18.51 | 2.67 | 60.14 | 4.69 | 3.02 | 5.03 | 0.59 | 1.05 | 0.66 | 0 | 03:20 | 04:00 | 29.6 | 4300 | 0.03 | 0.6 | 21.67 | 38.33 | 44.92 | 52.5
23 | 4.22 | 18.43 | 2.64 | 59.95 | 4.76 | 3.01 | 5.14 | 0.53 | 0.99 | 0.66 | 0 | 03:40 | 04:15 | 29.8 | 4260 | 0.03 | 0.6 | 21.92 | 37.26 | 42.34 | 50.7
28 | 4.14 | 18.29 | 2.69 | 60.32 | 4.68 | 2.92 | 5.25 | 0.56 | 0.89 | 0.65 | 0 | 03:40 | 04:15 | 29.2 | 4160 | 0.05 | 0.6 | 20.27 | 38.4 | 44.06 | 53.6
30 | 4.12 | 18.16 | 2.6 | 59.92 | 4.52 | 3.03 | 4.98 | 0.64 | 0.99 | 0.67 | 0 | 03:30 | 04:00 | 29.6 | 4180 | 0.08 | 0.6 | 22.28 | 38.12 | 44.46 | 53.5
Média | 4.229091 | 18.39818 | 2.638182 | 60.58818 | 4.550909 | 2.972727 | 5.020909 | 0.6527273 | 1.025455 | 0.6645455 | 0.09090909 | 3:29 | 4:07 | 29.70909 | 4289.091 | 0.06545455 | 0.6272727 | 22.61909 | 38.59727 | 44.81727 | 53.5
Sd | 0.064258 | 0.1257631 | 0.04094342 | 0.4651412 | 0.3277638 | 0.04518648 | 0.1658586 | 0.1226451 | 0.07916611 | 0.009341987 | 0.3015113 | 0:10 | 0:08 | 0.2385563 | 81.17322 | 0.05260487 | 0.1678744 | 1.233795 | 1.214727 | 1.46962 | 1.2
Min | 4.12 | 18.16 | 2.57 | 59.92 | 4.03 | 2.88 | 4.59 | 0.53 | 0.89 | 0.65 | 0 | 3:15 | 4:00 | 29.2 | 4160 | 0.02 | 0.4 | 20.27 | 36.52 | 42.34 | 50.7
Max | 4.31 | 18.58 | 2.7 | 61.17 | 5.04 | 3.03 | 5.25 | 0.99 | 1.17 | 0.68 | 1 | 3:40 | 4:15 | 30 | 4380 | 0.2 | 0.9 | 24.7 | 40.81 | 47.9 | 55.4
Obs.: | A Norma da ABNT não prevê a determinação da Resistência à Compressão a um dia para o CP II-F-40.
A massa específica média do CP II-F-40 ITAMBÉ é 3,09 g/cm3 (NBR NM 23).
As datas do relatório se referem ao dia de expedição do cimento.
carimbo/assinatura
[18 empty] | 1° | 3 | 7 | 28
[17 empty] | Valores Mínimos - NBR 11578 |  | 15 | 25 | 40
[17 empty] | Valores Médios CP II-F-32 ITAMBÉ | 22.61909 | 38.59727 | 44.81727 | 53.5