## CP II-F
[9 empty] | TIPO / CLASSE : |  |  | CP II-F-32
RELATÓRIO DE ENSAIOS DE CIMENTO | [18 empty] | PERÍODO : |  | 2016-04-01
[19 empty] | EMISSÃO : |  | 2016-06-01
| Químicos | [9 empty] | Físicos
Data | Al2O3 | SiO2 | Fe2O3 | CaO | MgO | SO3 | Perda | CaO | Resíd. | Equiv. | Exp. | Tempo de Pega |  | Cons. | Blaine | # 200 | # 325 | Resistência à Compressão
[7 empty] | Fogo | Livre | Insol. | Alcal. | Quente | Início | Fim | Normal |  |  |  | 1 dia | 3 dias | 7 dias | 28 dias
| % | % | % | % | % | % | % | % | % | % | mm | h : min | h : min | % | cm2/g | % | % | MPa | MPa | MPa | MPa
01 | 4.18 | 18.52 | 2.61 | 60.38 | 4.71 | 2.71 | 5.03 | 0.81 | 1.37 | 0.7 | 0.5 | 04:00 | 04:45 | 26.7 | 3190 | 2.4 | 14.2 | 14.23 | 28.91 | 35.24 | 43.47
05 | 4.25 | 18.86 | 2.68 | 61.29 | 4.65 | 2.77 | 5.05 | 0.79 | 1.13 | 0.71 | 0 | 04:05 | 05:00 | 26.9 | 3280 | 2.7 | 14.9 | 14.59 | 29.56 | 36.12 | 44.01
07 | 4.17 | 18.58 | 2.63 | 60.43 | 4.68 | 2.64 | 4.99 | 0.9 | 1.32 | 0.7 | 1 | 04:05 | 05:00 | 27 | 3240 | 2 | 14.7 | 14.27 | 29.46 | 34.73 | 42.88
11 | 4.16 | 18.46 | 2.56 | 60.22 | 4.57 | 2.73 | 5.15 | 0.79 | 1.44 | 0.71 | 0.5 | 03:55 | 04:30 | 27.2 | 3270 | 1.9 | 13.1 | 13.12 | 27.97 | 34.04 | 42.83
13 | 4.33 | 18.8 | 2.69 | 61.18 | 3.9 | 2.77 | 5.07 | 1.01 | 1.19 | 0.7 | 0 | 04:00 | 04:45 | 27.2 | 3260 | 2 | 13.5 | 14.1 | 28.11 | 34.78 | 42.46
15 | 4.22 | 18.83 | 2.64 | 60.79 | 4.3 | 2.74 | 4.96 | 0.9 | 1.4 | 0.72 | 0 | 04:10 | 05:00 | 27.4 | 3270 | 1.9 | 12.2 | 14.51 | 28.46 | 34.29 | 42.5
19 | 4.21 | 18.87 | 2.65 | 61.17 | 4.1 | 2.8 | 5.03 | 0.93 | 1.17 | 0.73 | 0 | 04:10 | 05:00 | 27.4 | 3240 | 2.1 | 13.9 | 14.92 | 29.07 | 35.57 | 43.5
22 | 4.17 | 18.65 | 2.67 | 60.84 | 4.3 | 2.76 | 5.01 | 0.93 | 1.37 | 0.73 | 0 | 04:10 | 05:00 | 27.4 | 3220 | 2 | 12.1 | 14.8 | 27.85 | 34.15 | 41.6
26 | 4.19 | 18.46 | 2.62 | 59.66 | 4.12 | 2.72 | 4.92 | 0.9 | 1.6 | 0.71 | 0.5 | 04:15 | 05:00 | 27.4 | 3320 | 1.6 | 10.7 | 15.37 | 28.25 | 35.09 | 44.3
28 | 4.39 | 18.98 | 2.71 | 60.81 | 3.9 | 2.83 | 4.8 | 0.62 | 1.62 | 0.74 | 0 | 04:20 | 05:15 | 27 | 3380 | 1.8 | 11.8 | 14.58 | 27.12 | 34.31 | 44.1
Média | 4.227 | 18.701 | 2.646 | 60.677 | 4.323 | 2.747 | 5.001 | 0.858 | 1.361 | 0.715 | 0.25 | 4:07 | 4:56 | 27.16 | 3267 | 2.04 | 13.11 | 14.449 | 28.476 | 34.832 | 43.2
Sd | 0.07645623 | 0.1898216 | 0.0440202 | 0.5078506 | 0.3153499 | 0.05250397 | 0.09421606 | 0.1090158 | 0.1676272 | 0.01433721 | 0.3535534 | 0:08 | 0:12 | 0.2503331 | 53.13505 | 0.3098387 | 1.377155 | 0.5964795 | 0.7714661 | 0.6756363 | 0.8
Min | 4.16 | 18.46 | 2.56 | 59.66 | 3.9 | 2.64 | 4.8 | 0.62 | 1.13 | 0.7 | 0 | 3:55 | 4:30 | 26.7 | 3190 | 1.6 | 10.7 | 13.12 | 27.12 | 34.04 | 41.6
Max | 4.39 | 18.98 | 2.71 | 61.29 | 4.71 | 2.83 | 5.15 | 1.01 | 1.62 | 0.74 | 1 | 4:20 | 5:15 | 27.4 | 3380 | 2.7 | 14.9 | 15.37 | 29.56 | 36.12 | 44.3
Obs.: | A Norma da ABNT não prevê a determinação da Resistência à Compressão a um dia para o CP II-F-32.
A massa específica média do CP II-F-32 ITAMBÉ é 3,08 g/cm3 (NBR NM 23).
As datas do relatório se referem ao dia de expedição do cimento.
carimbo/assinatura
[18 empty] | 1° | 3 | 7 | 28
[17 empty] | Valores Mínimos - NBR 11578 |  | 10 | 20 | 32
[17 empty] | Valores Médios CP II-F-32 ITAMBÉ | 14.449 | 28.476 | 34.832 | 43.2

## CP II-Z
[9 empty] | TIPO / CLASSE : |  |  | CP II-Z-32
RELATÓRIO DE ENSAIOS DE CIMENTO | [18 empty] | PERÍODO : |  | 2016-04-01
[19 empty] | EMISSÃO : |  | 2016-06-01
| Químicos | [9 empty] | Físicos
Data | Al2O3 | SiO2 | Fe2O3 | CaO | MgO | SO3 | Perda | CaO | Resíd. | Equiv. | Exp. | Tempo de Pega |  | Cons. | Blaine | # 200 | # 325 | Resistência à Compressão
[7 empty] | Fogo | Livre | Insol. | Alcal. | Quente | Início | Fim | Normal |  |  |  | 1 dia | 3 dias | 7 dias | 28 dias
| % | % | % | % | % | % | % | % | % | % | mm | h : min | h : min | % | cm2/g | % | % | MPa | MPa | MPa | MPa
04 | 6.32 | 21.83 | 3.05 | 53.76 | 4 | 2.41 | 5.3 | 0.7 | 11.49 | 0.82 | 0 | 04:05 | 05:00 | 28.6 | 3540 | 1.4 | 8.1 | 11.02 | 25.66 | 32.42 | 41.51
06 | 6.34 | 21.79 | 3.03 | 54.3 | 4.05 | 2.54 | 5.41 | 0.67 | 10.74 | 0.81 | 0 | 04:10 | 05:00 | 28.6 | 3520 | 1.6 | 9.8 | 12.55 | 25.2 | 32.32 | 41.72
08 | 6.34 | 21.91 | 3.1 | 53.81 | 3.83 | 2.52 | 5.38 | 0.73 | 11.65 | 0.83 | 0 | 04:05 | 05:00 | 28.4 | 3440 | 2.1 | 10.6 | 11.03 | 24.91 | 31.09 | 40.49
12 | 6.17 | 21.75 | 3.02 | 53.95 | 3.78 | 2.33 | 5.45 | 0.64 | 11.19 | 0.78 | 0 | 04:10 | 05:00 | 28.4 | 3480 | 2.1 | 10.9 | 10.51 | 23.74 | 31.5 | 40.34
14 | 6.32 | 22.01 | 3.05 | 53.82 | 3.85 | 2.77 | 5.48 | 0.67 | 11.57 | 0.85 | 0 | 04:10 | 05:00 | 28.6 | 3540 | 1.5 | 8.6 | 11.26 | 26.26 | 32.34 | 41.97
18 | 6.14 | 22.2 | 3.04 | 54.21 | 3.65 | 2.65 | 5.42 | 0.67 | 11.39 | 0.83 | 0.5 | 04:15 | 05:00 | 28.6 | 3480 | 1.5 | 8.6 | 11.12 | 26.4 | 33.16 | 42.5
20 | 6.24 | 22.17 | 3.06 | 54.69 | 3.77 | 2.58 | 5.4 | 0.7 | 10.98 | 0.84 | 0 | 04:20 | 05:00 | 28.8 | 3530 | 1.3 | 7.7 | 12.82 | 28.39 | 34.02 | 42.8
25 | 6.21 | 21.95 | 3.04 | 54.53 | 3.72 | 2.52 | 5.35 | 0.76 | 10.49 | 0.86 | 0 | 04:20 | 05:00 | 28.8 | 3560 | 1.3 | 7.6 | 12.27 | 25.57 | 33.47 | 42.2
27 | 6.34 | 22.48 | 3.11 | 54.69 | 3.65 | 2.48 | 5.31 | 0.59 | 11.36 | 0.84 | 0 | 04:30 | 05:15 | 28.8 | 3480 | 1.9 | 7.5 | 11.74 | 26.21 | 33.67 | 42.7
29 | 6.85 | 23.42 | 3.17 | 52.78 | 3.63 | 2.5 | 5.52 | 0.59 | 10.83 | 0.81 | 0 | 04:45 | 05:30 | 28.8 | 3580 | 1.7 | 7.5 | 10.25 | 25.94 | 34.36 | 42.6
Média | 6.327 | 22.151 | 3.067 | 54.054 | 3.793 | 2.53 | 5.402 | 0.672 | 11.169 | 0.827 | 0.05 | 4:17 | 5:05 | 28.64 | 3515 | 1.64 | 8.69 | 11.457 | 25.828 | 32.835 | 41.9
Sd | 0.1986091 | 0.4982068 | 0.04620005 | 0.5730077 | 0.1441488 | 0.1213809 | 0.07052186 | 0.0549343 | 0.3911081 | 0.02311805 | 0.1581139 | 0:13 | 0:10 | 0.1577621 | 43.52522 | 0.3025815 | 1.296534 | 0.8610594 | 1.198506 | 1.077324 | 0.9
Min | 6.14 | 21.75 | 3.02 | 52.78 | 3.63 | 2.33 | 5.3 | 0.59 | 10.49 | 0.78 | 0 | 4:05 | 5:00 | 28.4 | 3440 | 1.3 | 7.5 | 10.25 | 23.74 | 31.09 | 40.34
Max | 6.85 | 23.42 | 3.17 | 54.69 | 4.05 | 2.77 | 5.52 | 0.76 | 11.65 | 0.86 | 0.5 | 4:45 | 5:30 | 28.8 | 3580 | 2.1 | 10.9 | 12.82 | 28.39 | 34.36 | 42.8
Obs.: | A Norma da ABNT não prevê a determinação da Resistência à Compressão a um dia para o CP II-Z-32.
A massa específica média do CP II-Z-32 ITAMBÉ é 2,98 g/cm3 (NBR NM 23).
As datas do relatório se referem ao dia de expedição do cimento.
carimbo/assinatura
[18 empty] | 1° | 3 | 7 | 28
[17 empty] | Valores Mínimos - NBR 11578 |  | 10 | 20 | 32
[17 empty] | Valores Médios CP II-Z-32 ITAMBÉ | 11.457 | 25.828 | 32.835 | 41.9

## CP IV
[9 empty] | TIPO / CLASSE : |  |  | CP IV-32 RS
RELATÓRIO DE ENSAIOS DE CIMENTO | [18 empty] | PERÍODO : |  | 2016-04-01
[19 empty] | EMISSÃO : |  | 2016-06-01
| Químicos | [9 empty] | Físicos
Data | Al2O3 | SiO2 | Fe2O3 | CaO | MgO | SO3 | Perda | CaO | Resíd. | Equiv. | Exp. | Tempo de Pega |  | Cons. | Blaine | # 200 | # 325 | Resistência à Compressão
[7 empty] | Fogo | Livre | Insol. | Alcal. | Quente | Início | Fim | Normal |  |  |  | 1 dia | 3 dias | 7 dias | 28 dias
| % | % | % | % | % | % | % | % | % | % | mm | h : min | h : min | % | cm2/g | % | % | MPa | MPa | MPa | MPa
01 | 10.17 | 30.1 | 3.97 | 44.45 | 2.99 | 2.2 | 3.63 | 0.56 | 26.85 | 1.16 | 0 | 04:15 | 05:00 | 30.1 | 4170 | 0.6 | 3 | 12.26 | 26.32 | 33.43 | 45.94
05 | 10 | 29.84 | 3.95 | 44.83 | 3.15 | 2.26 | 3.54 | 0.62 | 25.93 | 1.14 | 0 | 04:20 | 05:00 | 30.1 | 4160 | 0.6 | 3.2 | 12.6 | 25.23 | 32.34 | 45.45
07 | 9.69 | 29.06 | 3.7 | 44.68 | 3.09 | 2.3 | 3.66 | 0.67 | 25.48 | 1.12 | 0 | 04:05 | 05:00 | 30.3 | 4120 | 0.4 | 2.8 | 12.49 | 25.13 | 31.83 | 44.91
11 | 10.24 | 30 | 3.87 | 44.63 | 3.02 | 2.3 | 3.93 | 0.67 | 26.68 | 1.17 | 0.5 | 04:05 | 05:00 | 30.6 | 4200 | 0.6 | 2.9 | 12.88 | 24.73 | 31.3 | 45.39
13 | 10.19 | 29.99 | 3.97 | 44.87 | 3.12 | 2.27 | 3.75 | 0.67 | 26.43 | 1.12 | 1 | 04:15 | 05:00 | 30.7 | 4180 | 0.6 | 3.8 | 11.47 | 24.02 | 32.01 | 45.69
15 | 9.99 | 29.9 | 3.87 | 44.52 | 3.08 | 2.31 | 3.94 | 0.73 | 26.14 | 1.14 | 1 | 04:20 | 05:15 | 30.7 | 4190 | 0.4 | 2.6 | 12.18 | 24.53 | 30.89 | 45.5
19 | 10.13 | 30.4 | 3.89 | 44.63 | 3.06 | 2.29 | 3.61 | 0.64 | 26.3 | 1.15 | 0 | 04:25 | 05:15 | 30.7 | 4230 | 0.5 | 2.9 | 12.47 | 24.94 | 31.83 | 45.6
22 | 10.08 | 30.49 | 3.98 | 44.65 | 3.06 | 2.23 | 3.74 | 0.76 | 26.14 | 1.17 | 0 | 04:20 | 05:00 | 30.9 | 4170 | 0.6 | 3.2 | 12.48 | 24.44 | 29.01 | 45.6
26 | 10.23 | 30.25 | 3.84 | 44.5 | 2.98 | 2.3 | 3.72 | 0.67 | 26.66 | 1.18 | 0.5 | 04:40 | 05:15 | 30.9 | 4220 | 0.5 | 3 | 11.75 | 24.18 | 31.37 | 46.2
28 | 10.33 | 30.32 | 3.89 | 44.66 | 2.85 | 2.29 | 3.76 | 0.53 | 26.26 | 1.18 | 0 | 04:45 | 05:30 | 30.6 | 4190 | 0.4 | 3 | 11.9 | 24.37 | 33.1 | 47.7
Média | 10.105 | 30.035 | 3.893 | 44.642 | 3.04 | 2.275 | 3.728 | 0.652 | 26.287 | 1.153 | 0.3 | 4:21 | 5:08 | 30.56 | 4183 | 0.52 | 3.04 | 12.248 | 24.789 | 31.711 | 45.8
Sd | 0.1806316 | 0.4057983 | 0.08420214 | 0.1338988 | 0.08563488 | 0.03566822 | 0.1295119 | 0.06957011 | 0.4019135 | 0.02263233 | 0.421637 | 0:13 | 0:11 | 0.2951459 | 31.2872 | 0.09189366 | 0.3204164 | 0.4300078 | 0.6673072 | 1.231634 | 0.7
Min | 9.69 | 29.06 | 3.7 | 44.45 | 2.85 | 2.2 | 3.54 | 0.53 | 25.48 | 1.12 | 0 | 4:05 | 5:00 | 30.1 | 4120 | 0.4 | 2.6 | 11.47 | 24.02 | 29.01 | 44.91
Max | 10.33 | 30.49 | 3.98 | 44.87 | 3.15 | 2.31 | 3.94 | 0.76 | 26.85 | 1.18 | 1 | 4:45 | 5:30 | 30.9 | 4230 | 0.6 | 3.8 | 12.88 | 26.32 | 33.43 | 47.7
Obs.: | A Norma da ABNT não prevê a determinação da Resistência à Compressão a um dia para o CP IV-32 RS.
A massa específica média do CP IV-32 RS ITAMBÉ é 2,82 g/cm3 (NBR NM 23).
As datas do relatório se referem ao dia de expedição do cimento.
carimbo/assinatura
[18 empty] | 1° | 3 | 7 | 28
[17 empty] | Valores Mínimos - NBR 5736 |  | 10 | 20 | 32
[17 empty] | Valores Médios CP IV-32 RS ITAMBÉ | 12.248 | 24.789 | 31.711 | 45.8

## CP V
[9 empty] | TIPO : |  |  | CP V-ARI
RELATÓRIO DE ENSAIOS DE CIMENTO | [18 empty] | PERÍODO : |  | 2016-04-01
[19 empty] | EMISSÃO : |  | 2016-06-01
| Químicos | [9 empty] | Físicos
Data | Al2O3 | SiO2 | Fe2O3 | CaO | MgO | SO3 | Perda | CaO | Resíd. | Equiv. | Exp. | Tempo de Pega |  | Cons. | Blaine | # 200 | # 325 | Resistência à Compressão
[7 empty] | Fogo | Livre | Insol. | Alcal. | Quente | Início | Fim | Normal |  |  |  | 1 dia | 3 dias | 7 dias | 28 dias
| % | % | % | % | % | % | % | % | % | % | mm | h : min | h : min | % | cm2/g | % | % | MPa | MPa | MPa | MPa
04 | 4.23 | 18.95 | 2.67 | 60.24 | 4.59 | 3 | 3.47 | 0.81 | 0.88 | 0.69 | 0 | 03:10 | 04:00 | 30.4 | 4330 | 0.02 | 0.5 | 23.63 | 37.49 | 44.59 | 54.38
06 | 4.36 | 19.23 | 2.7 | 60.92 | 4.38 | 3.02 | 3.13 | 0.87 | 0.83 | 0.71 | 0.5 | 03:15 | 04:00 | 30.4 | 4330 | 0.02 | 0.5 | 22.73 | 38.52 | 44.17 | 53.5
08 | 4.25 | 19.04 | 2.61 | 60.41 | 4.76 | 3.06 | 3.56 | 0.9 | 0.89 | 0.7 | 0 | 03:10 | 04:00 | 30.4 | 4360 | 0.06 | 0.3 | 22.96 | 38.28 | 45.24 | 53.84
12 | 4.26 | 19.03 | 2.68 | 60.86 | 4.12 | 3.01 | 3.17 | 1.04 | 0.94 | 0.69 | 0 | 03:05 | 03:45 | 30.6 | 4280 | 0.05 | 0.5 | 23.75 | 38.23 | 44.67 | 54.79
14 | 4.33 | 19.19 | 2.68 | 60.7 | 4.32 | 3 | 3.52 | 1.12 | 0.72 | 0.72 | 0 | 03:05 | 03:45 | 30.2 | 4260 | 0.04 | 0.6 | 22.91 | 37.06 | 44.09 | 53.07
18 | 4.26 | 19.06 | 2.64 | 60.37 | 4.71 | 3.06 | 3.2 | 1.09 | 0.8 | 0.72 | 0 | 03:10 | 04:00 | 30.2 | 4300 | 0.07 | 0.6 | 23.77 | 37.85 | 45.29 | 54.5
20 | 4.29 | 19.25 | 2.69 | 60.91 | 4.46 | 3.02 | 3.36 | 1.18 | 0.68 | 0.73 | 0 | 03:10 | 04:00 | 30 | 4300 | 0.02 | 0.3 | 24.4 | 38.51 | 45.61 | 54.1
25 | 4.3 | 18.98 | 2.68 | 60.59 | 4.16 | 2.98 | 3.25 | 1.07 | 0.76 | 0.72 | 1 | 03:10 | 04:00 | 30.2 | 4330 | 0.04 | 0.4 | 22.19 | 37.92 | 43.99 | 54.2
27 | 4.32 | 19.1 | 2.68 | 60.36 | 4.16 | 2.98 | 3.13 | 0.98 | 0.66 | 0.73 | 0 | 03:10 | 04:00 | 30.2 | 4340 | 0.03 | 0.5 | 22.94 | 37.7 | 43.48 | 54.2
29 | 4.43 | 19.28 | 2.74 | 60.79 | 4.08 | 3.01 | 3.42 | 0.64 | 0.78 | 0.74 | 0.5 | 03:45 | 04:30 | 29.8 | 4370 | 0.05 | 0.4 | 21.53 | 39.34 | 44.97 | 53.4
Média | 4.303 | 19.111 | 2.677 | 60.615 | 4.374 | 3.014 | 3.321 | 0.97 | 0.794 | 0.715 | 0.2 | 3:13 | 4:00 | 30.24 | 4320 | 0.04 | 0.46 | 23.081 | 38.09 | 44.61 | 54
Sd | 0.06000926 | 0.118176 | 0.03433495 | 0.2552232 | 0.2497643 | 0.02796824 | 0.1652238 | 0.1651262 | 0.09252027 | 0.01715938 | 0.3496029 | 0:12 | 0:12 | 0.2270585 | 34.64102 | 0.01763834 | 0.1074968 | 0.8399663 | 0.6358721 | 0.676445 | 0.5
Min | 4.23 | 18.95 | 2.61 | 60.24 | 4.08 | 2.98 | 3.13 | 0.64 | 0.66 | 0.69 | 0 | 3:05 | 3:45 | 29.8 | 4260 | 0.02 | 0.3 | 21.53 | 37.06 | 43.48 | 53.07
Max | 4.43 | 19.28 | 2.74 | 60.92 | 4.76 | 3.06 | 3.56 | 1.18 | 0.94 | 0.74 | 1 | 3:45 | 4:30 | 30.6 | 4370 | 0.07 | 0.6 | 24.4 | 39.34 | 45.61 | 54.79
Obs.: | A Resistência à Compressão aos 28 dias do CP V-ARI é regida pela NBR 5733,
a qual não estabelece valor mínimo.
A massa específica média do CP V-ARI ITAMBÉ é 3,09 g/cm3 (NBR NM 23).
As datas do relatório se referem ao dia de expedição do cimento.
carimbo/assinatura
[18 empty] | 1° | 3 | 7 | 28
[17 empty] | Valores Mínimos - NBR 5733 | 14 | 24 | 34
[17 empty] | Valores Médios CP V-ARI ITAMBÉ | 23.081 | 38.09 | 44.61 | 54

## CP II-F-40
[9 empty] | TIPO / CLASSE : |  |  | CP II-F-40
RELATÓRIO DE ENSAIOS DE CIMENTO | [18 empty] | PERÍODO : |  | 2016-04-01
[19 empty] | EMISSÃO : |  | 2016-06-01
| Químicos | [9 empty] | Físicos
Data | Al2O3 | SiO2 | Fe2O3 | CaO | MgO | SO3 | Perda | CaO | Resíd. | Equiv. | Exp. | Tempo de Pega |  | Cons. | Blaine | # 200 | # 325 | Resistência à Compressão
[7 empty] | Fogo | Livre | Insol. | Alcal. | Quente | Início | Fim | Normal |  |  |  | 1 dia | 3 dias | 7 dias | 28 dias
| % | % | % | % | % | % | % | % | % | % | mm | h : min | h : min | % | cm2/g | % | % | MPa | MPa | MPa | MPa
01 | 4.12 | 18.29 | 2.56 | 59.97 | 4.57 | 3 | 5.24 | 0.87 | 1.35 | 0.68 | 0 | 03:10 | 04:00 | 30 | 4360 | 0.05 | 0.5 | 23.44 | 40.03 | 44.52 | 55.94
05 | 4.27 | 18.88 | 2.67 | 61.08 | 4.7 | 2.96 | 5.12 | 0.73 | 1.16 | 0.71 | 0 | 03:10 | 04:00 | 30 | 4380 | 0.08 | 0.6 | 22.66 | 37.74 | 45.24 | 52.99
07 | 4.19 | 18.61 | 2.61 | 60.59 | 4.74 | 3.05 | 4.87 | 0.95 | 1.32 | 0.7 | 0 | 03:10 | 04:00 | 30.4 | 4370 | 0.05 | 0.8 | 21.79 | 38 | 44.1 | 53.57
11 | 4.13 | 18.43 | 2.59 | 60.31 | 4.05 | 3.06 | 4.91 | 0.79 | 1.5 | 0.71 | 0 | 03:20 | 04:00 | 30.2 | 4340 | 0.1 | 0.7 | 21.55 | 37.62 | 43.63 | 53.5
13 | 4.17 | 18.59 | 2.59 | 60.56 | 4.66 | 3 | 5.51 | 0.9 | 0.99 | 0.71 | 0 | 03:10 | 04:00 | 29.9 | 4330 | 0.04 | 0.5 | 22 | 38.38 | 44.71 | 54.1
15 | 4.18 | 18.58 | 2.59 | 60.59 | 4.05 | 3.01 | 5.18 | 0.87 | 1.11 | 0.71 | 0 | 03:20 | 04:00 | 30.2 | 4360 | 0.02 | 0.4 | 23.7 | 39.58 | 45.64 | 53.2
19 | 4.22 | 18.75 | 2.62 | 60.99 | 4.2 | 3.04 | 5.28 | 0.95 | 1.21 | 0.73 | 0 | 03:15 | 04:00 | 30.2 | 4360 | 0.07 | 0.7 | 22.61 | 38.47 | 44.7 | 53.4
22 | 4.28 | 18.78 | 2.66 | 60.73 | 4.06 | 3.02 | 5.09 | 0.76 | 1.6 | 0.74 | 0.5 | 03:15 | 04:00 | 30.4 | 4360 | 0.1 | 0.6 | 23.52 | 38.98 | 43.7 | 53
26 | 4.24 | 18.82 | 2.64 | 60.21 | 3.99 | 2.95 | 4.91 | 0.76 | 1.68 | 0.71 | 0 | 03:25 | 04:15 | 30.2 | 4380 | 0.1 | 0.7 | 21.9 | 36.87 | 43.83 | 53.6
28 | 4.29 | 18.69 | 2.65 | 60.75 | 4.06 | 2.98 | 5.05 | 0.64 | 1.57 | 0.72 | 0.5 | 03:35 | 04:15 | 30.2 | 4400 | 0.04 | 0.3 | 21.35 | 37.49 | 45 | 54.5
Média | 4.209 | 18.642 | 2.618 | 60.578 | 4.308 | 3.007 | 5.116 | 0.822 | 1.349 | 0.712 | 0.1 | 3:17 | 4:03 | 30.17 | 4364 | 0.065 | 0.58 | 22.452 | 38.316 | 44.507 | 53.8
Sd | 0.06081849 | 0.1818913 | 0.03614784 | 0.3418837 | 0.3165368 | 0.03683296 | 0.1977765 | 0.1020675 | 0.2324005 | 0.01619328 | 0.2108185 | 0:08 | 0:06 | 0.1636392 | 20.1108 | 0.02915476 | 0.1549193 | 0.8639547 | 0.9828213 | 0.6820728 | 0.9
Min | 4.12 | 18.29 | 2.56 | 59.97 | 3.99 | 2.95 | 4.87 | 0.64 | 0.99 | 0.68 | 0 | 3:10 | 4:00 | 29.9 | 4330 | 0.02 | 0.3 | 21.35 | 36.87 | 43.63 | 52.99
Max | 4.29 | 18.88 | 2.67 | 61.08 | 4.74 | 3.06 | 5.51 | 0.95 | 1.68 | 0.74 | 0.5 | 3:35 | 4:15 | 30.4 | 4400 | 0.1 | 0.8 | 23.7 | 40.03 | 45.64 | 55.94
Obs.: | A Norma da ABNT não prevê a determinação da Resistência à Compressão a um dia para o CP II-F-40.
A massa específica média do CP II-F-40 ITAMBÉ é 3,08 g/cm3 (NBR NM 23).
As datas do relatório se referem ao dia de expedição do cimento.
carimbo/assinatura
[18 empty] | 1° | 3 | 7 | 28
[17 empty] | Valores Mínimos - NBR 11578 |  | 15 | 25 | 40
[17 empty] | Valores Médios CP II-F-32 ITAMBÉ | 22.452 | 38.316 | 44.507 | 53.8