## CP II-F
[9 empty] | TIPO / CLASSE : |  |  | CP II-F-32
RELATÓRIO DE ENSAIOS DE CIMENTO | [18 empty] | PERÍODO : |  | 2016-09-01
[19 empty] | EMISSÃO : |  | 2016-11-04
| Químicos | [9 empty] | Físicos
Data | Al2O3 | SiO2 | Fe2O3 | CaO | MgO | SO3 | Perda | CaO | Resíd. | Equiv. | Exp. | Tempo de Pega |  | Cons. | Blaine | # 200 | # 325 | Resistência à Compressão
[7 empty] | Fogo | Livre | Insol. | Alcal. | Quente | Início | Fim | Normal |  |  |  | 1 dia | 3 dias | 7 dias | 28 dias
| % | % | % | % | % | % | % | % | % | % | mm | h : min | h : min | % | cm2/g | % | % | MPa | MPa | MPa | MPa
02 | 4.24 | 18.59 | 2.58 | 60.96 | 3.91 | 2.71 | 4.82 | 0.59 | 1.44 | 0.72 | 0 | 04:15 | 05:00 | 27.1 | 3240 | 2 | 13 | 12.43 | 26.62 | 34.37 | 40.43
06 | 4.28 | 18.62 | 2.66 | 61.22 | 4.04 | 2.76 | 4.71 | 0.59 | 1.19 | 0.71 | 0 | 04:15 | 05:00 | 26.8 | 3290 | 1.9 | 13.1 | 12.9 | 27.77 | 36.32 | 41.55
09 | 4.08 | 18.5 | 2.69 | 61.67 | 3.37 | 2.62 | 4.89 | 0.73 | 1.35 | 0.68 | 0.5 | 04:20 | 05:00 | 27.1 | 3210 | 2.1 | 13 | 12.36 | 29.21 | 34.28 | 40.91
13 | 4.14 | 18.71 | 2.63 | 61.42 | 3.44 | 2.67 | 4.8 | 0.59 | 1.4 | 0.71 | 0 | 04:25 | 05:15 | 27 | 3280 | 2.1 | 14.2 | 13.86 | 27.56 | 36.47 | 40.85
15 | 4.1 | 18.58 | 2.62 | 61.02 | 3.52 | 2.66 | 4.77 | 0.53 | 1.42 | 0.68 | 0 | 04:20 | 05:00 | 26.6 | 3300 | 2.1 | 12.6 | 12.88 | 28.51 | 33.53 | 40.9
19 | 4.21 | 18.77 | 2.72 | 61.35 | 3.83 | 2.67 | 4.83 | 0.59 | 1.39 | 0.7 | 0 | 04:20 | 05:00 | 26.8 | 3300 | 2.1 | 11.9 | 12.95 | 28.86 | 36.51 | 42.3
21 | 4.27 | 18.85 | 2.61 | 60.99 | 4.07 | 2.76 | 4.75 | 0.62 | 1.78 | 0.75 | 0.5 | 04:15 | 05:00 | 27.1 | 3310 | 1.7 | 13.3 | 14.05 | 30.02 | 36.79 | 41.9
23 | 4.27 | 18.92 | 2.63 | 61.3 | 3.59 | 2.71 | 4.83 | 0.56 | 1.55 | 0.75 | 0.5 | 04:10 | 05:00 | 26.9 | 3260 | 2 | 12.1 | 13.38 | 29.54 | 34.55 | 42.2
27 | 4.24 | 18.95 | 2.84 | 61.42 | 3.73 | 2.67 | 4.8 | 0.53 | 1.41 | 0.74 | 0 | 04:20 | 05:00 | 27.2 | 3260 | 2.1 | 12.3 | 13.88 | 29.37 | 34.93 | 42.7
29 | 4.25 | 18.93 | 2.64 | 61.37 | 3.48 | 2.72 | 4.7 | 0.59 | 1.39 | 0.75 | 0 | 04:20 | 05:00 | 27.3 | 3280 | 2.1 | 12.1 | 13.22 | 28.42 | 34.49 | 42.3
Média | 4.208 | 18.742 | 2.662 | 61.272 | 3.698 | 2.695 | 4.79 | 0.592 | 1.432 | 0.719 | 0.15 | 4:18 | 5:02 | 26.99 | 3273 | 2.02 | 12.76 | 13.191 | 28.588 | 35.224 | 41.6
Sd | 0.07405704 | 0.165516 | 0.07420692 | 0.2265097 | 0.2546806 | 0.04503085 | 0.05849976 | 0.05633235 | 0.1511291 | 0.02766867 | 0.2415229 | 0:04 | 0:05 | 0.213177 | 30.93003 | 0.1316561 | 0.7026932 | 0.5968333 | 1.036155 | 1.17518 | 0.8
Min | 4.08 | 18.5 | 2.58 | 60.96 | 3.37 | 2.62 | 4.7 | 0.53 | 1.19 | 0.68 | 0 | 4:10 | 5:00 | 26.6 | 3210 | 1.7 | 11.9 | 12.36 | 26.62 | 33.53 | 40.43
Max | 4.28 | 18.95 | 2.84 | 61.67 | 4.07 | 2.76 | 4.89 | 0.73 | 1.78 | 0.75 | 0.5 | 4:25 | 5:15 | 27.3 | 3310 | 2.1 | 14.2 | 14.05 | 30.02 | 36.79 | 42.7
Obs.: | A Norma da ABNT não prevê a determinação da Resistência à Compressão a um dia para o CP II-F-32.
A massa específica média do CP II-F-32 ITAMBÉ é 3,08 g/cm3 (NBR NM 23).
As datas do relatório se referem ao dia de expedição do cimento.
carimbo/assinatura
[18 empty] | 1° | 3 | 7 | 28
[17 empty] | Valores Mínimos - NBR 11578 |  | 10 | 20 | 32
[17 empty] | Valores Médios CP II-F-32 ITAMBÉ | 13.191 | 28.588 | 35.224 | 41.6

## CP II-Z
[9 empty] | TIPO / CLASSE : |  |  | CP II-Z-32
RELATÓRIO DE ENSAIOS DE CIMENTO | [18 empty] | PERÍODO : |  | 2016-09-01
[19 empty] | EMISSÃO : |  | 2016-11-04
| Químicos | [9 empty] | Físicos
Data | Al2O3 | SiO2 | Fe2O3 | CaO | MgO | SO3 | Perda | CaO | Resíd. | Equiv. | Exp. | Tempo de Pega |  | Cons. | Blaine | # 200 | # 325 | Resistência à Compressão
[7 empty] | Fogo | Livre | Insol. | Alcal. | Quente | Início | Fim | Normal |  |  |  | 1 dia | 3 dias | 7 dias | 28 dias
| % | % | % | % | % | % | % | % | % | % | mm | h : min | h : min | % | cm2/g | % | % | MPa | MPa | MPa | MPa
01 | 5.99 | 21.45 | 3.02 | 54.91 | 3.6 | 2.52 | 5.35 | 0.53 | 10.08 | 0.89 | 0 | 04:20 | 05:15 | 27.8 | 3480 | 1.4 | 7 | 12.27 | 26.03 | 33.15 | 41.15
05 | 6.16 | 21.71 | 3.04 | 54.06 | 3.6 | 2.56 | 5.34 | 0.59 | 11.12 | 0.88 | 0 | 04:15 | 05:00 | 28 | 3580 | 1.4 | 6.2 | 12.09 | 27.35 | 33.14 | 40.86
08 | 6.04 | 21.4 | 3.02 | 53.86 | 3.58 | 2.51 | 5.34 | 0.62 | 10.35 | 0.88 | 0 | 04:20 | 05:00 | 27.8 | 3590 | 1.6 | 7 | 12.22 | 26.58 | 34.49 | 40.53
12 | 5.9 | 21.77 | 3.08 | 55.41 | 3.5 | 2.41 | 5.1 | 0.56 | 10.8 | 0.85 | 0 | 04:30 | 05:15 | 27.5 | 3490 | 1.8 | 7.1 | 11.77 | 26.14 | 33.85 | 39.66
14 | 5.94 | 22.11 | 3.11 | 55.5 | 3.39 | 2.4 | 5.37 | 0.62 | 10.41 | 0.86 | 0 | 04:30 | 05:15 | 27.7 | 3510 | 1.9 | 8 | 13.41 | 27.16 | 32.97 | 40.45
16 | 5.99 | 21.93 | 3.09 | 54.62 | 3.43 | 2.46 | 5.16 | 0.59 | 11 | 0.86 | 0.5 | 04:35 | 05:15 | 27.7 | 3610 | 2 | 7.9 | 12.21 | 26.99 | 33.22 | 41.1
20 | 6.09 | 21.69 | 3.06 | 54.48 | 3.71 | 2.54 | 5.35 | 0.7 | 10.79 | 0.85 | 1 | 04:35 | 05:15 | 27.6 | 3580 | 2 | 8.2 | 11.77 | 24.85 | 30.83 | 40.4
22 | 6.09 | 21.69 | 3.05 | 54.51 | 3.66 | 2.66 | 5.11 | 0.76 | 10.73 | 0.87 | 0 | 04:30 | 05:15 | 27.7 | 3570 | 1.6 | 7.1 | 12.18 | 26.43 | 32.27 | 40.4
26 | 6.33 | 22.38 | 3.12 | 54.72 | 3.92 | 2.49 | 4.99 | 0.62 | 11.27 | 0.85 | 0.5 | 04:10 | 05:00 | 27.6 | 3540 | 1.6 | 6.6 | 11.33 | 26.19 | 32.62 | 42.4
28 | 6.17 | 22.2 | 3.07 | 54.96 | 3.77 | 2.58 | 4.91 | 0.87 | 10.8 | 0.84 | 0 | 04:20 | 05:00 | 27.7 | 3470 | 1.9 | 8 | 11.22 | 24.01 | 32.11 | 39.4
30 | 6.13 | 22.02 | 3.06 | 54.33 | 3.7 | 2.56 | 4.82 | 0.9 | 11.2 | 0.85 | 0.5 | 04:20 | 05:00 | 27.7 | 3430 | 1.8 | 7.3 | 11.49 | 24.7 | 31.63 | 40.8
Média | 6.075455 | 21.85 | 3.065455 | 54.66909 | 3.623636 | 2.517273 | 5.167273 | 0.6690909 | 10.77727 | 0.8618182 | 0.2272727 | 4:24 | 5:08 | 27.70909 | 3531.818 | 1.727273 | 7.309091 | 11.99636 | 26.03909 | 32.75273 | 40.6
Sd | 0.1221772 | 0.3075711 | 0.03297382 | 0.5087918 | 0.1530538 | 0.07603827 | 0.1983981 | 0.1240528 | 0.3735797 | 0.01601136 | 0.3437758 | 0:08 | 0:08 | 0.130035 | 58.9607 | 0.2195036 | 0.6410219 | 0.6014195 | 1.080828 | 1.020618 | 0.8
Min | 5.9 | 21.4 | 3.02 | 53.86 | 3.39 | 2.4 | 4.82 | 0.53 | 10.08 | 0.84 | 0 | 4:10 | 5:00 | 27.5 | 3430 | 1.4 | 6.2 | 11.22 | 24.01 | 30.83 | 39.4
Max | 6.33 | 22.38 | 3.12 | 55.5 | 3.92 | 2.66 | 5.37 | 0.9 | 11.27 | 0.89 | 1 | 4:35 | 5:15 | 28 | 3610 | 2 | 8.2 | 13.41 | 27.35 | 34.49 | 42.4
Obs.: | A Norma da ABNT não prevê a determinação da Resistência à Compressão a um dia para o CP II-Z-32.
A massa específica média do CP II-Z-32 ITAMBÉ é 2,98 g/cm3 (NBR NM 23).
As datas do relatório se referem ao dia de expedição do cimento.
carimbo/assinatura
[18 empty] | 1° | 3 | 7 | 28
[17 empty] | Valores Mínimos - NBR 11578 |  | 10 | 20 | 32
[17 empty] | Valores Médios CP II-Z-32 ITAMBÉ | 11.99636 | 26.03909 | 32.75273 | 40.6

## CP IV
[9 empty] | TIPO / CLASSE : |  |  | CP IV-32 RS
RELATÓRIO DE ENSAIOS DE CIMENTO | [18 empty] | PERÍODO : |  | 2016-09-01
[19 empty] | EMISSÃO : |  | 2016-11-04
| Químicos | [9 empty] | Físicos
Data | Al2O3 | SiO2 | Fe2O3 | CaO | MgO | SO3 | Perda | CaO | Resíd. | Equiv. | Exp. | Tempo de Pega |  | Cons. | Blaine | # 200 | # 325 | Resistência à Compressão
[7 empty] | Fogo | Livre | Insol. | Alcal. | Quente | Início | Fim | Normal |  |  |  | 1 dia | 3 dias | 7 dias | 28 dias
| % | % | % | % | % | % | % | % | % | % | mm | h : min | h : min | % | cm2/g | % | % | MPa | MPa | MPa | MPa
02 | 9.34 | 28.37 | 3.76 | 45.5 | 2.97 | 2.35 | 3.29 | 0.53 | 25.02 | 1.17 | 1 | 04:20 | 05:00 | 30.2 | 4190 | 0.4 | 2.8 | 12.72 | 25.95 | 33.32 | 44.83
06 | 9.49 | 28.53 | 3.8 | 45.42 | 2.96 | 2.32 | 3.3 | 0.56 | 25.58 | 1.14 | 0.5 | 04:15 | 05:00 | 30.1 | 4160 | 0.4 | 2.3 | 12.63 | 25.74 | 34.4 | 44.12
09 | 9.61 | 29.04 | 3.88 | 45.02 | 2.93 | 2.29 | 3.32 | 0.53 | 25.25 | 1.18 | 0.5 | 04:20 | 05:00 | 30.3 | 4210 | 0.5 | 2.6 | 13.22 | 25.31 | 32.01 | 43.64
13 | 9.77 | 29.66 | 3.96 | 45.05 | 2.82 | 2.2 | 3.13 | 0.53 | 25.32 | 1.21 | 0 | 04:30 | 05:15 | 29.9 | 4170 | 0.4 | 2.4 | 13.16 | 25.45 | 34.36 | 44.52
15 | 9.99 | 29.84 | 3.89 | 44.75 | 2.79 | 2.24 | 3.64 | 0.56 | 26.01 | 1.19 | 1 | 04:40 | 05:30 | 30.1 | 4240 | 0.5 | 2.8 | 12.64 | 27.84 | 34.3 | 43.85
19 | 9.53 | 28.82 | 3.83 | 45 | 2.72 | 2.31 | 3.28 | 0.31 | 25 | 1.17 | 0.5 | 04:30 | 05:15 | 30.1 | 4200 | 0.4 | 2.7 | 13.22 | 26.68 | 34.9 | 43.4
21 | 9.75 | 29.38 | 3.91 | 44.93 | 2.86 | 2.27 | 3.27 | 0.56 | 26.14 | 1.17 | 0 | 04:40 | 05:30 | 30 | 4200 | 0.5 | 2.8 | 12.82 | 26.86 | 34.91 | 44.8
23 | 9.38 | 28.28 | 3.7 | 45.03 | 2.87 | 2.35 | 3.31 | 0.76 | 25 | 1.13 | 0.5 | 04:35 | 05:15 | 30.1 | 4280 | 0.5 | 2.4 | 11.93 | 27.3 | 34 | 45.6
27 | 9.43 | 28.73 | 3.79 | 45.37 | 2.92 | 2.37 | 3.15 | 0.7 | 25.01 | 1.15 | 0 | 04:40 | 05:30 | 30.2 | 4180 | 0.5 | 2.6 | 11.85 | 26.62 | 33.92 | 45.7
29 | 9.26 | 28.51 | 3.78 | 45.63 | 2.92 | 2.35 | 3.16 | 0.62 | 25 | 1.15 | 0 | 04:40 | 05:30 | 30.1 | 4170 | 0.5 | 2.6 | 11.77 | 25.16 | 32.79 | 43.7
Média | 9.555 | 28.916 | 3.83 | 45.17 | 2.876 | 2.305 | 3.285 | 0.566 | 25.333 | 1.166 | 0.4 | 4:31 | 5:17 | 30.11 | 4200 | 0.46 | 2.6 | 12.596 | 26.291 | 33.891 | 44.4
Sd | 0.2262864 | 0.547544 | 0.0790218 | 0.2872088 | 0.08016649 | 0.05502525 | 0.1438556 | 0.1192756 | 0.4362224 | 0.02412928 | 0.3944053 | 0:10 | 0:13 | 0.1100505 | 36.51484 | 0.05163978 | 0.1825742 | 0.5625181 | 0.9048935 | 0.9304652 | 0.8
Min | 9.26 | 28.28 | 3.7 | 44.75 | 2.72 | 2.2 | 3.13 | 0.31 | 25 | 1.13 | 0 | 4:15 | 5:00 | 29.9 | 4160 | 0.4 | 2.3 | 11.77 | 25.16 | 32.01 | 43.4
Max | 9.99 | 29.84 | 3.96 | 45.63 | 2.97 | 2.37 | 3.64 | 0.76 | 26.14 | 1.21 | 1 | 4:40 | 5:30 | 30.3 | 4280 | 0.5 | 2.8 | 13.22 | 27.84 | 34.91 | 45.7
Obs.: | A Norma da ABNT não prevê a determinação da Resistência à Compressão a um dia para o CP IV-32 RS.
A massa específica média do CP IV-32 RS ITAMBÉ é 2,82 g/cm3 (NBR NM 23).
As datas do relatório se referem ao dia de expedição do cimento.
carimbo/assinatura
[18 empty] | 1° | 3 | 7 | 28
[17 empty] | Valores Mínimos - NBR 5736 |  | 10 | 20 | 32
[17 empty] | Valores Médios CP IV-32 RS ITAMBÉ | 12.596 | 26.291 | 33.891 | 44.4

## CP V
[9 empty] | TIPO : |  |  | CP V-ARI
RELATÓRIO DE ENSAIOS DE CIMENTO | [18 empty] | PERÍODO : |  | 2016-09-01
[19 empty] | EMISSÃO : |  | 2016-11-04
| Químicos | [9 empty] | Físicos
Data | Al2O3 | SiO2 | Fe2O3 | CaO | MgO | SO3 | Perda | CaO | Resíd. | Equiv. | Exp. | Tempo de Pega |  | Cons. | Blaine | # 200 | # 325 | Resistência à Compressão
[7 empty] | Fogo | Livre | Insol. | Alcal. | Quente | Início | Fim | Normal |  |  |  | 1 dia | 3 dias | 7 dias | 28 dias
| % | % | % | % | % | % | % | % | % | % | mm | h : min | h : min | % | cm2/g | % | % | MPa | MPa | MPa | MPa
01 | 4.38 | 18.92 | 2.7 | 61 | 4.29 | 2.97 | 3.33 | 0.59 | 0.76 | 0.71 | 0 | 03:20 | 04:00 | 30.2 | 4330 | 0.02 | 0.3 | 22.33 | 38.84 | 44.58 | 53.05
05 | 4.26 | 18.51 | 2.58 | 60.37 | 4.01 | 3.02 | 3.36 | 0.56 | 0.82 | 0.7 | 0 | 03:10 | 04:00 | 30 | 4370 | 0.04 | 0.3 | 21.84 | 38.76 | 44.07 | 50.84
08 | 4.31 | 18.99 | 2.76 | 61.31 | 3.62 | 3.04 | 3.22 | 0.7 | 0.9 | 0.72 | 0 | 03:15 | 04:00 | 29.9 | 4350 | 0.04 | 0.2 | 22.55 | 38.86 | 44.37 | 51.93
12 | 4.2 | 19.14 | 2.73 | 61.52 | 3.4 | 2.98 | 3.31 | 0.62 | 0.92 | 0.69 | 0.5 | 03:40 | 04:30 | 29.6 | 4410 | 0.02 | 0.3 | 21.79 | 40.09 | 45.63 | 51.72
14 | 4.25 | 19.16 | 2.74 | 61.29 | 3.68 | 2.97 | 3.06 | 0.59 | 0.9 | 0.69 | 0 | 03:50 | 04:30 | 29.8 | 4360 | 0.02 | 0.2 | 21.49 | 39.09 | 45.78 | 52.05
16 | 4.18 | 18.93 | 2.65 | 61.12 | 3.63 | 3.01 | 3.06 | 0.81 | 0.76 | 0.7 | 0 | 03:40 | 04:15 | 29.8 | 4340 | 0.02 | 0.3 | 22.47 | 41.11 | 45.58 | 53.5
20 | 4.16 | 18.79 | 2.59 | 60.53 | 4.05 | 3.02 | 3.16 | 0.76 | 0.74 | 0.7 | 0 | 03:50 | 04:30 | 29.9 | 4410 | 0.03 | 0.2 | 22.81 | 40.51 | 45.38 | 53.8
22 | 4.27 | 19.02 | 2.69 | 60.75 | 4.23 | 2.95 | 3.07 | 0.64 | 0.9 | 0.74 | 0.5 | 03:40 | 04:15 | 29.8 | 4340 | 0.06 | 0.3 | 22.34 | 40.49 | 45.79 | 52.8
26 | 4.2 | 18.89 | 2.64 | 60.85 | 3.87 | 3 | 3.25 | 0.64 | 0.75 | 0.73 | 0.5 | 04:00 | 04:30 | 30 | 4310 | 0.03 | 0.3 | 22.2 | 39.11 | 44.94 | 52.8
28 | 4.21 | 19.02 | 2.59 | 60.35 | 3.88 | 3 | 3.11 | 0.7 | 0.63 | 0.72 | 0 | 03:45 | 04:15 | 29.7 | 4340 | 0.03 | 0.3 | 22.37 | 39 | 44.69 | 52.8
30 | 4.25 | 19.14 | 2.59 | 60.68 | 3.9 | 3.01 | 3.08 | 0.7 | 0.81 | 0.73 | 0 | 04:10 | 05:00 | 30.1 | 4300 | 0.04 | 0.3 | 23.52 | 40.3 | 44.08 | 51.9
Média | 4.242727 | 18.95545 | 2.66 | 60.88818 | 3.869091 | 2.997273 | 3.182727 | 0.6645455 | 0.8081818 | 0.7118182 | 0.1363636 | 3:40 | 4:20 | 29.89091 | 4350.909 | 0.03181818 | 0.2727273 | 22.33727 | 39.65091 | 44.99 | 52.5
Sd | 0.06325993 | 0.1874761 | 0.06737952 | 0.3943556 | 0.27131 | 0.02686667 | 0.1159389 | 0.07698878 | 0.09075441 | 0.01721522 | 0.2335497 | 0:19 | 0:18 | 0.1758098 | 35.34248 | 0.01250454 | 0.04670994 | 0.5449604 | 0.8539842 | 0.6703283 | 0.9
Min | 4.16 | 18.51 | 2.58 | 60.35 | 3.4 | 2.95 | 3.06 | 0.56 | 0.63 | 0.69 | 0 | 3:10 | 4:00 | 29.6 | 4300 | 0.02 | 0.2 | 21.49 | 38.76 | 44.07 | 50.84
Max | 4.38 | 19.16 | 2.76 | 61.52 | 4.29 | 3.04 | 3.36 | 0.81 | 0.92 | 0.74 | 0.5 | 4:10 | 5:00 | 30.2 | 4410 | 0.06 | 0.3 | 23.52 | 41.11 | 45.79 | 53.8
Obs.: | A Resistência à Compressão aos 28 dias do CP V-ARI é regida pela NBR 5733,
a qual não estabelece valor mínimo.
A massa específica média do CP V-ARI ITAMBÉ é 3,09 g/cm3 (NBR NM 23).
As datas do relatório se referem ao dia de expedição do cimento.
carimbo/assinatura
[18 empty] | 1° | 3 | 7 | 28
[17 empty] | Valores Mínimos - NBR 5733 | 14 | 24 | 34
[17 empty] | Valores Médios CP V-ARI ITAMBÉ | 22.33727 | 39.65091 | 44.99 | 52.5

## CP II-F-40
[9 empty] | TIPO / CLASSE : |  |  | CP II-F-40
RELATÓRIO DE ENSAIOS DE CIMENTO | [18 empty] | PERÍODO : |  | 2016-09-01
[19 empty] | EMISSÃO : |  | 2016-11-04
| Químicos | [9 empty] | Físicos
Data | Al2O3 | SiO2 | Fe2O3 | CaO | MgO | SO3 | Perda | CaO | Resíd. | Equiv. | Exp. | Tempo de Pega |  | Cons. | Blaine | # 200 | # 325 | Resistência à Compressão
[7 empty] | Fogo | Livre | Insol. | Alcal. | Quente | Início | Fim | Normal |  |  |  | 1 dia | 3 dias | 7 dias | 28 dias
| % | % | % | % | % | % | % | % | % | % | mm | h : min | h : min | % | cm2/g | % | % | MPa | MPa | MPa | MPa
02 | 4.27 | 18.54 | 2.71 | 61 | 4.19 | 3.02 | 4.91 | 0.64 | 1.44 | 0.68 | 0.5 | 03:15 | 04:00 | 30.1 | 4390 | 0.01 | 0.2 | 21.34 | 40.01 | 45.74 | 54.06
06 | 4.29 | 18.5 | 2.62 | 60.92 | 4.16 | 3.03 | 5.2 | 0.62 | 1.12 | 0.69 | 0 | 03:10 | 04:00 | 29.9 | 4460 | 0.04 | 0.3 | 21.77 | 39.33 | 45.67 | 54.27
09 | 4.08 | 18.52 | 2.58 | 61.21 | 3.21 | 3.01 | 5.07 | 0.62 | 1.41 | 0.69 | 0 | 03:20 | 04:00 | 30 | 4420 | 0.05 | 0.3 | 22.29 | 40.03 | 45.35 | 52.26
13 | 4.19 | 18.9 | 2.69 | 61.39 | 3.5 | 2.99 | 5.16 | 0.64 | 1.39 | 0.71 | 0 | 03:30 | 04:00 | 30.2 | 4460 | 0.05 | 0.3 | 22.14 | 40.43 | 44.38 | 52.07
15 | 4.15 | 18.59 | 2.56 | 60.6 | 3.62 | 2.96 | 4.96 | 0.64 | 1.46 | 0.68 | 0.5 | 04:00 | 04:30 | 29.8 | 4430 | 0.04 | 0.2 | 22.04 | 41.04 | 45.96 | 52.4
19 | 4.13 | 18.62 | 2.62 | 60.91 | 4.01 | 3.06 | 4.7 | 0.62 | 1.3 | 0.7 | 0 | 03:35 | 04:15 | 30 | 4370 | 0.03 | 0.3 | 23.24 | 41.52 | 46.61 | 54.9
21 | 4.13 | 18.51 | 2.62 | 60.62 | 4.13 | 3.02 | 5.45 | 0.48 | 1.62 | 0.73 | 0 | 03:35 | 04:15 | 30 | 4390 | 0.05 | 0.3 | 23.37 | 40.86 | 46.06 | 53.5
23 | 4.18 | 18.73 | 2.61 | 60.95 | 3.7 | 2.95 | 4.7 | 0.59 | 1.69 | 0.72 | 0 | 03:40 | 04:15 | 29.8 | 4410 | 0.06 | 0.3 | 22.44 | 40.76 | 45.36 | 51.2
27 | 4.21 | 18.89 | 2.82 | 61.79 | 3.83 | 3.01 | 4.81 | 0.62 | 1.3 | 0.74 | 0.5 | 03:50 | 04:30 | 29.8 | 4420 | 0.02 | 0.2 | 23.91 | 39.47 | 46.05 | 50.9
29 | 4.15 | 18.71 | 2.61 | 61.03 | 3.58 | 2.98 | 4.85 | 0.62 | 1.4 | 0.73 | 1 | 03:50 | 04:30 | 30 | 4490 | 0.05 | 0.3 | 23.16 | 39.78 | 46.14 | 53.4
Média | 4.178 | 18.651 | 2.644 | 61.042 | 3.793 | 3.003 | 4.981 | 0.609 | 1.413 | 0.707 | 0.25 | 3:35 | 4:14 | 29.96 | 4424 | 0.04 | 0.27 | 22.57 | 40.323 | 45.732 | 52.9
Sd | 0.06494442 | 0.1511769 | 0.07647803 | 0.3535471 | 0.32728 | 0.03335 | 0.2398356 | 0.04771443 | 0.1614552 | 0.02213594 | 0.3535534 | 0:16 | 0:13 | 0.1349897 | 37.17825 | 0.01563472 | 0.04830459 | 0.8128551 | 0.7172486 | 0.6068278 | 1.3
Min | 4.08 | 18.5 | 2.56 | 60.6 | 3.21 | 2.95 | 4.7 | 0.48 | 1.12 | 0.68 | 0 | 3:10 | 4:00 | 29.8 | 4370 | 0.01 | 0.2 | 21.34 | 39.33 | 44.38 | 50.9
Max | 4.29 | 18.9 | 2.82 | 61.79 | 4.19 | 3.06 | 5.45 | 0.64 | 1.69 | 0.74 | 1 | 4:00 | 4:30 | 30.2 | 4490 | 0.06 | 0.3 | 23.91 | 41.52 | 46.61 | 54.9
Obs.: | A Norma da ABNT não prevê a determinação da Resistência à Compressão a um dia para o CP II-F-40.
A massa específica média do CP II-F-40 ITAMBÉ é 3,08 g/cm3 (NBR NM 23).
As datas do relatório se referem ao dia de expedição do cimento.
carimbo/assinatura
[18 empty] | 1° | 3 | 7 | 28
[17 empty] | Valores Mínimos - NBR 11578 |  | 15 | 25 | 40
[17 empty] | Valores Médios CP II-F-40 ITAMBÉ | 22.57 | 40.323 | 45.732 | 52.9