## CP II-F
[9 empty] | TIPO / CLASSE : |  |  | CP II-F-32
RELATÓRIO DE ENSAIOS DE CIMENTO | [18 empty] | PERÍODO : |  | 2017-06-01
[19 empty] | EMISSÃO : |  | 2017-07-25
| Químicos | [9 empty] | Físicos
Data | Al2O3 | SiO2 | Fe2O3 | CaO | MgO | SO3 | Perda | CaO | Resíd. | Equiv. | Exp. | Tempo de Pega |  | Cons. | Blaine | # 200 | # 325 | Resistência à Compressão
[7 empty] | Fogo | Livre | Insol. | Alcal. | Quente | Início | Fim | Normal |  |  |  | 1 dia | 3 dias | 7 dias | 28 dias
| % | % | % | % | % | % | % | % | % | % | mm | h : min | h : min | % | cm2/g | % | % | MPa | MPa | MPa | MPa
01 | 4.03 | 17.88 | 2.89 | 60.56 | 3.78 | 2.9 | 4.64 | 0.48 | 0.91 | 0.66 | 0 | 03:50 | 04:30 | 26 | 3290 | 2.7 | 13 | 16.04 | 29.04 | 36.1 | 43.88
05 | 4.08 | 17.96 | 2.91 | 60.39 | 3.92 | 2.87 | 4.73 | 0.53 | 0.73 | 0.66 | 0 | 03:35 | 04:15 | 26 | 3290 | 3 | 13.2 | 14.84 | 29.24 | 34.83 | 42.33
07 | 4.05 | 18.09 | 2.87 | 61.2 | 3.61 | 2.92 | 4.79 | 0.56 | 0.9 | 0.67 | 0 | 03:50 | 04:30 | 25.7 | 3310 | 2.8 | 14 | 16.17 | 30.95 | 37.88 | 43.73
09 | 4.08 | 18.16 | 2.93 | 61.15 | 3.47 | 2.87 | 4.69 | 0.48 | 0.71 | 0.66 | 0 | 03:40 | 04:30 | 26 | 3290 | 2.5 | 14.7 | 16.04 | 30.78 | 38.07 | 43.14
13 | 4.16 | 18.47 | 2.83 | 61.34 | 3.46 | 2.86 | 4.62 | 0.5 | 0.96 | 0.68 | 0 | 03:35 | 04:15 | 25.7 | 3320 | 3 | 13.4 | 14.72 | 29.03 | 36.12 | 42.62
16 | 4.15 | 18.39 | 2.84 | 61.02 | 3.49 | 2.85 | 4.67 | 0.48 | 0.96 | 0.69 | 0.5 | 03:40 | 04:30 | 26 | 3260 | 2.5 | 13.2 | 14.21 | 26.52 | 34.41 | -
20 | 4.15 | 18.42 | 2.85 | 60.97 | 3.65 | 2.83 | 4.61 | 0.42 | 0.9 | 0.68 | 0 | 03:50 | 04:30 | 26 | 3270 | 2.8 | 13.7 | 14.39 | 27.25 | 33.75 | -
22 | 4.11 | 18.34 | 2.89 | 60.86 | 3.44 | 2.78 | 4.7 | 0.5 | 0.84 | 0.68 | 1 | 03:40 | 04:30 | 26.5 | 3230 | 2.9 | 13.8 | 14.05 | 26.92 | 34.1 | -
26 | 4.09 | 18.29 | 2.88 | 61.14 | 3.19 | 2.81 | 4.92 | 0.5 | 1.25 | 0.69 | 0.5 | 03:40 | 04:30 | 26.1 | 3260 | 2.2 | 13.4 | 15.33 | 28.14 | 34.24 | -
28 | 4.19 | 18.52 | 2.89 | 61.4 | 3.08 | 2.82 | 4.7 | 0.5 | 0.87 | 0.71 | 0.5 | 03:50 | 04:30 | 26 | 3200 | 2.2 | 13.6 | 14.69 | 28.45 | 34.57 | -
30 | 4.2 | 18.53 | 2.92 | 61.5 | 3.4 | 2.72 | 4.9 | 0.59 | 0.79 | 0.66 | 0.5 | 03:40 | 04:30 | 26.1 | 3280 | 2.7 | 13.3 | 15.78 | 29.25 | 36.56 | -
Média | 4.117273 | 18.27727 | 2.881818 | 61.04818 | 3.499091 | 2.839091 | 4.724545 | 0.5036364 | 0.8927273 | 0.6763636 | 0.2727273 | 3:43 | 4:27 | 26.00909 | 3272.727 | 2.663636 | 13.57273 | 15.11455 | 28.68818 | 35.51182 | 43.14
Sd | 0.05640761 | 0.2245926 | 0.0321926 | 0.3418719 | 0.2404352 | 0.05629468 | 0.1048202 | 0.0447823 | 0.1451958 | 0.01629278 | 0.3437758 | 0:06 | 0:06 | 0.2119177 | 34.66725 | 0.2838053 | 0.4755858 | 0.7876467 | 1.435457 | 1.524722 | 0.6749444
Min | 4.03 | 17.88 | 2.83 | 60.39 | 3.08 | 2.72 | 4.61 | 0.42 | 0.71 | 0.66 | 0 | 3:35 | 4:15 | 25.7 | 3200 | 2.2 | 13 | 14.05 | 26.52 | 33.75 | 42.33
Max | 4.2 | 18.53 | 2.93 | 61.5 | 3.92 | 2.92 | 4.92 | 0.59 | 1.25 | 0.71 | 1 | 3:50 | 4:30 | 26.5 | 3320 | 3 | 14.7 | 16.17 | 30.95 | 38.07 | 43.88
Obs.: | A Norma da ABNT não prevê a determinação da Resistência à Compressão a um dia para o CP II-F-32.
A massa específica média do CP II-F-32 ITAMBÉ é 3,08 g/cm3 (NBR NM 23).
As datas do relatório se referem ao dia de expedição do cimento.
carimbo/assinatura
[18 empty] | 1° | 3 | 7 | 28
[17 empty] | Valores Mínimos - NBR 11578 |  | 10 | 20 | 32
[17 empty] | Valores Médios CP II-F-32 ITAMBÉ | 15.11455 | 28.68818 | 35.51182 | 43.14

## CP II-Z
[9 empty] | TIPO / CLASSE : |  |  | CP II-Z-32
RELATÓRIO DE ENSAIOS DE CIMENTO | [18 empty] | PERÍODO : |  | 2017-06-01
[19 empty] | EMISSÃO : |  | 2017-07-25
| Químicos | [9 empty] | Físicos
Data | Al2O3 | SiO2 | Fe2O3 | CaO | MgO | SO3 | Perda | CaO | Resíd. | Equiv. | Exp. | Tempo de Pega |  | Cons. | Blaine | # 200 | # 325 | Resistência à Compressão
[7 empty] | Fogo | Livre | Insol. | Alcal. | Quente | Início | Fim | Normal |  |  |  | 1 dia | 3 dias | 7 dias | 28 dias
| % | % | % | % | % | % | % | % | % | % | mm | h : min | h : min | % | cm2/g | % | % | MPa | MPa | MPa | MPa
02 | 6.28 | 22.31 | 3.09 | 54.16 | 3.59 | 2.61 | 5.58 | 0.48 | 10.83 | 0.8 | 0.5 | 04:15 | 05:00 | 27.8 | 3560 | 2.6 | 9.8 | 12.4 | 26.11 | 34.87 | 41.9
06 | 6.31 | 22.51 | 3.09 | 53.82 | 3.6 | 2.59 | 5.52 | 0.53 | 11.26 | 0.82 | 0 | 04:15 | 05:00 | 27.8 | 3660 | 3 | 11.1 | 12.46 | 25.96 | 33.19 | 42.8
08 | 6.18 | 22.11 | 3.19 | 54.03 | 3.61 | 2.71 | 5.5 | 0.56 | 11.16 | 0.82 | 0 | 04:00 | 04:45 | 27.8 | 3710 | 2.7 | 9.9 | 11.39 | 25.21 | 32.65 | 42.5
12 | 6.29 | 22.56 | 3.06 | 55.06 | 3.67 | 2.57 | 5.5 | 0.53 | 10.68 | 0.8 | 0 | 04:00 | 04:45 | 28 | 3700 | 2.8 | 9.6 | 12.56 | 26.28 | 35.05 | 42.2
14 | 6.34 | 22.81 | 3.13 | 54.92 | 3.43 | 2.7 | 5.6 | 0.48 | 10.69 | 0.82 | 0 | 04:20 | 05:15 | 27.6 | 3640 | 2.5 | 9.2 | 13.08 | 27.56 | 34.54 | -
19 | 6.16 | 22.25 | 3.1 | 54.36 | 3.28 | 2.79 | 5.74 | 0.48 | 11.73 | 0.83 | 1 | 04:15 | 05:00 | 27.8 | 3640 | 3.1 | 10.8 | 13.02 | 25.62 | 34.13 | -
21 | 6.1 | 22.17 | 3.04 | 53.85 | 3.28 | 2.69 | 5.53 | 0.5 | 11.92 | 0.83 | 0 | 04:10 | 05:00 | 27.9 | 3680 | 2.4 | 9.1 | 12.26 | 25.2 | 33.24 | -
23 | 6.08 | 22.06 | 3.08 | 54.71 | 3.2 | 2.9 | 5.45 | 0.48 | 11.27 | 0.86 | 0 | 04:15 | 05:00 | 27.7 | 3610 | 2.4 | 9.6 | 10.12 | 25.36 | 34.2 | -
27 | 6.09 | 22.25 | 3.1 | 55.31 | 3.35 | 2.65 | 5.44 | 0.5 | 10.81 | 0.83 | 0 | 04:00 | 04:45 | 27.8 | 3520 | 3.2 | 9.7 | 12.29 | 25.37 | 33 | -
29 | 6.19 | 22.59 | 3.12 | 54.95 | 3.25 | 2.66 | 5.59 | 0.45 | 11.5 | 0.82 | 0 | 04:05 | 05:00 | 28 | 3480 | 3.1 | 10.2 | 10.76 | 23.5 | 31.3 | -
Média | 6.202 | 22.362 | 3.1 | 54.517 | 3.426 | 2.687 | 5.545 | 0.499 | 11.185 | 0.823 | 0.15 | 4:10 | 4:57 | 27.82 | 3620 | 2.78 | 9.9 | 12.034 | 25.6 | 33.6 | 42.4
Sd | 0.09704524 | 0.2433927 | 0.04109609 | 0.5406591 | 0.1767107 | 0.09877584 | 0.08771798 | 0.03247221 | 0.4367366 | 0.01702939 | 0.3374743 | 0:08 | 0:09 | 0.1229273 | 77.31609 | 0.3047768 | 0.6411795 | 0.9704661 | 1 | 1.2 | 0.4
Min | 6.08 | 22.06 | 3.04 | 53.82 | 3.2 | 2.57 | 5.44 | 0.45 | 10.68 | 0.8 | 0 | 4:00 | 4:45 | 27.6 | 3480 | 2.4 | 9.1 | 10.12 | 23.5 | 31.3 | 41.9
Max | 6.34 | 22.81 | 3.19 | 55.31 | 3.67 | 2.9 | 5.74 | 0.56 | 11.92 | 0.86 | 1 | 4:20 | 5:15 | 28 | 3710 | 3.2 | 11.1 | 13.08 | 27.56 | 35.05 | 42.8
Obs.: | A Norma da ABNT não prevê a determinação da Resistência à Compressão a um dia para o CP II-Z-32.
A massa específica média do CP II-Z-32 ITAMBÉ é 2,98 g/cm3 (NBR NM 23).
As datas do relatório se referem ao dia de expedição do cimento.
carimbo/assinatura
[18 empty] | 1° | 3 | 7 | 28
[17 empty] | Valores Mínimos - NBR 11578 |  | 10 | 20 | 32
[17 empty] | Valores Médios CP II-Z-32 ITAMBÉ | 12.034 | 25.6 | 33.6 | 42.4

## CP IV
[9 empty] | TIPO / CLASSE : |  |  | CP IV-32 RS
RELATÓRIO DE ENSAIOS DE CIMENTO | [18 empty] | PERÍODO : |  | 2017-06-01
[19 empty] | EMISSÃO : |  | 2017-07-25
| Químicos | [9 empty] | Físicos
Data | Al2O3 | SiO2 | Fe2O3 | CaO | MgO | SO3 | Perda | CaO | Resíd. | Equiv. | Exp. | Tempo de Pega |  | Cons. | Blaine | # 200 | # 325 | Resistência à Compressão
[7 empty] | Fogo | Livre | Insol. | Alcal. | Quente | Início | Fim | Normal |  |  |  | 1 dia | 3 dias | 7 dias | 28 dias
| % | % | % | % | % | % | % | % | % | % | mm | h : min | h : min | % | cm2/g | % | % | MPa | MPa | MPa | MPa
01 | 9.59 | 29.08 | 3.86 | 45.92 | 2.88 | 2.33 | 3.52 | 0.53 | 25.52 | 1.11 | 0 | 04:30 | 05:15 | 30.5 | 4240 | 0.4 | 2.7 | 13.85 | 27.46 | 35.83 | 45.51
05 | 9.79 | 29.65 | 3.91 | 45.77 | 2.84 | 2.28 | 3.59 | 0.56 | 25.96 | 1.16 | 0.5 | 04:15 | 05:00 | 30.5 | 4180 | 0.5 | 2.6 | 13.65 | 25.64 | 34.01 | 44.79
07 | 9.76 | 29.45 | 3.88 | 45.85 | 2.94 | 2.12 | 3.31 | 0.59 | 25.42 | 1.11 | 0 | 04:10 | 05:00 | 30.5 | 4230 | 0.4 | 2.3 | 13.64 | 24.84 | 33.89 | 44.82
09 | 9.97 | 29.63 | 3.92 | 45.68 | 2.79 | 2.29 | 3.83 | 0.56 | 26.48 | 1.15 | 0.5 | 04:15 | 05:00 | 30.1 | 4300 | 0.6 | 2.7 | 13.71 | 26.19 | 34.01 | 45.72
13 | 9.64 | 29.3 | 3.84 | 45.83 | 2.77 | 2.02 | 3.58 | 0.56 | 25.98 | 1.13 | 0 | 04:15 | 05:00 | 30.1 | 4280 | 0.6 | 2.7 | 14.29 | 25.72 | 35.53 | 45.41
16 | 9.84 | 29.54 | 3.91 | 46.03 | 2.69 | 2.08 | 3.32 | 0.53 | 25.98 | 1.16 | 0.5 | 04:15 | 05:00 | 30.2 | 4200 | 0.3 | 1.9 | 13.81 | 26.02 | 35.52 | -
20 | 9.87 | 29.95 | 3.94 | 46.17 | 2.73 | 2.13 | 3.19 | 0.45 | 25.88 | 1.19 | 0 | 04:25 | 05:15 | 30.2 | 4220 | 0.4 | 2.5 | 13.88 | 26.8 | 35.74 | -
22 | 9.87 | 29.84 | 4 | 45.72 | 2.66 | 2.23 | 3.17 | 0.48 | 26.23 | 1.21 | 0 | 04:20 | 05:00 | 30.4 | 4220 | 0.5 | 2.9 | 13.63 | 26.49 | 34.68 | -
26 | 9.94 | 29.88 | 3.85 | 45.61 | 2.58 | 2.16 | 3.21 | 0.45 | 26.37 | 1.21 | 0 | 04:20 | 05:00 | 30.3 | 4280 | 0.5 | 3.7 | 13.37 | 26.89 | 35.32 | -
28 | 9.09 | 28.01 | 3.82 | 46.51 | 2.72 | 2.26 | 3.52 | 0.53 | 26.15 | 1.13 | 0 | 04:10 | 05:00 | 30.1 | 4190 | 0.8 | 3.2 | 14.2 | 28.28 | 35.4 | -
30 | 9.67 | 29.8 | 4.02 | 45.95 | 2.85 | 2.23 | 3.71 | 0.53 | 25.52 | 1.17 | 1 | 04:20 | 05:15 | 30.4 | 4160 | 0.4 | 2.6 | 13.64 | 24.95 | 33.7 | -
Média | 9.73 | 29.46636 | 3.904545 | 45.91273 | 2.768182 | 2.193636 | 3.45 | 0.5245455 | 25.95364 | 1.157273 | 0.2272727 | 4:18 | 5:04 | 30.3 | 4227.273 | 0.4909091 | 2.709091 | 13.78818 | 26.29818 | 34.87545 | 45.25
Sd | 0.2446222 | 0.5495502 | 0.06393178 | 0.2553856 | 0.105529 | 0.09800742 | 0.2232487 | 0.04612237 | 0.3511488 | 0.03580249 | 0.3437758 | 0:06 | 0:07 | 0.167332 | 44.74168 | 0.1375103 | 0.4635829 | 0.2651723 | 1.035218 | 0.8285091 | 0.4214855
Min | 9.09 | 28.01 | 3.82 | 45.61 | 2.58 | 2.02 | 3.17 | 0.45 | 25.42 | 1.11 | 0 | 4:10 | 5:00 | 30.1 | 4160 | 0.3 | 1.9 | 13.37 | 24.84 | 33.7 | 44.79
Max | 9.97 | 29.95 | 4.02 | 46.51 | 2.94 | 2.33 | 3.83 | 0.59 | 26.48 | 1.21 | 1 | 4:30 | 5:15 | 30.5 | 4300 | 0.8 | 3.7 | 14.29 | 28.28 | 35.83 | 45.72
Obs.: | A Norma da ABNT não prevê a determinação da Resistência à Compressão a um dia para o CP IV-32 RS.
A massa específica média do CP IV-32 RS ITAMBÉ é 2,82 g/cm3 (NBR NM 23).
As datas do relatório se referem ao dia de expedição do cimento.
carimbo/assinatura
[18 empty] | 1° | 3 | 7 | 28
[17 empty] | Valores Mínimos - NBR 5736 |  | 10 | 20 | 32
[17 empty] | Valores Médios CP IV-32 RS ITAMBÉ | 13.78818 | 26.29818 | 34.87545 | 45.25

## CP V
[9 empty] | TIPO : |  |  | CP V-ARI
RELATÓRIO DE ENSAIOS DE CIMENTO | [18 empty] | PERÍODO : |  | 2017-06-01
[19 empty] | EMISSÃO : |  | 2017-07-25
| Químicos | [9 empty] | Físicos
Data | Al2O3 | SiO2 | Fe2O3 | CaO | MgO | SO3 | Perda | CaO | Resíd. | Equiv. | Exp. | Tempo de Pega |  | Cons. | Blaine | # 200 | # 325 | Resistência à Compressão
[7 empty] | Fogo | Livre | Insol. | Alcal. | Quente | Início | Fim | Normal |  |  |  | 1 dia | 3 dias | 7 dias | 28 dias
| % | % | % | % | % | % | % | % | % | % | mm | h : min | h : min | % | cm2/g | % | % | MPa | MPa | MPa | MPa
02 | 4.47 | 18.9 | 2.88 | 59.62 | 4.19 | 3.29 | 3.3 | 0.56 | 0.96 | 0.68 | 0.5 | 03:35 | 04:15 | 29.7 | 4510 | 0.03 | 0.4 | 23.24 | 39.05 | 45.23 | 54.3
06 | 4.22 | 18.43 | 2.89 | 60.07 | 4 | 3.3 | 3.3 | 0.56 | 0.47 | 0.66 | 0.5 | 03:15 | 04:00 | 29.4 | 4500 | 0.05 | 0.4 | 23.37 | 38.72 | 45.73 | 54.8
08 | 4.15 | 18.36 | 2.83 | 60.06 | 3.71 | 3.33 | 3.25 | 0.59 | 0.49 | 0.68 | 0.5 | 03:20 | 04:00 | 29.7 | 4550 | 0.03 | 0.2 | 22.97 | 38.44 | 45.1 | 54.2
12 | 4.26 | 18.59 | 2.84 | 60.51 | 3.55 | 3.29 | 3.43 | 0.56 | 0.7 | 0.69 | 1 | 03:15 | 04:15 | 29.4 | 4550 | 0.04 | 0.3 | 22.92 | 38.56 | 45.37 | 53
14 | 4.23 | 18.72 | 2.93 | 61.29 | 3.57 | 3.25 | 3.31 | 0.56 | 0.54 | 0.68 | 0 | 03:20 | 04:00 | 29.1 | 4490 | 0.02 | 0.2 | 23.26 | 39.89 | 46.59 | -
19 | 4.18 | 18.83 | 3.06 | 60.72 | 4.07 | 3.19 | 3.19 | 0.59 | 0.72 | 0.68 | 0.5 | 03:30 | 04:15 | 29.2 | 4420 | 0.02 | 0.2 | 20.92 | 36.24 | 44.63 | -
21 | 4.13 | 18.4 | 2.95 | 60.5 | 3.84 | 3.24 | 3.41 | 0.59 | 0.63 | 0.67 | 0 | 03:35 | 04:15 | 29.2 | 4470 | 0.03 | 0.3 | 20.96 | 36.89 | 44.49 | -
23 | 4.2 | 18.73 | 2.92 | 60.77 | 3.36 | 3.21 | 3.58 | 0.56 | 0.6 | 0.66 | 0.5 | 03:10 | 04:00 | 29.5 | 4390 | 0.02 | 0.3 | 20.92 | 36.83 | 42.8 | -
27 | 4.18 | 18.6 | 2.88 | 60.65 | 3.18 | 3.26 | 3.44 | 0.59 | 0.43 | 0.68 | 0 | 03:20 | 04:00 | 29.8 | 4390 | 0.04 | 0.4 | 22.2 | 36.08 | 44.2 | -
29 | 4.2 | 18.59 | 3.04 | 60.41 | 3.71 | 3.36 | 3.47 | 0.59 | 0.76 | 0.72 | 0 | 03:25 | 04:15 | 29.9 | 4430 | 0.03 | 0.4 | 22.74 | 38.3 | 44.6 | -
Média | 4.222 | 18.615 | 2.922 | 60.46 | 3.718 | 3.272 | 3.368 | 0.575 | 0.63 | 0.68 | 0.35 | 3:23 | 4:08 | 29.49 | 4470 | 0.031 | 0.31 | 22.35 | 37.85556 | 44.9 | 54.1
Sd | 0.09496198 | 0.1821629 | 0.07714345 | 0.4610375 | 0.317798 | 0.05245104 | 0.117549 | 0.01581139 | 0.1609002 | 0.01699673 | 0.3374743 | 0:09 | 0:08 | 0.2766867 | 60.1849 | 0.009944289 | 0.0875595 | 1.030987 | 1.3 | 1 | 0.8
Min | 4.13 | 18.36 | 2.83 | 59.62 | 3.18 | 3.19 | 3.19 | 0.56 | 0.43 | 0.66 | 0 | 3:10 | 4:00 | 29.1 | 4390 | 0.02 | 0.2 | 20.92 | 36.08 | 42.8 | 53
Max | 4.47 | 18.9 | 3.06 | 61.29 | 4.19 | 3.36 | 3.58 | 0.59 | 0.96 | 0.72 | 1 | 3:35 | 4:15 | 29.9 | 4550 | 0.05 | 0.4 | 23.37 | 39.89 | 46.59 | 54.8
Obs.: | A Resistência à Compressão aos 28 dias do CP V-ARI é regida pela NBR 5733,
a qual não estabelece valor mínimo.
A massa específica média do CP V-ARI ITAMBÉ é 3,09 g/cm3 (NBR NM 23).
As datas do relatório se referem ao dia de expedição do cimento.
carimbo/assinatura
[18 empty] | 1° | 3 | 7 | 28
[17 empty] | Valores Mínimos - NBR 5733 | 14 | 24 | 34
[17 empty] | Valores Médios CP V-ARI ITAMBÉ | 22.35 | 37.85556 | 44.9 | 54.1

## CP II-F-40
[9 empty] | TIPO / CLASSE : |  |  | CP II-F-40
RELATÓRIO DE ENSAIOS DE CIMENTO | [18 empty] | PERÍODO : |  | 2017-06-01
[19 empty] | EMISSÃO : |  | 2017-07-25
| Químicos | [9 empty] | Físicos
Data | Al2O3 | SiO2 | Fe2O3 | CaO | MgO | SO3 | Perda | CaO | Resíd. | Equiv. | Exp. | Tempo de Pega |  | Cons. | Blaine | # 200 | # 325 | Resistência à Compressão
[7 empty] | Fogo | Livre | Insol. | Alcal. | Quente | Início | Fim | Normal |  |  |  | 1 dia | 3 dias | 7 dias | 28 dias
| % | % | % | % | % | % | % | % | % | % | mm | h : min | h : min | % | cm2/g | % | % | MPa | MPa | MPa | MPa
01 | 4.18 | 18.06 | 2.77 | 60.34 | 3.95 | 3.29 | 5.09 | 0.56 | 0.84 | 0.65 | 0.5 | 03:20 | 04:00 | 29.8 | 4550 | 0.04 | 0.4 | 22.48 | 39.89 | 46.03 | 54.23
05 | 4.15 | 18.05 | 2.75 | 60.24 | 3.93 | 3.26 | 5.16 | 0.42 | 0.75 | 0.64 | 0.5 | 03:15 | 04:00 | 29.8 | 4560 | 0.02 | 0.3 | 23.01 | 38.65 | 45.85 | 53.64
07 | 4 | 17.91 | 2.74 | 60.76 | 3.33 | 3.34 | 5.27 | 0.56 | 0.83 | 0.68 | 0 | 03:20 | 04:00 | 29.8 | 4500 | 0.03 | 0.3 | 24.01 | 40.7 | 46.46 | 54.36
09 | 4.04 | 17.91 | 2.82 | 61.08 | 3.41 | 3.31 | 5.22 | 0.56 | 0.77 | 0.66 | 1 | 03:25 | 04:15 | 29.7 | 4480 | 0.02 | 0.2 | 23.77 | 40.05 | 47.22 | 54.83
13 | 4.08 | 18.04 | 2.76 | 60.74 | 3.33 | 3.2 | 5.23 | 0.59 | 0.91 | 0.67 | 0 | 03:30 | 04:15 | 29.8 | 4590 | 0.02 | 0.2 | 23.15 | 39.17 | 47.04 | 54.99
16 | 4.04 | 18.18 | 2.82 | 60.99 | 3.58 | 3.2 | 5.14 | 0.56 | 0.92 | 0.66 | 0 | 03:10 | 04:00 | 29.5 | 4430 | 0.02 | 0.3 | 23.09 | 38.8 | 46.58 | -
20 | 4.04 | 18.13 | 2.81 | 60.64 | 3.76 | 3.27 | 5.15 | 0.53 | 0.85 | 0.66 | 0.5 | 03:25 | 04:15 | 29.5 | 4450 | 0.06 | 0.4 | 21.98 | 37.57 | 46.04 | -
22 | 4.08 | 18.08 | 2.93 | 61.05 | 3 | 3.33 | 5.21 | 0.56 | 0.94 | 0.68 | 0.5 | 03:20 | 04:00 | 29.1 | 4410 | 0.02 | 0.2 | 22.51 | 38.43 | 46.19 | -
26 | 4.1 | 18.15 | 2.91 | 61.14 | 3.08 | 3.31 | 5.15 | 0.56 | 0.75 | 0.69 | 0 | 03:10 | 04:00 | 29.1 | 4430 | 0.05 | 0.3 | 22.9 | 38.62 | 46.06 | -
28 | 4.17 | 18.24 | 2.84 | 60.62 | 3.86 | 3.28 | 5.23 | 0.56 | 1.06 | 0.68 | 0.5 | 03:05 | 04:00 | 29.4 | 4380 | 0.03 | 0.3 | 22.14 | 40.08 | 46.13 | -
30 | 4.09 | 18.03 | 2.87 | 60.11 | 3.79 | 3.29 | 5.17 | 0.53 | 0.86 | 0.69 | 0 | 03:15 | 04:00 | 29.8 | 4420 | 0.04 | 0.4 | 22.08 | 37.71 | 46.7 | -
Média | 4.088182 | 18.07091 | 2.82 | 60.70091 | 3.547273 | 3.28 | 5.183636 | 0.5445455 | 0.8618182 | 0.6690909 | 0.3181818 | 3:18 | 4:04 | 29.57273 | 4472.727 | 0.03181818 | 0.3 | 22.82909 | 39.06091 | 46.39091 | 54.41
Sd | 0.05827833 | 0.1026114 | 0.06371813 | 0.3534248 | 0.3380559 | 0.04626013 | 0.05239709 | 0.04435395 | 0.09282437 | 0.01640399 | 0.3370999 | 0:08 | 0:07 | 0.2760105 | 69.00593 | 0.01401298 | 0.07745967 | 0.6685276 | 1.013898 | 0.4481842 | 0.5339944
Min | 4 | 17.91 | 2.74 | 60.11 | 3 | 3.2 | 5.09 | 0.42 | 0.75 | 0.64 | 0 | 3:05 | 4:00 | 29.1 | 4380 | 0.02 | 0.2 | 21.98 | 37.57 | 45.85 | 53.64
Max | 4.18 | 18.24 | 2.93 | 61.14 | 3.95 | 3.34 | 5.27 | 0.59 | 1.06 | 0.69 | 1 | 3:30 | 4:15 | 29.8 | 4590 | 0.06 | 0.4 | 24.01 | 40.7 | 47.22 | 54.99
Obs.: | A Norma da ABNT não prevê a determinação da Resistência à Compressão a um dia para o CP II-F-40.
A massa específica média do CP II-F-40 ITAMBÉ é 3,08 g/cm3 (NBR NM 23).
As datas do relatório se referem ao dia de expedição do cimento.
carimbo/assinatura
[18 empty] | 1° | 3 | 7 | 28
[17 empty] | Valores Mínimos - NBR 11578 |  | 15 | 25 | 40
[17 empty] | Valores Médios CP II-F-40 ITAMBÉ | 22.82909 | 39.06091 | 46.39091 | 54.41