## CP II-F
[9 empty] | TIPO / CLASSE : |  |  | CP II-F-32
RELATÓRIO DE ENSAIOS DE CIMENTO | [18 empty] | PERÍODO : |  | 2011-12-01
[19 empty] | EMISSÃO : |  | 2012-02-06
| Químicos | [9 empty] | Físicos
Data | Al2O3 | SiO2 | Fe2O3 | CaO | MgO | SO3 | Perda | CaO | Resíd. | Equiv. | Exp. | Tempo de Pega |  | Cons. | Blaine | # 200 | # 325 | Resistência à Compressão
[7 empty] | Fogo | Livre | Insol. | Alcal. | Quente | Início | Fim | Normal |  |  |  | 1 dia | 3 dias | 7 dias | 28 dias
| % | % | % | % | % | % | % | % | % | % | mm | h : min | h : min | % | cm2/g | % | % | MPa | MPa | MPa | MPa
02 | 3.93 | 18.54 | 2.57 | 60.05 | 5.48 | 3.09 | 5.12 | 1.09 | 1.62 | 0.61 | 0 | 03:10 | 04:00 | 26 | 3390 | 3.1 | 16.5 | 11.8 | 25.1 | 34.34 | 42.7
06 | 3.94 | 18.49 | 2.58 | 60.07 | 5.44 | 2.96 | 5.47 | 0.76 | 1.32 | 0.6 | 0.5 | 03:00 | 04:00 | 25.4 | 3450 | 2.3 | 12.7 | 13.45 | 25.69 | 33.35 | 40.82
08 | 3.94 | 18.49 | 2.6 | 60.09 | 5.38 | 2.78 | 5.14 | 1.15 | 1.7 | 0.6 | 0.5 | 03:10 | 04:00 | 25.1 | 3390 | 2.2 | 11.7 | 14.65 | 28.61 | 33.75 | 40.74
12 | 3.93 | 18.46 | 2.58 | 60.07 | 5.41 | 2.85 | 4.96 | 1.07 | 1.1 | 0.6 | 0.5 | 03:00 | 04:00 | 25.6 | 3450 | 1.8 | 11.6 | 12.35 | 27.95 | 34.35 | 41.97
14 | 3.94 | 18.47 | 2.6 | 60.13 | 5.37 | 2.87 | 5.15 | 1.07 | 1 | 0.6 | 0.5 | 03:05 | 04:00 | 25.4 | 3440 | 2.5 | 12.5 | 14.06 | 29.23 | 36.21 | 40.9
16 | 3.95 | 18.5 | 2.6 | 60.06 | 5.34 | 2.9 | 5.3 | 1.65 | 1.88 | 0.61 | 0.5 | 03:10 | 04:00 | 25.5 | 3560 | 2 | 13.4 | 14.68 | 27.27 | 33.39 | 40.5
20 | 3.99 | 18.56 | 2.64 | 60.03 | 5.27 | 2.78 | 5.01 | 1.57 | 1.62 | 0.61 | 0.5 | 03:10 | 04:00 | 25.3 | 3510 | 2 | 10.9 | 15.43 | 27.34 | 33.8 | 40.2
22 | 3.96 | 18.49 | 2.66 | 60.04 | 5.29 | 2.76 | 4.87 | 1.32 | 1.47 | 0.6 | 0.5 | 03:00 | 04:00 | 25.1 | 3410 | 2.3 | 12.1 | 14.46 | 26.25 | 32.91 | 39.4
26 | 3.94 | 18.42 | 2.69 | 60.07 | 5.3 | 2.85 | 5.06 | 1.23 | 0.82 | 0.6 | 0.5 | 03:20 | 04:15 | 26 | 3240 | 2 | 12 | 14.2 | 27.53 | 34.3 | 42.4
28 | 3.94 | 18.43 | 2.63 | 60.09 | 5.25 | 2.84 | 5.13 | 1.18 | 1.16 | 0.62 | 0.5 | 03:10 | 04:00 | 25.7 | 3280 | 2.6 | 14.5 | 14.07 | 25.43 | 33.09 | 42.2
30 | 4 | 18.53 | 2.63 | 60.04 | 5.26 | 2.77 | 4.94 | 1.07 | 1.47 | 0.6 | 0 | 03:10 | 04:15 | 25.8 | 3250 | 3.4 | 15.6 | 12.52 | 26.55 | 32.08 | 42.4
Média | 3.950909 | 18.48909 | 2.616364 | 60.06727 | 5.344545 | 2.859091 | 5.104545 | 1.196364 | 1.378182 | 0.6045455 | 0.4090909 | 3:08 | 4:03 | 25.53636 | 3397.273 | 2.381818 | 13.04545 | 13.78818 | 26.99545 | 33.77909 | 41.3
Sd | 0.02343269 | 0.04346367 | 0.03722169 | 0.02866737 | 0.07763551 | 0.09802597 | 0.1702565 | 0.2477609 | 0.3274391 | 0.006875517 | 0.20226 | 0:06 | 0:06 | 0.317089 | 103.4496 | 0.4935953 | 1.777843 | 1.129237 | 1.322599 | 1.061842 | 1.1
Min | 3.93 | 18.42 | 2.57 | 60.03 | 5.25 | 2.76 | 4.87 | 0.76 | 0.82 | 0.6 | 0 | 3:00 | 4:00 | 25.1 | 3240 | 1.8 | 10.9 | 11.8 | 25.1 | 32.08 | 39.4
Max | 4 | 18.56 | 2.69 | 60.13 | 5.48 | 3.09 | 5.47 | 1.65 | 1.88 | 0.62 | 0.5 | 3:20 | 4:15 | 26 | 3560 | 3.4 | 16.5 | 15.43 | 29.23 | 36.21 | 42.7
Obs.: | A Norma da ABNT não prevê a determinação da Resistência à Compressão a um dia para o CP II-F-32.
A massa específica média do CP II-F-32 ITAMBÉ é 3,11 g/cm3 (NBR NM 23).
As datas do relatório se referem ao dia de expedição do cimento.
carimbo/assinatura
[18 empty] | 1° | 3 | 7 | 28
[17 empty] | Valores Mínimos - NBR 11578 |  | 10 | 20 | 32
[17 empty] | Valores Médios CP II-F-32 ITAMBÉ | 13.78818 | 26.99545 | 33.77909 | 41.3

## CP II-Z
[9 empty] | TIPO / CLASSE : |  |  | CP II-Z-32
RELATÓRIO DE ENSAIOS DE CIMENTO | [18 empty] | PERÍODO : |  | 2011-12-01
[19 empty] | EMISSÃO : |  | 2012-02-06
| Químicos | [9 empty] | Físicos
Data | Al2O3 | SiO2 | Fe2O3 | CaO | MgO | SO3 | Perda | CaO | Resíd. | Equiv. | Exp. | Tempo de Pega |  | Cons. | Blaine | # 200 | # 325 | Resistência à Compressão
[7 empty] | Fogo | Livre | Insol. | Alcal. | Quente | Início | Fim | Normal |  |  |  | 1 dia | 3 dias | 7 dias | 28 dias
| % | % | % | % | % | % | % | % | % | % | mm | h : min | h : min | % | cm2/g | % | % | MPa | MPa | MPa | MPa
01 | 5.72 | 21.57 | 2.96 | 54.04 | 4.55 | 2.94 | 5.27 | 0.81 | 10.4 | 0.56 | 0.5 | 03:25 | 04:30 | 26.2 | 3470 | 2.7 | 12.7 | 11.07 | 24.87 | 30.09 | 40.02
05 | 5.96 | 21.75 | 3.01 | 53.63 | 4.66 | 2.53 | 4.7 | 0.84 | 12 | 0.67 | 0.5 | 03:10 | 04:00 | 26.5 | 3390 | 2.4 | 12.9 | 13.07 | 24.05 | 29.38 | 39.01
07 | 5.92 | 21.35 | 2.92 | 54.18 | 4.72 | 2.4 | 5.46 | 1.4 | 11.7 | 0.59 | 0.5 | 03:20 | 04:00 | 26.3 | 3660 | 2.4 | 12.8 | 13.63 | 24.28 | 32.61 | 39.51
09 | 5.78 | 21.52 | 2.99 | 54.39 | 4.3 | 2.41 | 5.28 | 1.07 | 12.9 | 0.67 | 0.5 | 03:10 | 04:00 | 26.7 | 3580 | 2 | 11.8 | 13.83 | 27.41 | 33.02 | 40.49
13 | 5.77 | 21.1 | 3.01 | 53.97 | 4.2 | 2.66 | 5.22 | 0.95 | 11.4 | 0.67 | 0 | 03:20 | 04:15 | 26.8 | 3640 | 1.6 | 10 | 14.5 | 26.91 | 33.1 | 41.5
15 | 5.74 | 21.3 | 3.05 | 54.15 | 4.3 | 2.6 | 5.12 | 1.07 | 11.36 | 0.67 | 0 | 03:10 | 04:00 | 26.5 | 3410 | 2.4 | 13.7 | 12.62 | 26.55 | 32.1 | 40.6
19 | 5.32 | 20.86 | 3.08 | 54.8 | 4.31 | 2.58 | 5.05 | 0.98 | 10.2 | 0.61 | 0.5 | 03:00 | 04:00 | 26.8 | 3580 | 2.5 | 10.7 | 14.85 | 28.15 | 33.87 | 40.7
23 | 5.74 | 21.33 | 3.01 | 53.3 | 4.32 | 2.45 | 5.16 | 1.12 | 11.67 | 0.63 | 0.5 | 03:00 | 04:00 | 26.8 | 3580 | 2 | 11.4 | 14.5 | 25.66 | 31.46 | 40.2
27 | 5.44 | 21.06 | 3.07 | 54.45 | 4.34 | 2.53 | 5.18 | 1.37 | 11.04 | 0.59 | 0 | 03:10 | 04:00 | 26.8 | 3500 | 1.2 | 10.9 | 14.27 | 25 | 31.59 | 39.4
29 | 5.47 | 20.67 | 3.08 | 54.48 | 4.41 | 2.58 | 4.65 | 1.04 | 10.56 | 0.61 | 0 | 03:05 | 04:00 | 27 | 3540 | 1.9 | 9.9 | 13.86 | 25.82 | 33.24 | 40.2
Média | 5.686 | 21.251 | 3.018 | 54.139 | 4.411 | 2.568 | 5.109 | 1.065 | 11.323 | 0.627 | 0.3 | 3:11 | 4:05 | 26.64 | 3535 | 2.11 | 11.68 | 13.62 | 25.87 | 32.046 | 40.2
SD | 0.2091889 | 0.3318785 | 0.05308274 | 0.4366654 | 0.1730414 | 0.155692 | 0.253835 | 0.1958032 | 0.8158438 | 0.04110961 | 0.2581989 | 0:08 | 0:10 | 0.254733 | 91.19576 | 0.4605552 | 1.313012 | 1.125019 | 1.364551 | 1.438288 | 0.7
Min | 5.32 | 20.67 | 2.92 | 53.3 | 4.2 | 2.4 | 4.65 | 0.81 | 10.2 | 0.56 | 0 | 3:00 | 4:00 | 26.2 | 3390 | 1.2 | 9.9 | 11.07 | 24.05 | 29.38 | 39.01
Max | 5.96 | 21.75 | 3.08 | 54.8 | 4.72 | 2.94 | 5.46 | 1.4 | 12.9 | 0.67 | 0.5 | 3:25 | 4:30 | 27 | 3660 | 2.7 | 13.7 | 14.85 | 28.15 | 33.87 | 40.49
Obs.: | A Norma da ABNT não prevê a determinação da Resistência à Compressão a um dia para o CP II-Z-32.
A massa específica média do CP II-Z-32 ITAMBÉ é 2,96 g/cm3 (NBR NM 23).
As datas do relatório se referem ao dia de expedição do cimento.
carimbo/assinatura
[18 empty] | 1° | 3 | 7 | 28
[17 empty] | Valores Mínimos - NBR 11578 |  | 10 | 20 | 32
[17 empty] | Valores Médios CP II-Z-32 ITAMBÉ | 13.62 | 25.87 | 32.046 | 40.2

## CP IV
[9 empty] | TIPO / CLASSE : |  |  | CP IV-32
RELATÓRIO DE ENSAIOS DE CIMENTO | [18 empty] | PERÍODO : |  | 2011-12-01
[19 empty] | EMISSÃO : |  | 2012-02-06
| Químicos | [9 empty] | Físicos
Data | Al2O3 | SiO2 | Fe2O3 | CaO | MgO | SO3 | Perda | CaO | Resíd. | Equiv. | Exp. | Tempo de Pega |  | Cons. | Blaine | # 200 | # 325 | Resistência à Compressão
[7 empty] | Fogo | Livre | Insol. | Alcal. | Quente | Início | Fim | Normal |  |  |  | 1 dia | 3 dias | 7 dias | 28 dias
| % | % | % | % | % | % | % | % | % | % | mm | h : min | h : min | % | cm2/g | % | % | MPa | MPa | MPa | MPa
02 | 10.59 | 30.32 | 3.57 | 43.17 | 2.84 | 2.55 | 3.68 | 0.73 | 26.34 | 1.27 | 0.5 | 03:30 | 04:30 | 30.3 | 4430 | 0.1 | 1.9 | 10.84 | 24.21 | 31.35 | 44.2
08 | 10.04 | 28.22 | 3.54 | 44.36 | 2.43 | 2.55 | 4 | 0.9 | 28.64 | 1.26 | 0.5 | 04:00 | 04:45 | 30.4 | 4410 | 0.1 | 1.4 | 12.15 | 27.76 | 32.89 | 45.24
12 | 9.88 | 29.11 | 3.56 | 44.97 | 2.59 | 2.65 | 3.9 | 1.04 | 24.5 | 1.27 | 0 | 03:30 | 04:30 | 30 | 4500 | 0.2 | 1.9 | 13.61 | 27.62 | 34.28 | 46.9
14 | 9.74 | 29.56 | 3.56 | 44.11 | 2.83 | 2.22 | 3.8 | 1.09 | 25.52 | 1.27 | 0.5 | 03:30 | 04:30 | 30.2 | 4420 | 0.3 | 2.3 | 13.52 | 26.42 | 33.19 | 45.6
16 | 10.4 | 32.18 | 3.68 | 43.31 | 2.63 | 2.37 | 3.96 | 0.81 | 28.5 | 1.27 | 0 | 03:30 | 04:30 | 29.8 | 4430 | 0.3 | 2.4 | 12.09 | 24.53 | 31.47 | 43.2
20 | 10.68 | 32.78 | 3.7 | 41.56 | 2.45 | 2.57 | 3.7 | 0.67 | 29.58 | 1.28 | 0.5 | 03:30 | 04:30 | 30.2 | 4530 | 0.3 | 2.1 | 11.01 | 22.36 | 31.77 | 43.6
22 | 10.01 | 31.25 | 3.65 | 43.26 | 2.56 | 2.57 | 4.06 | 0.93 | 24.82 | 1.28 | 0 | 03:40 | 04:30 | 30 | 4580 | 0.3 | 2.5 | 11.76 | 23.39 | 30.94 | 42.5
26 | 9.84 | 29.31 | 3.62 | 44.27 | 2.62 | 2.32 | 3.87 | 0.9 | 26.45 | 1.27 | 0 | 03:30 | 04:30 | 30.6 | 4500 | 0.1 | 1.2 | 11.92 | 22.97 | 31.1 | 42.8
28 | 9.6 | 29.07 | 3.58 | 44.38 | 2.7 | 2.56 | 3.77 | 1.04 | 24.37 | 1.26 | 0.5 | 03:20 | 04:15 | 30.3 | 4500 | 0.2 | 1.8 | 13.18 | 26.07 | 33.77 | 46
Média | 10.08667 | 30.2 | 3.606667 | 43.71 | 2.627778 | 2.484444 | 3.86 | 0.9011111 | 26.52444 | 1.27 | 0.2777778 | 3:33 | 4:30 | 30.2 | 4477.778 | 0.2111111 | 1.944444 | 12.23111 | 25.03667 | 32.30667 | 44.4
Sd | 0.3827858 | 1.55245 | 0.05809475 | 1.012991 | 0.1448946 | 0.1442317 | 0.1327592 | 0.1440872 | 1.949629 | 0.007071068 | 0.2635231 | 0:11 | 0:08 | 0.2397916 | 58.26186 | 0.09279607 | 0.4390647 | 1.01455 | 2.004956 | 1.244136 | 1.6
Min | 9.6 | 28.22 | 3.54 | 41.56 | 2.43 | 2.22 | 3.68 | 0.67 | 24.37 | 1.26 | 0 | 3:20 | 4:15 | 29.8 | 4410 | 0.1 | 1.2 | 10.84 | 22.36 | 30.94 | 42.5
Max | 10.68 | 32.78 | 3.7 | 44.97 | 2.84 | 2.65 | 4.06 | 1.09 | 29.58 | 1.28 | 0.5 | 4:00 | 4:45 | 30.6 | 4580 | 0.3 | 2.5 | 13.61 | 27.76 | 34.28 | 46.9
Obs.: | A Norma da ABNT não prevê a determinação da Resistência à Compressão a um dia para o CP IV-32.
A massa específica média do CP-IV-32 ITAMBÉ é 2,83 g/cm3 (NBR NM 23).
As datas do relatório se referem ao dia de expedição do cimento.
carimbo/assinatura
[18 empty] | 1° | 3 | 7 | 28
[17 empty] | Valores Mínimos - NBR 5736 |  | 10 | 20 | 32
[17 empty] | Valores Médios CP IV-32 ITAMBÉ | 12.23111 | 25.03667 | 32.30667 | 44.4

## CP V
[9 empty] | TIPO : |  |  | CP V-ARI
RELATÓRIO DE ENSAIOS DE CIMENTO | [18 empty] | PERÍODO : |  | 2011-12-01
[19 empty] | EMISSÃO : |  | 2012-02-06
| Químicos | [9 empty] | Físicos
Data | Al2O3 | SiO2 | Fe2O3 | CaO | MgO | SO3 | Perda | CaO | Resíd. | Equiv. | Exp. | Tempo de Pega |  | Cons. | Blaine | # 200 | # 325 | Resistência à Compressão
[7 empty] | Fogo | Livre | Insol. | Alcal. | Quente | Início | Fim | Normal |  |  |  | 1 dia | 3 dias | 7 dias | 28 dias
| % | % | % | % | % | % | % | % | % | % | mm | h : min | h : min | % | cm2/g | % | % | MPa | MPa | MPa | MPa
01 | 4.04 | 18.77 | 2.61 | 59.93 | 5.49 | 3.13 | 3.2 | 1.35 | 0.8 | 0.6 | 1 | 02:20 | 03:15 | 27.8 | 4620 | 0.2 | 2.4 | 21.87 | 33.87 | 41.96 | 51.42
05 | 3.97 | 18.64 | 2.58 | 60.02 | 5.5 | 3.03 | 3.16 | 1.09 | 0.6 | 0.62 | 0.5 | 02:35 | 03:30 | 27.7 | 4480 | 0.3 | 2.5 | 21.15 | 35.83 | 42.64 | 51.72
07 | 3.97 | 18.62 | 2.58 | 60.06 | 5.59 | 3.01 | 3.01 | 1.54 | 0.67 | 0.62 | 1 | 02:20 | 03:15 | 28 | 4490 | 0.2 | 1.9 | 22.08 | 35.79 | 43.12 | 51.42
09 | 4.01 | 18.64 | 2.58 | 59.96 | 5.35 | 2.94 | 3.09 | 1.32 | 0.6 | 0.59 | 1 | 02:10 | 03:00 | 27.1 | 4580 | 0.3 | 2.6 | 23.68 | 37.1 | 43.27 | 50.24
13 | 3.95 | 18.55 | 2.63 | 60.11 | 5.4 | 2.93 | 3.09 | 1.12 | 0.71 | 0.6 | 0.5 | 02:05 | 03:00 | 27.3 | 4410 | 0.3 | 2.8 | 23 | 37.23 | 42.67 | 50.8
15 | 3.96 | 18.57 | 2.68 | 60.04 | 5.29 | 2.8 | 3 | 1.32 | 0.51 | 0.61 | 0 | 02:10 | 03:15 | 27 | 4540 | 0.3 | 3 | 23.3 | 36.35 | 43.42 | 51
19 | 3.95 | 18.63 | 2.72 | 60.05 | 5.36 | 3 | 3.1 | 1.15 | 0.52 | 0.61 | 0.5 | 02:05 | 03:00 | 27.2 | 4500 | 0.3 | 2.1 | 22.34 | 37.25 | 43.79 | 42.4
21 | 3.98 | 18.59 | 2.68 | 60.03 | 5.34 | 2.89 | 2.61 | 1.32 | 0.66 | 0.61 | 1 | 02:00 | 03:00 | 27.2 | 4470 | 0.3 | 2.5 | 24.02 | 35.39 | 42.36 | 50.4
23 | 3.97 | 18.6 | 2.7 | 60.03 | 5.34 | 2.9 | 2.88 | 1.29 | 0.84 | 0.62 | 0.5 | 02:10 | 03:15 | 27 | 4520 | 0.2 | 2 | 22.5 | 34.76 | 43.72 | 50.6
27 | 3.95 | 18.49 | 2.65 | 60.01 | 5.27 | 2.95 | 3.38 | 1.15 | 0.75 | 0.62 | 0 | 02:15 | 03:15 | 27.4 | 4560 | 0.3 | 2.7 | 22.76 | 35.9 | 42.77 | 50.1
29 | 3.94 | 18.49 | 2.64 | 60.08 | 5.31 | 2.75 | 2.7 | 1.29 | 0.8 | 0.61 | 0 | 02:30 | 03:30 | 27.2 | 4420 | 0.4 | 2.7 | 21.35 | 35.34 | 43.16 | 49.4
Média | 3.971818 | 18.59909 | 2.640909 | 60.02909 | 5.385455 | 2.939091 | 3.02 | 1.267273 | 0.6781818 | 0.61 | 0.5454545 | 2:15 | 3:12 | 27.35455 | 4508.182 | 0.2818182 | 2.472727 | 22.55 | 35.89182 | 42.98909 | 50.9
Sd | 0.02960344 | 0.07816067 | 0.05009083 | 0.0506862 | 0.1001363 | 0.106156 | 0.2209977 | 0.1308504 | 0.113121 | 0.01 | 0.4156047 | 0:11 | 0:11 | 0.3357488 | 64.46987 | 0.06030227 | 0.3466725 | 0.9152486 | 1.060394 | 0.5668413 | 0.8
Min | 3.94 | 18.49 | 2.58 | 59.93 | 5.27 | 2.75 | 2.61 | 1.09 | 0.51 | 0.59 | 0 | 2:00 | 3:00 | 27 | 4410 | 0.2 | 1.9 | 21.15 | 33.87 | 41.96 | 49.4
Max | 4.04 | 18.77 | 2.72 | 60.11 | 5.59 | 3.13 | 3.38 | 1.54 | 0.84 | 0.62 | 1 | 2:35 | 3:30 | 28 | 4620 | 0.4 | 3 | 24.02 | 37.25 | 43.79 | 52.4
Obs.: | A Resistência à Compressão aos 28 dias do CP V-ARI é regida pela NBR 5733,
a qual não estabelece valor mínimo.
A massa específica média do CP V-ARI ITAMBÉ é 3,12 g/cm3 (NBR NM 23).
As datas do relatório se referem ao dia de expedição do cimento.
carimbo/assinatura
[18 empty] | 1° | 3 | 7 | 28
[17 empty] | Valores Mínimos - NBR 5733 | 14 | 24 | 34
[17 empty] | Valores Médios CP V-ARI ITAMBÉ | 22.55 | 35.89182 | 42.98909 | 50.9

## CP V-RS
[9 empty] | TIPO : |  |  | CP V-ARI RS
RELATÓRIO DE ENSAIOS DE CIMENTO | [18 empty] | PERÍODO : |  | 2011-12-01
[19 empty] | EMISSÃO : |  | 2012-02-06
| Químicos | [9 empty] | Físicos
Data | Al2O3 | SiO2 | Fe2O3 | CaO | MgO | SO3 | Perda | CaO | Resíd. | Equiv. | Exp. | Tempo de Pega |  | Cons. | Blaine | # 200 | # 325 | Resistência à Compressão
[7 empty] | Fogo | Livre | Insol. | Alcal. | Quente | Início | Fim | Normal |  |  |  | 1 dia | 3 dias | 7 dias | 28 dias
| % | % | % | % | % | % | % | % | % | % | mm | h : min | h : min | % | cm2/g | % | % | MPa | MPa | MPa | MPa
02 | 6.32 | 22.93 | 2.98 | 52.14 | 5.14 | 2.84 | 3.32 | 1.07 | 12.8 | 0.72 | 0.5 | 03:00 | 04:00 | 29.7 | 4380 | 0.1 | 1.1 | 17.85 | 33.56 | 40.74 | 51.66
06 | 6.42 | 23.03 | 3 | 52.28 | 5.18 | 2.59 | 3.62 | 0.93 | 12 | 0.74 | 1 | 03:00 | 04:00 | 29.6 | 4480 | 0.1 | 0.9 | 19.76 | 33.1 | 42.67 | 50.56
12 | 7.21 | 23.55 | 3.07 | 50.22 | 4.41 | 2.74 | 3.33 | 0.95 | 11.5 | 0.79 | 0.5 | 03:00 | 04:00 | 29.2 | 4770 | 0.1 | 1.2 | 20.9 | 34.42 | 40 | 50.9
14 | 6.19 | 22.6 | 3.03 | 53.74 | 5.04 | 2.61 | 3.11 | 1.68 | 9.7 | 0.75 | 0.5 | 02:40 | 03:30 | 29 | 4500 | 0.1 | 0.7 | 22.47 | 36.72 | 41.31 | 51.5
16 | 5.85 | 22.02 | 3.03 | 54.33 | 4.78 | 2.53 | 3.16 | 0.93 | 8.86 | 0.72 | 0.5 | 02:40 | 03:30 | 28.3 | 4730 | 0.3 | 3 | 24 | 37.49 | 41.58 | 51.1
20 | 6.18 | 22.53 | 3.08 | 53.52 | 4.83 | 2.73 | 3 | 1.12 | 9.1 | 0.74 | 0.5 | 02:30 | 03:15 | 28.4 | 4630 | 0.3 | 2.3 | 23.7 | 35.81 | 41.51 | 51.4
22 | 6.22 | 22.82 | 3.07 | 53.11 | 4.76 | 2.71 | 2.85 | 1.21 | 10.16 | 0.74 | 0.5 | 02:45 | 03:30 | 28.7 | 4760 | 0.3 | 2.8 | 21.59 | 35.54 | 41.8 | 50.6
26 | 6.26 | 22.67 | 3.11 | 52.68 | 4.64 | 2.65 | 3.08 | 1.12 | 10.74 | 0.72 | 0.5 | 03:00 | 03:45 | 28.7 | 4570 | 0.3 | 2.3 | 20.89 | 35.09 | 41.9 | 52.5
28 | 6.26 | 22.57 | 3.09 | 52.56 | 4.68 | 2.67 | 2.86 | 1.09 | 0 | 0.74 | 1 | 03:00 | 04:00 | 29.1 | 4450 | 0.1 | 1 | 21.53 | 37.51 | 41.8 | 52.9
30 | 6.01 | 22.23 | 3.08 | 53.54 | 4.78 | 2.75 | 2.95 | 1.15 | 10.67 | 0.74 | 0 | 02:50 | 03:30 | 29.2 | 4450 | 0.1 | 0.9 | 23.35 | 37.27 | 43.3 | 53.1
Média | 6.292 | 22.695 | 3.054 | 52.812 | 4.824 | 2.682 | 3.128 | 1.125 | 9.553 | 0.74 | 0.55 | 2:51 | 3:42 | 28.99 | 4572 | 0.18 | 1.62 | 21.604 | 35.651 | 41.7 | 51.6
Sd | 0.3597777 | 0.4266732 | 0.04195235 | 1.145986 | 0.2374026 | 0.09065196 | 0.2404995 | 0.2177792 | 3.579472 | 0.02054805 | 0.2838231 | 0:11 | 0:17 | 0.4677369 | 142.6573 | 0.1032796 | 0.8778762 | 1.898433 | 1.610703 | 0.9 | 0.9
Min | 5.85 | 22.02 | 2.98 | 50.22 | 4.41 | 2.53 | 2.85 | 0.93 | 0 | 0.72 | 0 | 2:30 | 3:15 | 28.3 | 4380 | 0.1 | 0.7 | 17.85 | 33.1 | 40 | 50.56
Max | 7.21 | 23.55 | 3.11 | 54.33 | 5.18 | 2.84 | 3.62 | 1.68 | 12.8 | 0.79 | 1 | 3:00 | 4:00 | 29.7 | 4770 | 0.3 | 3 | 24 | 37.51 | 43.3 | 53.1
Obs.: | A Resistência à Compressão aos 28 dias do CP V-ARI RS é regida pela NBR 5733,
que não estabelece valor mínimo para esta idade.
A massa específica média do CP V-ARI RS ITAMBÉ é 3,00 g/cm3 (NBR NM 23).
As datas do relatório se referem ao dia de expedição do cimento.
carimbo/assinatura
[18 empty] | 1° | 3 | 7 | 28
[17 empty] | Valores Mínimos - NBR 5737 | 11 | 24 | 34
[17 empty] | Valores Médios CP V-ARI RS ITAMBÉ | 21.604 | 35.651 | 41.7 | 51.6