## CP II-F
[9 empty] | TIPO / CLASSE : |  |  | CP II-F-32
RELATÓRIO DE ENSAIOS DE CIMENTO | [18 empty] | PERÍODO : |  | 2022-05-01
[19 empty] | EMISSÃO : |  | 2026-07-29
| Químicos | [9 empty] | Físicos
Data | Al2O3 | SiO2 | Fe2O3 | CaO | MgO | SO3 | Perda | CaO | Resíd. | Equiv. | Exp. | Tempo de Pega |  | Cons. | Blaine | # 200 | # 325 | Resistência à Compressão
[7 empty] | Fogo | Livre | Insol. | Alcal. | Quente | Início | Fim | Normal |  |  |  | 1 dia | 3 dias | 7 dias | 28 dias
| % | % | % | % | % | % | % | % | % | % | mm | min | min | % | cm2/g | % | % | MPa | MPa | MPa | MPa
02 | 4.15 | 18.86 | 2.68 | 60.73 | 2.5 | 2.53 | 6.69 | 1.26 | 1.01 | 0.67 | 0 | 200 | 270 | 24.8 | 3370 | 3.7 | 14.3 | 14.66 | 28.64 | 33.55 | 40.45
04 | 4.15 | 18.88 | 2.72 | 62.01 | 2.15 | 2.47 | 6.39 | 1.43 | 1.08 | 0.65 | 0.5 | 195 | 255 | 25 | 3280 | 1.4 | 9 | 14.58 | 29.46 | 35.02 | 41.36
06 | 4.23 | 19.02 | 2.66 | 61.39 | 2.1 | 2.33 | 6.41 | 1.32 | 1.26 | 0.64 | 0 | 190 | 255 | 24.7 | 3390 | 1.7 | 9.6 | 15.54 | 27.33 | 33.82 | 40.86
10 | 4.15 | 18.7 | 2.72 | 61.91 | 2.11 | 2.36 | 6.35 | 1.37 | 1.21 | 0.64 | 0.5 | 205 | 270 | 26 | 3290 | 1.3 | 7.6 | 14.81 | 28.59 | 35.15 | 40.87
12 | 4.27 | 18.95 | 2.73 | 61.3 | 2.36 | 2.38 | 6.44 | 1.49 | 1.1 | 0.62 | 1 | 200 | 270 | 26 | 3250 | 1.5 | 6.9 | 14.25 | 29.13 | 34.28 | 41.19
16 | 4.38 | 19.06 | 2.86 | 61.56 | 1.71 | 2.34 | 6.41 | 1.12 | 1.03 | 0.63 | 1 | 180 | 240 | 26.9 | 3210 | 2.8 | 10.5 | 14.64 | 28.22 | 33.92 | 43.51
18 | 4.48 | 19.64 | 2.81 | 61.39 | 1.86 | 2.41 | 6.33 | 1.18 | 1.22 | 0.65 | 0 | 190 | 255 | 26.7 | 3200 | 2.2 | 9.7 | 14.87 | 29.84 | 33.19 | 41.62
20 | 4.25 | 19.01 | 2.83 | 61.59 | 2.19 | 2.4 | 6.52 | 1.07 | 1.22 | 0.64 | 0 | 195 | 255 | 25.5 | 3200 | 1.8 | 9.6 | 14.04 | 28.72 | 34.17 | 40.63
24 | 4.28 | 18.84 | 2.84 | 61.07 | 2.28 | 2.51 | 6.94 | 1.68 | 1.42 | 0.64 | 0 | 185 | 240 | 25.8 | 3250 | 2.3 | 8.4 | 14.91 | 29.4 | 34.3 | 42.39
26 | 4.41 | 18.79 | 2.81 | 60.72 | 2.72 | 2.43 | 6.54 | 1.09 | 1.36 | 0.67 | 0 | 190 | 255 | 26 | 3250 | 2.6 | 10.4 | 14.92 | 29.87 | 35.06 | 42.64
30 | 4.29 | 18.58 | 2.79 | 60.81 | 2.57 | 2.46 | 6.96 | 1.35 | 1.39 | 0.65 | 0 | 210 | 270 | 26.4 | 3290 | 2.2 | 9.3 | 14.78 | 28.94 | 34.58 | 41.53
Média | 4.276364 | 18.93909 | 2.768182 | 61.31636 | 2.231818 | 2.42 | 6.543636 | 1.305455 | 1.209091 | 0.6454545 | 0.2727273 | 194.5455 | 257.7273 | 25.8 | 3270.909 | 2.136364 | 9.572727 | 14.72727 | 28.92182 | 34.27636 | 41.55
Sd | 0.1100248 | 0.2730368 | 0.06853002 | 0.4467051 | 0.2990926 | 0.06678323 | 0.2248676 | 0.1871557 | 0.14251 | 0.01507557 | 0.4100998 | 8.790491 | 11.26136 | 0.7375636 | 63.15925 | 0.7131237 | 1.916294 | 0.3866546 | 0.7457053 | 0.6385495 | 0.9434617
Min | 4.15 | 18.58 | 2.66 | 60.72 | 1.71 | 2.33 | 6.33 | 1.07 | 1.01 | 0.62 | 0 | 180 | 240 | 24.7 | 3200 | 1.3 | 6.9 | 14.04 | 27.33 | 33.19 | 40.45
Max | 4.48 | 19.64 | 2.86 | 62.01 | 2.72 | 2.53 | 6.96 | 1.68 | 1.42 | 0.67 | 1 | 210 | 270 | 26.9 | 3390 | 3.7 | 14.3 | 15.54 | 29.87 | 35.15 | 43.51
Obs.: | A Norma da ABNT não prevê a determinação da Resistência à Compressão a um dia para o CP II-F-32.
A massa específica média do CP II-F-32 ITAMBÉ é 3,06 g/cm3 (NBR 16605).
As datas do relatório se referem ao dia de expedição do cimento.
[18 empty] | 1° | 3 | 7 | 28
[17 empty] | Valores Mínimos - NBR 16697 |  | 10 | 20 | 32
[17 empty] | Valores Médios CP II-F-32 ITAMBÉ | 14.72727 | 28.92182 | 34.27636 | 41.55

## CP IV
[9 empty] | TIPO / CLASSE : |  |  | CP IV-32 RS
RELATÓRIO DE ENSAIOS DE CIMENTO | [18 empty] | PERÍODO : |  | 2022-05-01
[19 empty] | EMISSÃO : |  | 2026-07-29
| Químicos | [9 empty] | Físicos
Data | Al2O3 | SiO2 | Fe2O3 | CaO | MgO | SO3 | Perda | CaO | Resíd. | Equiv. | Exp. | Tempo de Pega |  | Cons. | Blaine | # 200 | # 325 | Resistência à Compressão
[7 empty] | Fogo | Livre | Insol. | Alcal. | Quente | Início | Fim | Normal |  |  |  | 1 dia | 3 dias | 7 dias | 28 dias
| % | % | % | % | % | % | % | % | % | % | mm | min | min | % | cm2/g | % | % | MPa | MPa | MPa | MPa
02 | 9.56 | 28.47 | 3.55 | 46.28 | 2.75 | 2.16 | 5.1 | 1.15 | 24.06 | 1.1 | 1 | 210 | 270 | 30.2 | 4260 | 0.4 | 2 | 13.65 | 24.87 | 29.51 | 42.06
04 | 9.8 | 29.22 | 3.66 | 45.2 | 2.33 | 2.16 | 5.59 | 1.21 | 24.32 | 1.1 | 0 | 220 | 270 | 30 | 4350 | 0.4 | 2.4 | 13.51 | 24.3 | 29.89 | 43.27
06 | 9.8 | 29.3 | 3.53 | 44.97 | 2.31 | 2.14 | 5.54 | 1.15 | 24.47 | 1.11 | 0 | 230 | 300 | 30.2 | 4280 | 0.5 | 2.7 | 13.66 | 23.21 | 29.6 | 41.47
10 | 9.95 | 29.27 | 3.79 | 44.93 | 2.29 | 2 | 5.38 | 1.18 | 25.19 | 1.08 | 0 | 220 | 285 | 30.4 | 4230 | 0.5 | 1.9 | 13.68 | 23.8 | 30.03 | 43
12 | 9.18 | 27.92 | 3.52 | 46.79 | 2.36 | 2.07 | 5.35 | 1.07 | 24 | 1.05 | 0 | 230 | 285 | 30.3 | 4230 | 0.6 | 2.9 | 13.3 | 25.27 | 31.01 | 42.06
16 | 9.32 | 28.25 | 3.62 | 46.61 | 2.22 | 2.11 | 5.43 | 1.32 | 24 | 1.02 | 0 | 250 | 300 | 30.3 | 4220 | 0.6 | 2.5 | 13.65 | 24.5 | 30.71 | 42.5
18 | 9.78 | 29.31 | 3.77 | 45.19 | 1.99 | 2.08 | 5.31 | 1.15 | 24.24 | 1.07 | 0 | 220 | 285 | 30.1 | 4200 | 0.5 | 2.5 | 13.54 | 24.85 | 30.64 | 43.04
20 | 9.95 | 29.63 | 3.8 | 44.9 | 2.41 | 2.15 | 5.46 | 1.12 | 24.6 | 1.09 | 0 | 225 | 285 | 30.3 | 4200 | 0.5 | 2.2 | 13.29 | 24.22 | 30.09 | 42.06
24 | 9.25 | 27.98 | 3.6 | 47.1 | 2.55 | 2.16 | 5.67 | 1.15 | 24 | 1.04 | 0 | 250 | 300 | 29.6 | 4180 | 0.5 | 2.7 | 13.61 | 24.29 | 30.18 | 42.78
26 | 9.84 | 29.07 | 3.7 | 45.38 | 2.91 | 2.11 | 5.36 | 1.09 | 24.41 | 1.09 | 0 | 240 | 300 | 29.8 | 4190 | 0.4 | 2.8 | 13.6 | 23.23 | 29.36 | 43.16
30 | 9.44 | 28.02 | 3.65 | 46.66 | 2.97 | 2.03 | 5.43 | 1.26 | 24.03 | 1.07 | 0 | 240 | 300 | 29.8 | 4210 | 0.6 | 2.2 | 13.61 | 26.02 | 30.19 | 42.02
Média | 9.624545 | 28.76727 | 3.653636 | 45.81909 | 2.462727 | 2.106364 | 5.42 | 1.168182 | 24.30182 | 1.074545 | 0.09090909 | 230.4545 | 289.0909 | 30.09091 | 4231.818 | 0.5 | 2.436364 | 13.55455 | 24.41455 | 30.11 | 42.49273
Sd | 0.2851092 | 0.6421852 | 0.1018109 | 0.8635098 | 0.3023273 | 0.05554687 | 0.1523811 | 0.07263858 | 0.3643575 | 0.02805838 | 0.3015113 | 13.12527 | 11.79368 | 0.2586679 | 49.15652 | 0.07745967 | 0.3294624 | 0.1379394 | 0.8373693 | 0.5196152 | 0.5932974
Min | 9.18 | 27.92 | 3.52 | 44.9 | 1.99 | 2 | 5.1 | 1.07 | 24 | 1.02 | 0 | 210 | 270 | 29.6 | 4180 | 0.4 | 1.9 | 13.29 | 23.21 | 29.36 | 41.47
Max | 9.95 | 29.63 | 3.8 | 47.1 | 2.97 | 2.16 | 5.67 | 1.32 | 25.19 | 1.11 | 1 | 250 | 300 | 30.4 | 4350 | 0.6 | 2.9 | 13.68 | 26.02 | 31.01 | 43.27
Obs.: | A Norma da ABNT não prevê a determinação da Resistência à Compressão a um dia para o CP IV-32 RS.
A massa específica média do CP IV-32 RS ITAMBÉ é 2,83 g/cm3 (NBR 16605).
As datas do relatório se referem ao dia de expedição do cimento.
[18 empty] | 1° | 3 | 7 | 28
[17 empty] | Valores Mínimos - NBR 16697 |  | 10 | 20 | 32
[17 empty] | Valores Médios CP IV-32 RS ITAMBÉ | 13.55455 | 24.41455 | 30.11 | 42.49273

## CP V
[9 empty] | TIPO : |  |  | CP V-ARI
RELATÓRIO DE ENSAIOS DE CIMENTO | [18 empty] | PERÍODO : |  | 2022-05-01
[19 empty] | EMISSÃO : |  | 2026-07-29
| Químicos | [9 empty] | Físicos
Data | Al2O3 | SiO2 | Fe2O3 | CaO | MgO | SO3 | Perda | CaO | Resíd. | Equiv. | Exp. | Tempo de Pega |  | Cons. | Blaine | # 200 | # 325 | Resistência à Compressão
[7 empty] | Fogo | Livre | Insol. | Alcal. | Quente | Início | Fim | Normal |  |  |  | 1 dia | 3 dias | 7 dias | 28 dias
| % | % | % | % | % | % | % | % | % | % | mm | min | min | % | cm2/g | % | % | MPa | MPa | MPa | MPa
03 | 4.29 | 18.28 | 2.57 | 63.47 | 2.5 | 2.69 | 3.55 | 1.01 | 0.51 | 0.66 | 0 | 180 | 240 | 28.7 | 4350 | 0.1 | 0.4 | 22.84 | 39.68 | 45.39 | 53.86
05 | 4.38 | 18.27 | 2.59 | 64.05 | 2.53 | 2.66 | 3.41 | 1.32 | 0.45 | 0.7 | 0 | 165 | 225 | 28.6 | 4300 | 0.1 | 0.7 | 22.86 | 38.14 | 45.71 | 52.23
09 | 4.37 | 18.23 | 2.63 | 63.98 | 2.6 | 2.66 | 3.35 | 1.12 | 1.04 | 0.68 | 0 | 170 | 225 | 29 | 4350 | 0.1 | 0.8 | 22.18 | 37.73 | 43.39 | 51.59
11 | 4.46 | 18.19 | 2.62 | 64.37 | 2.24 | 2.7 | 3.37 | 0.95 | 0.56 | 0.64 | 0 | 180 | 240 | 28.7 | 4300 | 0.07 | 0.4 | 22.35 | 39.91 | 45.01 | 51.77
13 | 4.39 | 18.14 | 2.57 | 63.93 | 2.89 | 2.79 | 3.44 | 1.99 | 0.74 | 0.67 | 0 | 165 | 225 | 29 | 4400 | 0.1 | 0.6 | 23.38 | 38.37 | 44.6 | 52.66
17 | 4.44 | 18.33 | 2.65 | 63.95 | 2.56 | 2.61 | 3.26 | 1.29 | 0.58 | 0.64 | 0 | 160 | 225 | 29 | 4360 | 0.2 | 1 | 23.07 | 38.35 | 45.72 | 52.89
19 | 4.39 | 18.15 | 2.61 | 64.06 | 2.46 | 2.79 | 3.69 | 1.49 | 0.58 | 0.64 | 0 | 165 | 225 | 29.2 | 4300 | 0.1 | 0.7 | 22.75 | 37.78 | 45.24 | 53.24
23 | 4.56 | 18.26 | 2.62 | 63.7 | 2.85 | 2.65 | 3.58 | 1.6 | 0.74 | 0.64 | 0 | 170 | 225 | 29.2 | 4300 | 0.1 | 0.8 | 24.5 | 37.62 | 42.99 | 50.93
25 | 4.51 | 18.15 | 2.62 | 62.72 | 3.13 | 2.63 | 3.46 | 1.46 | 0.5 | 0.68 | 0.5 | 180 | 240 | 28.7 | 4270 | 0.2 | 0.8 | 22.02 | 38.26 | 43.89 | 52.06
27 | 4.52 | 18.2 | 2.63 | 63.27 | 3.14 | 2.6 | 3.21 | 1.93 | 0.47 | 0.66 | 0 | 155 | 210 | 29.6 | 4330 | 0.2 | 0.7 | 21.47 | 37.84 | 43.15 | 52.64
31 | 4.52 | 18.34 | 2.64 | 63.25 | 2.9 | 2.44 | 3.32 | 1.07 | 0.52 | 0.73 | 0 | 150 | 210 | 29.6 | 4250 | 0.2 | 0.9 | 23.29 | 36.81 | 43.44 | 53.13
Média | 4.439091 | 18.23091 | 2.613636 | 63.70455 | 2.709091 | 2.656364 | 3.421818 | 1.384545 | 0.6081818 | 0.6672727 | 0.04545455 | 167.2727 | 226.3636 | 29.02727 | 4319.091 | 0.1336364 | 0.7090909 | 22.79182 | 38.22636 | 44.41182 | 52.45455
Sd | 0.08275923 | 0.07105696 | 0.02656039 | 0.47909 | 0.290498 | 0.09573638 | 0.1430257 | 0.3519194 | 0.1727321 | 0.0290141 | 0.1507557 | 10.0905 | 10.50974 | 0.3495452 | 43.46367 | 0.0533428 | 0.1868397 | 0.8068806 | 0.8922362 | 1.063351 | 0.8403019
Min | 4.29 | 18.14 | 2.57 | 62.72 | 2.24 | 2.44 | 3.21 | 0.95 | 0.45 | 0.64 | 0 | 150 | 210 | 28.6 | 4250 | 0.07 | 0.4 | 21.47 | 36.81 | 42.99 | 50.93
Max | 4.56 | 18.34 | 2.65 | 64.37 | 3.14 | 2.79 | 3.69 | 1.99 | 1.04 | 0.73 | 0.5 | 180 | 240 | 29.6 | 4400 | 0.2 | 1 | 24.5 | 39.91 | 45.72 | 53.86
Obs.: | A Resistência à Compressão aos 28 dias do CP V-ARI é regida pela NBR 16697,
a qual não estabelece valor mínimo.
A massa específica média do CP V-ARI ITAMBÉ é 3,09 g/cm3 (NBR 16605).
As datas do relatório se referem ao dia de expedição do cimento.
[18 empty] | 1° | 3 | 7 | 28
[17 empty] | Valores Mínimos - NBR 16697 | 14 | 24 | 34
[17 empty] | Valores Médios CP V-ARI ITAMBÉ | 22.79182 | 38.22636 | 44.41182 | 52.45455

## CP II-F-40
[9 empty] | TIPO / CLASSE : |  |  | CP II-F-40
RELATÓRIO DE ENSAIOS DE CIMENTO | [18 empty] | PERÍODO : |  | 2022-05-01
[19 empty] | EMISSÃO : |  | 2026-07-29
| Químicos | [9 empty] | Físicos
Data | Al2O3 | SiO2 | Fe2O3 | CaO | MgO | SO3 | Perda | CaO | Resíd. | Equiv. | Exp. | Tempo de Pega |  | Cons. | Blaine | # 200 | # 325 | Resistência à Compressão
[7 empty] | Fogo | Livre | Insol. | Alcal. | Quente | Início | Fim | Normal |  |  |  | 1 dia | 3 dias | 7 dias | 28 dias
| % | % | % | % | % | % | % | % | % | % | mm | min | min | % | cm2/g | % | % | MPa | MPa | MPa | MPa
02 | 4.31 | 19.06 | 2.68 | 61.91 | 3.26 | 2.84 | 5.76 | 1.37 | 0.9 | 0.7 | 0.5 | 225 | 285 | 28.6 | 4360 | 0.1 | 0.4 | 20.51 | 36.25 | 41.77 | 50.17
04 | 4.25 | 19.19 | 2.67 | 61.15 | 3 | 2.73 | 5.58 | 1.37 | 0.73 | 0.65 | 0 | 200 | 270 | 29 | 4380 | 0.03 | 0.3 | 23.66 | 37.03 | 43.17 | 51.5
06 | 4.44 | 19.37 | 2.77 | 60.17 | 3.16 | 2.69 | 5.98 | 1.26 | 0.88 | 0.67 | 0 | 195 | 255 | 28.5 | 4450 | 0.03 | 0.4 | 22.6 | 36.09 | 42.67 | 50.69
10 | 4.42 | 18.56 | 2.8 | 61.76 | 3.12 | 2.69 | 5.53 | 1.12 | 0.95 | 0.71 | 0 | 185 | 240 | 27.7 | 4350 | 0.02 | 0.2 | 21.54 | 36.75 | 44.5 | 51.76
12 | 4.55 | 19.18 | 2.84 | 60.78 | 2.97 | 2.65 | 5.53 | 1.23 | 0.81 | 0.62 | 0 | 185 | 240 | 28 | 4300 | 0.07 | 0.3 | 20.47 | 36.03 | 41.99 | 50.78
16 | 4.28 | 18.64 | 2.69 | 61.36 | 2.83 | 2.69 | 5.67 | 1.4 | 0.74 | 0.63 | 0.5 | 180 | 240 | 28 | 4370 | 0.03 | 0.4 | 20.52 | 36.31 | 42.38 | 51.08
18 | 4.7 | 19.16 | 2.78 | 61.14 | 2.77 | 2.72 | 5.53 | 1.85 | 0.85 | 0.66 | 0 | 190 | 255 | 28.4 | 4300 | 0.04 | 0.3 | 21.76 | 37.17 | 42.42 | 51.61
20 | 4.46 | 18.53 | 2.82 | 61.17 | 3.24 | 2.77 | 5.73 | 1.63 | 0.97 | 0.65 | 0 | 185 | 240 | 28.3 | 4450 | 0.03 | 0.4 | 21.32 | 37.34 | 44.17 | 50.95
24 | 4.43 | 18.58 | 2.81 | 60.51 | 3.55 | 2.86 | 5.78 | 1.4 | 1.03 | 0.68 | 0 | 170 | 225 | 28.4 | 4350 | 0.06 | 0.3 | 22.62 | 37.23 | 42.77 | 51.58
26 | 4.44 | 18.57 | 2.77 | 60.4 | 3.79 | 2.77 | 5.76 | 1.68 | 0.96 | 0.65 | 0 | 180 | 240 | 28.4 | 4370 | 0.05 | 0.5 | 21.59 | 36.81 | 44.17 | 51.29
30 | 4.35 | 18.32 | 2.86 | 60.42 | 3.38 | 2.78 | 5.92 | 1.18 | 1.03 | 0.71 | 0 | 210 | 270 | 28.8 | 4300 | 0.05 | 0.3 | 20.72 | 35.88 | 42.46 | 50.1
Média | 4.420909 | 18.83273 | 2.771818 | 60.97909 | 3.188182 | 2.744545 | 5.706364 | 1.408182 | 0.8954545 | 0.6663636 | 0.09090909 | 191.3636 | 250.9091 | 28.37273 | 4361.818 | 0.04636364 | 0.3454545 | 21.57364 | 36.62636 | 42.95182 | 51.04636
Sd | 0.1277853 | 0.359808 | 0.06524081 | 0.5723016 | 0.3048547 | 0.06608534 | 0.1558379 | 0.225868 | 0.1049156 | 0.03074824 | 0.20226 | 15.5066 | 17.86312 | 0.3717282 | 52.69121 | 0.02335497 | 0.08201995 | 1.038742 | 0.5313431 | 0.9326502 | 0.5699872
Min | 4.25 | 18.32 | 2.67 | 60.17 | 2.77 | 2.65 | 5.53 | 1.12 | 0.73 | 0.62 | 0 | 170 | 225 | 27.7 | 4300 | 0.02 | 0.2 | 20.47 | 35.88 | 41.77 | 50.1
Max | 4.7 | 19.37 | 2.86 | 61.91 | 3.79 | 2.86 | 5.98 | 1.85 | 1.03 | 0.71 | 0.5 | 225 | 285 | 29 | 4450 | 0.1 | 0.5 | 23.66 | 37.34 | 44.5 | 51.76
Obs.: | A Norma da ABNT não prevê a determinação da Resistência à Compressão a um dia para o CP II-F-40.
A massa específica média do CP II-F-40 ITAMBÉ é 3,04 g/cm3 (NBR 16605).
As datas do relatório se referem ao dia de expedição do cimento.
[18 empty] | 1° | 3 | 7 | 28
[17 empty] | Valores Mínimos - NBR 16697 |  | 15 | 25 | 40
[17 empty] | Valores Médios CP II-F-40 ITAMBÉ | 21.57364 | 36.62636 | 42.95182 | 51.04636