## CP II-F
[9 empty] | TIPO / CLASSE : |  |  | CP II-F-32
RELATÓRIO DE ENSAIOS DE CIMENTO | [18 empty] | PERÍODO : |  | 2022-09-01
[19 empty] | EMISSÃO : |  | 2026-07-30
| Químicos | [9 empty] | Físicos
Data | Al2O3 | SiO2 | Fe2O3 | CaO | MgO | SO3 | Perda | CaO | Resíd. | Equiv. | Exp. | Tempo de Pega |  | Cons. | Blaine | # 200 | # 325 | Resistência à Compressão
[7 empty] | Fogo | Livre | Insol. | Alcal. | Quente | Início | Fim | Normal |  |  |  | 1 dia | 3 dias | 7 dias | 28 dias
| % | % | % | % | % | % | % | % | % | % | mm | min | min | % | cm2/g | % | % | MPa | MPa | MPa | MPa
02 | 4.09 | 18.27 | 2.85 | 61.1 | 2.28 | 2.6 | 7 | 0.95 | 1.12 | 0.66 | 1 | 205 | 270 | 25.5 | 3410 | 1.8 | 10.1 | 14.73 | 27.54 | 33.3 | 40.65
06 | 4.17 | 18.52 | 2.85 | 61.3 | 2.32 | 2.59 | 7 | 1.07 | 0.68 | 0.66 | 0 | 200 | 255 | 25.7 | 3500 | 2.5 | 12.7 | 15.01 | 28.18 | 34.46 | 40.43
09 | 4.16 | 18.45 | 2.85 | 61.25 | 2.26 | 2.52 | 7.03 | 1.46 | 0.83 | 0.63 | 1 | 215 | 270 | 25.8 | 3480 | 1.9 | 10.3 | 14.36 | 28.78 | 34.65 | 41.68
13 | 4.23 | 18.6 | 2.95 | 61.58 | 2.08 | 2.42 | 6.92 | 1.12 | 1.15 | 0.66 | 0 | 230 | 285 | 25.2 | 3350 | 2.3 | 9.8 | 13.14 | 27.28 | 33.37 | 40.11
15 | 4.19 | 18.43 | 2.88 | 61.46 | 2.05 | 2.53 | 7.09 | 1.09 | 1.21 | 0.69 | 0 | 215 | 270 | 25.2 | 3500 | 1.7 | 9 | 14.91 | 27.37 | 33.77 | 42.09
19 | 4.25 | 18.65 | 2.82 | 60.56 | 2.67 | 2.49 | 6.76 | 1.32 | 1.37 | 0.71 | 0 | 200 | 270 | 25.4 | 3360 | 1.3 | 7.3 | 14.83 | 29.56 | 34.03 | 41.8
21 | 4.34 | 18.58 | 2.71 | 61.57 | 2.01 | 2.55 | 7 | 1.43 | 1.36 | 0.65 | 0 | 195 | 255 | 25.6 | 3420 | 1.6 | 8.5 | 15.49 | 27.86 | 33.3 | 43.4
23 | 4.29 | 18.92 | 2.63 | 60.74 | 2.09 | 2.47 | 6.8 | 0.7 | 1.36 | 0.67 | 1 | 210 | 255 | 25.4 | 3290 | 2.3 | 11.9 | 14.13 | 29.15 | 34.83 | 42.7
27 | 4.27 | 18.4 | 2.69 | 60.94 | 2.08 | 2.45 | 7 | 1.01 | 1.3 | 0.65 | 0 | 205 | 255 | 25.2 | 3390 | 2.1 | 11.3 | 15.84 | 26.87 | 31.88 | 40.3
29 | 4.26 | 18.28 | 2.75 | 61.45 | 2.1 | 2.49 | 6.78 | 1.23 | 1.14 | 0.68 | 0 | 190 | 255 | 25.4 | 3490 | 2.9 | 12 | 14.58 | 26.54 | 31.45 | 39.7
Média | 4.225 | 18.51 | 2.798 | 61.195 | 2.194 | 2.511 | 6.938 | 1.138 | 1.152 | 0.666 | 0.3 | 206.5 | 264 | 25.44 | 3419 | 2.04 | 10.29 | 14.702 | 27.913 | 33.504 | 41.3
Sd | 0.0730677 | 0.1924693 | 0.0990847 | 0.3531525 | 0.1984495 | 0.05839521 | 0.1168855 | 0.231267 | 0.2326084 | 0.02270585 | 0.4830459 | 11.55903 | 10.48809 | 0.21187 | 72.79347 | 0.4742245 | 1.713638 | 0.7431285 | 0.993099 | 1.120042 | 1.2
Min | 4.09 | 18.27 | 2.63 | 60.56 | 2.01 | 2.42 | 6.76 | 0.7 | 0.68 | 0.63 | 0 | 190 | 255 | 25.2 | 3290 | 1.3 | 7.3 | 13.14 | 26.54 | 31.45 | 39.7
Max | 4.34 | 18.92 | 2.95 | 61.58 | 2.67 | 2.6 | 7.09 | 1.46 | 1.37 | 0.71 | 1 | 230 | 285 | 25.8 | 3500 | 2.9 | 12.7 | 15.84 | 29.56 | 34.83 | 43.4
Obs.: | A Norma da ABNT não prevê a determinação da Resistência à Compressão a um dia para o CP II-F-32.
A massa específica média do CP II-F-32 ITAMBÉ é 3,06 g/cm3 (NBR 16605).
As datas do relatório se referem ao dia de expedição do cimento.
[18 empty] | 1° | 3 | 7 | 28
[17 empty] | Valores Mínimos - NBR 16697 |  | 10 | 20 | 32
[17 empty] | Valores Médios CP II-F-32 ITAMBÉ | 14.702 | 27.913 | 33.504 | 41.3

## CP IV
[9 empty] | TIPO / CLASSE : |  |  | CP IV-32 RS
RELATÓRIO DE ENSAIOS DE CIMENTO | [18 empty] | PERÍODO : |  | 2022-09-01
[19 empty] | EMISSÃO : |  | 2026-07-30
| Químicos | [9 empty] | Físicos
Data | Al2O3 | SiO2 | Fe2O3 | CaO | MgO | SO3 | Perda | CaO | Resíd. | Equiv. | Exp. | Tempo de Pega |  | Cons. | Blaine | # 200 | # 325 | Resistência à Compressão
[7 empty] | Fogo | Livre | Insol. | Alcal. | Quente | Início | Fim | Normal |  |  |  | 1 dia | 3 dias | 7 dias | 28 dias
| % | % | % | % | % | % | % | % | % | % | mm | min | min | % | cm2/g | % | % | MPa | MPa | MPa | MPa
02 | 9.51 | 28.66 | 3.84 | 45.25 | 2.87 | 2.14 | 5.37 | 0.98 | 24.3 | 1.09 | 0.5 | 225 | 285 | 29.8 | 4350 | 0.6 | 2.4 | 13.11 | 24.23 | 29.72 | 41.56
06 | 9.67 | 28.63 | 3.78 | 45.15 | 2.76 | 2.15 | 5.52 | 0.87 | 24.78 | 1.09 | 0 | 240 | 300 | 30 | 4260 | 0.7 | 2.9 | 14.03 | 24.26 | 29.66 | 42.86
09 | 9.24 | 28.29 | 3.75 | 46.23 | 2.76 | 2.2 | 5.26 | 0.98 | 24 | 1.08 | 0.5 | 220 | 285 | 30 | 4260 | 0.4 | 2.2 | 13.52 | 24.8 | 30.49 | 43.5
13 | 9.66 | 28.82 | 3.72 | 45.69 | 2.61 | 2.24 | 5.66 | 1.12 | 25.06 | 1.09 | 0 | 225 | 285 | 30.1 | 4370 | 0.5 | 2.4 | 13.94 | 25.23 | 32.34 | 41.98
15 | 9.57 | 28.89 | 3.85 | 45.41 | 2.33 | 2.19 | 5.03 | 1.15 | 24.31 | 1.1 | 0 | 210 | 270 | 30.1 | 4280 | 0.6 | 2.5 | 15.27 | 25.91 | 34.29 | 44.48
19 | 9.83 | 29.07 | 3.68 | 44.97 | 2.15 | 2.12 | 5.32 | 0.87 | 25.17 | 1.11 | 0.5 | 230 | 285 | 30.2 | 4280 | 0.5 | 2 | 15.34 | 27.85 | 32.53 | 44.1
21 | 9.77 | 29.65 | 3.66 | 44.67 | 2.1 | 2.11 | 5.54 | 1.54 | 25.05 | 1.07 | 0.5 | 240 | 285 | 30.2 | 4200 | 0.6 | 2.3 | 13.62 | 24.62 | 31.25 | 44.4
23 | 9.5 | 28.4 | 3.49 | 45.66 | 2.26 | 2.27 | 5.75 | 1.32 | 24.11 | 1.09 | 1 | 215 | 270 | 30.2 | 4280 | 0.4 | 2.2 | 15.12 | 27.85 | 33.42 | 45.7
27 | 9.33 | 27.97 | 3.51 | 46.24 | 2.58 | 2.2 | 5.5 | 0.59 | 24 | 1.1 | 0 | 215 | 270 | 30 | 4150 | 0.5 | 2.5 | 15.01 | 25.55 | 30.57 | 44.8
29 | 9.39 | 28.19 | 3.54 | 45.73 | 2.47 | 2.18 | 5.27 | 0.73 | 24.27 | 1.1 | 0 | 220 | 270 | 29.8 | 4180 | 0.5 | 1.9 | 16.34 | 27.73 | 32.89 | 45.8
Média | 9.547 | 28.657 | 3.682 | 45.5 | 2.489 | 2.18 | 5.422 | 1.015 | 24.505 | 1.092 | 0.3 | 224 | 280.5 | 30.04 | 4261 | 0.53 | 2.33 | 14.53 | 25.803 | 31.716 | 43.9
Sd | 0.190849 | 0.4863709 | 0.1316392 | 0.5118594 | 0.2706556 | 0.05120764 | 0.2134271 | 0.279732 | 0.4623911 | 0.01135292 | 0.3496029 | 10.21981 | 10.12423 | 0.1505545 | 69.51419 | 0.09486833 | 0.2830391 | 1.028537 | 1.481674 | 1.605686 | 1.4
Min | 9.24 | 27.97 | 3.49 | 44.67 | 2.1 | 2.11 | 5.03 | 0.59 | 24 | 1.07 | 0 | 210 | 270 | 29.8 | 4150 | 0.4 | 1.9 | 13.11 | 24.23 | 29.66 | 41.56
Max | 9.83 | 29.65 | 3.85 | 46.24 | 2.87 | 2.27 | 5.75 | 1.54 | 25.17 | 1.11 | 1 | 240 | 300 | 30.2 | 4370 | 0.7 | 2.9 | 16.34 | 27.85 | 34.29 | 45.8
Obs.: | A Norma da ABNT não prevê a determinação da Resistência à Compressão a um dia para o CP IV-32 RS.
A massa específica média do CP IV-32 RS ITAMBÉ é 2,83 g/cm3 (NBR 16605).
As datas do relatório se referem ao dia de expedição do cimento.
[18 empty] | 1° | 3 | 7 | 28
[17 empty] | Valores Mínimos - NBR 16697 |  | 10 | 20 | 32
[17 empty] | Valores Médios CP IV-32 RS ITAMBÉ | 14.53 | 25.803 | 31.716 | 43.9

## CP V
[9 empty] | TIPO : |  |  | CP V-ARI
RELATÓRIO DE ENSAIOS DE CIMENTO | [18 empty] | PERÍODO : |  | 2022-09-01
[19 empty] | EMISSÃO : |  | 2026-07-30
| Químicos | [9 empty] | Físicos
Data | Al2O3 | SiO2 | Fe2O3 | CaO | MgO | SO3 | Perda | CaO | Resíd. | Equiv. | Exp. | Tempo de Pega |  | Cons. | Blaine | # 200 | # 325 | Resistência à Compressão
[7 empty] | Fogo | Livre | Insol. | Alcal. | Quente | Início | Fim | Normal |  |  |  | 1 dia | 3 dias | 7 dias | 28 dias
| % | % | % | % | % | % | % | % | % | % | mm | min | min | % | cm2/g | % | % | MPa | MPa | MPa | MPa
01 | 4.44 | 18.99 | 2.95 | 62.5 | 3.11 | 2.7 | 3.22 | 1.23 | 0.54 | 0.75 | 0.5 | 170 | 225 | 29.2 | 4370 | 0.1 | 0.6 | 23.87 | 37.18 | 42.92 | 52.37
05 | 4.42 | 18.94 | 2.9 | 62.63 | 3.03 | 2.67 | 3.69 | 1.51 | 0.75 | 0.73 | 0 | 160 | 210 | 29.2 | 4370 | 0.2 | 1 | 23.73 | 35.77 | 42.48 | 50.53
08 | 4.46 | 19.05 | 2.98 | 62.42 | 2.93 | 2.63 | 3.2 | 1.21 | 0.87 | 0.72 | 0 | 155 | 215 | 29.4 | 4300 | 0.2 | 1.1 | 23.69 | 35.15 | 44.21 | 50.02
12 | 4.51 | 19.22 | 3.03 | 63 | 2.74 | 2.58 | 3.45 | 1.32 | 0.59 | 0.7 | 1 | 170 | 210 | 29.5 | 4330 | 0.2 | 0.9 | 24.02 | 35.68 | 42.95 | 49.98
14 | 4.49 | 19.03 | 2.98 | 62.65 | 2.71 | 2.66 | 3.35 | 1.96 | 0.51 | 0.76 | 0 | 170 | 210 | 29.7 | 4300 | 0.08 | 0.5 | 23.24 | 35.02 | 42.53 | 52.99
16 | 4.55 | 19.14 | 2.96 | 62.76 | 2.8 | 2.68 | 3.15 | 1.32 | 0.74 | 0.77 | 0.5 | 160 | 210 | 29.2 | 4350 | 0.3 | 1.1 | 23.87 | 37.7 | 44.36 | 52.29
20 | 4.6 | 19.24 | 2.73 | 63 | 2.84 | 2.61 | 3.4 | 1.74 | 0.53 | 0.69 | 0 | 180 | 225 | 29.4 | 4300 | 0.1 | 0.9 | 23.19 | 38.75 | 44.12 | 53
22 | 4.64 | 19.31 | 2.75 | 62.9 | 2.48 | 2.52 | 3.02 | 1.37 | 1.19 | 0.73 | 0 | 170 | 210 | 29 | 4270 | 0.2 | 0.8 | 24.2 | 38.23 | 44.82 | 54.2
26 | 4.48 | 19.17 | 2.68 | 62.7 | 2.75 | 2.72 | 3.3 | 1.37 | 0.63 | 0.76 | 0 | 165 | 210 | 29.3 | 4250 | 0.1 | 0.5 | 24.19 | 37.55 | 43.38 | 53.6
28 | 4.52 | 18.98 | 2.85 | 62.79 | 2.55 | 2.51 | 3.3 | 1.49 | 0.53 | 0.71 | 0 | 180 | 225 | 29.4 | 4280 | 0.3 | 0.8 | 22.65 | 36.47 | 43.51 | 54.1
30 | 4.53 | 19.21 | 2.89 | 62.61 | 3.08 | 2.55 | 3.32 | 1.26 | 0.45 | 0.69 | 0.5 | 160 | 210 | 28.8 | 4200 | 0.2 | 1 | 23.19 | 36.26 | 43.71 | 54.3
Média | 4.512727 | 19.11636 | 2.881818 | 62.72364 | 2.82 | 2.620909 | 3.309091 | 1.434545 | 0.6663636 | 0.7281818 | 0.2272727 | 167.2727 | 214.5455 | 29.28182 | 4301.818 | 0.18 | 0.8363636 | 23.62182 | 36.70545 | 43.54455 | 52.5
Sd | 0.0661953 | 0.123796 | 0.1160016 | 0.1895929 | 0.2050853 | 0.07272614 | 0.1743247 | 0.2314028 | 0.2143956 | 0.02891995 | 0.3437758 | 8.174239 | 6.875517 | 0.2442056 | 51.92652 | 0.07745967 | 0.2203303 | 0.4917686 | 1.259868 | 0.776368 | 1.6
Min | 4.42 | 18.94 | 2.68 | 62.42 | 2.48 | 2.51 | 3.02 | 1.21 | 0.45 | 0.69 | 0 | 155 | 210 | 28.8 | 4200 | 0.08 | 0.5 | 22.65 | 35.02 | 42.48 | 49.98
Max | 4.64 | 19.31 | 3.03 | 63 | 3.11 | 2.72 | 3.69 | 1.96 | 1.19 | 0.77 | 1 | 180 | 225 | 29.7 | 4370 | 0.3 | 1.1 | 24.2 | 38.75 | 44.82 | 54.3
Obs.: | A Resistência à Compressão aos 28 dias do CP V-ARI é regida pela NBR 16697,
a qual não estabelece valor mínimo.
A massa específica média do CP V-ARI ITAMBÉ é 3,09 g/cm3 (NBR 16605).
As datas do relatório se referem ao dia de expedição do cimento.
[18 empty] | 1° | 3 | 7 | 28
[17 empty] | Valores Mínimos - NBR 16697 | 14 | 24 | 34
[17 empty] | Valores Médios CP V-ARI ITAMBÉ | 23.62182 | 36.70545 | 43.54455 | 52.5

## CP II-F-40
[9 empty] | TIPO / CLASSE : |  |  | CP II-F-40
RELATÓRIO DE ENSAIOS DE CIMENTO | [18 empty] | PERÍODO : |  | 2022-09-01
[19 empty] | EMISSÃO : |  | 2026-07-30
| Químicos | [9 empty] | Físicos
Data | Al2O3 | SiO2 | Fe2O3 | CaO | MgO | SO3 | Perda | CaO | Resíd. | Equiv. | Exp. | Tempo de Pega |  | Cons. | Blaine | # 200 | # 325 | Resistência à Compressão
[7 empty] | Fogo | Livre | Insol. | Alcal. | Quente | Início | Fim | Normal |  |  |  | 1 dia | 3 dias | 7 dias | 28 dias
| % | % | % | % | % | % | % | % | % | % | mm | min | min | % | cm2/g | % | % | MPa | MPa | MPa | MPa
02 | 4.38 | 18.57 | 2.96 | 60.73 | 3.48 | 2.79 | 5.75 | 1.49 | 0.68 | 0.69 | 0.5 | 185 | 240 | 27.7 | 4430 | 0.06 | 0.6 | 22.3 | 34.9 | 41.43 | 49.36
06 | 4.45 | 18.43 | 2.94 | 60.58 | 3.33 | 2.7 | 5.88 | 1.63 | 0.76 | 0.66 | 0 | 185 | 240 | 28.1 | 4480 | 0.03 | 0.3 | 20.97 | 35.31 | 43.07 | 49.25
09 | 4.44 | 18.8 | 2.89 | 60.96 | 3.32 | 2.74 | 5.81 | 1.54 | 0.69 | 0.66 | 0 | 170 | 225 | 27.8 | 4460 | 0.06 | 0.4 | 21.65 | 34.24 | 42.09 | 49.93
13 | 4.34 | 18.64 | 2.86 | 61.49 | 2.87 | 2.77 | 5.87 | 1.71 | 0.75 | 0.69 | 0 | 170 | 210 | 27.8 | 4480 | 0.06 | 0.5 | 21.89 | 37.09 | 41.11 | 50.23
15 | 4.47 | 18.48 | 2.91 | 60.95 | 2.98 | 2.87 | 5.66 | 1.99 | 0.77 | 0.7 | 0 | 180 | 225 | 28 | 4400 | 0.09 | 0.7 | 21.97 | 34.95 | 40.52 | 50.44
19 | 4.59 | 18.95 | 2.93 | 60.66 | 2.87 | 2.78 | 5.8 | 1.43 | 1.45 | 0.7 | 0 | 180 | 225 | 27.7 | 4390 | 0.05 | 0.3 | 23.48 | 35.98 | 41.09 | 50.47
21 | 4.62 | 18.9 | 2.68 | 60.18 | 3.26 | 2.72 | 5.81 | 1.37 | 0.63 | 0.66 | 0 | 170 | 225 | 27.9 | 4380 | 0.02 | 0.3 | 22.31 | 36.13 | 42.76 | 50.9
23 | 4.58 | 19.14 | 2.64 | 60.14 | 3.06 | 2.76 | 5.75 | 1.4 | 0.9 | 0.71 | 0.5 | 180 | 225 | 29 | 4510 | 0.08 | 0.5 | 22.44 | 36.65 | 43.07 | 51.8
27 | 4.45 | 18.42 | 2.66 | 60.68 | 3.32 | 2.76 | 5.81 | 1.57 | 0.73 | 0.7 | 0 | 165 | 210 | 28.3 | 4350 | 0.07 | 0.4 | 24.4 | 37.52 | 42.06 | 51.8
29 | 4.45 | 18.83 | 2.72 | 60.88 | 3.46 | 2.63 | 5.44 | 1.99 | 0.87 | 0.7 | 0 | 160 | 210 | 28 | 4350 | 0.03 | 0.3 | 22.03 | 36.27 | 40.88 | 51.1
Média | 4.477 | 18.716 | 2.819 | 60.725 | 3.195 | 2.752 | 5.758 | 1.612 | 0.823 | 0.687 | 0.1 | 174.5 | 223.5 | 28.03 | 4423 | 0.055 | 0.43 | 22.344 | 35.904 | 41.808 | 50.5
Sd | 0.09165758 | 0.2450941 | 0.1283615 | 0.391812 | 0.2311445 | 0.06268085 | 0.1283052 | 0.224638 | 0.235091 | 0.01946507 | 0.2108185 | 8.644202 | 11.06797 | 0.388873 | 57.35852 | 0.0227303 | 0.1418136 | 0.9628684 | 1.043777 | 0.9369193 | 0.9
Min | 4.34 | 18.42 | 2.64 | 60.14 | 2.87 | 2.63 | 5.44 | 1.37 | 0.63 | 0.66 | 0 | 160 | 210 | 27.7 | 4350 | 0.02 | 0.3 | 20.97 | 34.24 | 40.52 | 49.25
Max | 4.62 | 19.14 | 2.96 | 61.49 | 3.48 | 2.87 | 5.88 | 1.99 | 1.45 | 0.71 | 0.5 | 185 | 240 | 29 | 4510 | 0.09 | 0.7 | 24.4 | 37.52 | 43.07 | 51.8
Obs.: | A Norma da ABNT não prevê a determinação da Resistência à Compressão a um dia para o CP II-F-40.
A massa específica média do CP II-F-40 ITAMBÉ é 3,04 g/cm3 (NBR 16605).
As datas do relatório se referem ao dia de expedição do cimento.
[18 empty] | 1° | 3 | 7 | 28
[17 empty] | Valores Mínimos - NBR 16697 |  | 15 | 25 | 40
[17 empty] | Valores Médios CP II-F-40 ITAMBÉ | 22.344 | 35.904 | 41.808 | 50.5